## 1
Общество с ограниченной ответственностью "Инженерная геология" (ООО "ИнжГео") | [11 empty] | Общество с ограниченной ответственностью "Инженерная геология" (ООО "ИнжГео")
Юр. адрес: 117279, г. Москва, ул. Миклухо-Маклая, 36 а, этаж 5, пом. XXIII к. 76-84 | [11 empty] | Юр. адрес: 117279, г. Москва, ул. Миклухо-Маклая, 36 а, этаж 5, пом. XXIII к. 76-84 | [8 empty] | нагр |  |  | X0 | Y0 | R |  | нагр |  |  |  | X0 | Y0 | R | нагр |  |  |  | X0 | Y0 | R |  | нагр |  |  |  | X0 | Y0 | R
Телефон/факс +7 (495) 132-30-00, Адрес электронной почты inbox@inj-geo.ru | [11 empty] | Телефон/факс +7 (495) 132-30-00, Адрес электронной почты inbox@inj-geo.ru | [12 empty] | 0 | [7 empty] | 0 | [6 empty] | 0 | [7 empty] | 0
[21 empty] | девиатор | [6 empty] | девиатор | [6 empty] | девиатор | [7 empty] | девиатор
Испытательная лаборатория ООО «ИнжГео» | [11 empty] | Испытательная лаборатория ООО «ИнжГео» | [8 empty] | x0 | Угол | X | Y |  |  |  | x0 |  | Угол | X | Y |  |  | x0 |  | Угол | X | Y |  |  |  | x0 |  | Угол | X | Y
Адрес места осуществления деятельности лаборатории: г. Москва, просп. Вернадского, д. 51, стр. 1 | [11 empty] | Адрес места осуществления деятельности лаборатории: г. Москва, просп. Вернадского, д. 51, стр. 1 | [9 empty] | 0 | [7 empty] | 0 | [6 empty] | 0 | [7 empty] | 0
Телефон +7(910)4557682, E-mail: slg85@mail.ru | [11 empty] | Телефон +7(910)4557682, E-mail: slg85@mail.ru | [9 empty] | 5 | [7 empty] | 5 | [6 empty] | 5 | [7 empty] | 5
[22 empty] | 10 | [7 empty] | 10 | [6 empty] | 10 | [7 empty] | 10
[12 empty] | Протокол испытаний № 13-63/163 от 10-04-2023 | [9 empty] | 15 | [7 empty] | 15 | [6 empty] | 15 | [7 empty] | 15
[22 empty] | 20 | [7 empty] | 20 | [6 empty] | 20 | [7 empty] | 20
[12 empty] | Наименование и адрес заказчика: Переход трубопровода через р. Енисей | [9 empty] | 25 | [7 empty] | 25 | [6 empty] | 25 | [7 empty] | 25
[12 empty] | Наименование объекта: ООО Регионстрой | [9 empty] | 30 | [7 empty] | 30 | [6 empty] | 30 | [7 empty] | 30
Наименование используемого метода/методики: ГОСТ 12248.4-2020 | [11 empty] | Наименование используемого метода/методики: ГОСТ 12248.3-2020 | [9 empty] | 35 | [7 empty] | 35 | [6 empty] | 35 | [7 empty] | 35
Условия проведения испытания: температура окружающей среды (18 - 25)0С, влажность воздуха (40 - 75)% | [11 empty] | Условия проведения испытания: температура окружающей среды (18 - 25)0С, влажность воздуха (40 - 75)% | [9 empty] | 40 | [7 empty] | 40 | [6 empty] | 40 | [7 empty] | 40
[12 empty] | Дата получение объекта подлежащего испытаниям: 14-03-2023 | [9 empty] | 45 | [7 empty] | 45 | [6 empty] | 45 | [7 empty] | 45
[12 empty] | Дата испытания: 25.10.2022-19.11.2163 | [9 empty] | 50 | [7 empty] | 50 | [6 empty] | 50 | [7 empty] | 50
[22 empty] | 55 | [7 empty] | 55 | [6 empty] | 55 | [7 empty] | 55
Испытание грунтов методом трехосного сжатия | [11 empty] | Испытание грунтов методом трехосного сжатия | [9 empty] | 60 | [7 empty] | 60 | [6 empty] | 60 | [7 empty] | 60
[22 empty] | 65 | [7 empty] | 65 | [6 empty] | 65 | [7 empty] | 65
Лабораторный номер: | [6 empty] | We, д.е. = |  |  |  |  | Лабораторный номер: |  | 1198 |  |  |  | We, д.е. = | 0.621972195 |  |  | 70 | [7 empty] | 70 | [6 empty] | 70 | [7 empty] | 70
Номер скважины: | [6 empty] | ρ, г/см3 = |  |  |  |  | Номер скважины: |  | BH-086 |  |  |  | ρ, г/см3 = | 1.55 |  |  | 75 | [7 empty] | 75 | [6 empty] | 75 | [7 empty] | 75
Глубина отбора, м: | [6 empty] | ρs, г/см3 = |  |  |  |  | Глубина отбора, м: |  | 0.8 |  |  |  | ρs, г/см3 = | 2.7 |  |  | 80 | [7 empty] | 80 | [6 empty] | 80 | [7 empty] | 80
Наименование грунта: | [6 empty] | e, д.е. = |  |  |  |  | Наименование грунта: |  | Суглинок, после оттаивания текучий, тяжелый пылеватый |  |  |  | e, д.е. = | 1.825371 |  |  | 85 | [7 empty] | 85 | [6 empty] | 85 | [7 empty] | 85
Схема проведения опыта: | [6 empty] | IL, д.е. = |  |  |  |  | Схема проведения опыта: |  | КД |  |  |  | IL, д.е. = | 2.765 |  |  | 90 | [7 empty] | 90 | [6 empty] | 90 | [7 empty] | 90
[22 empty] | 95 | [7 empty] | 95 | [6 empty] | 95 | [7 empty] | 95
[22 empty] | 100 | [7 empty] | 100 | [6 empty] | 100 | [7 empty] | 100
Результаты испытаний | [11 empty] | Результаты испытаний | [9 empty] | 105 | [7 empty] | 105 | [6 empty] | 105 | [7 empty] | 105
[22 empty] | 110 | [7 empty] | 110 | [6 empty] | 110 | [7 empty] | 110
[22 empty] | 115 | [7 empty] | 115 | [6 empty] | 115 | [7 empty] | 115
[22 empty] | 120 | [7 empty] | 120 | [6 empty] | 120 | [7 empty] | 120
[22 empty] | 125 | [7 empty] | 125 | [6 empty] | 125 | [7 empty] | 125
[22 empty] | 130 | [7 empty] | 130 | [6 empty] | 130 | [7 empty] | 130
[22 empty] | 135 | [7 empty] | 135 | [6 empty] | 135 | [7 empty] | 135
[22 empty] | 140 | [7 empty] | 140 | [6 empty] | 140 | [7 empty] | 140
[22 empty] | 145 | [7 empty] | 145 | [6 empty] | 145 | [7 empty] | 145
[22 empty] | 150 | [7 empty] | 150 | [6 empty] | 150 | [7 empty] | 150
[22 empty] | 155 | [7 empty] | 155 | [6 empty] | 155 | [7 empty] | 155
[22 empty] | 160 | [7 empty] | 160 | [6 empty] | 160 | [7 empty] | 160
[22 empty] | 165 | [7 empty] | 165 | [6 empty] | 165 | [7 empty] | 165
[22 empty] | 170 | [7 empty] | 170 | [6 empty] | 170 | [7 empty] | 170
[22 empty] | 175 | [7 empty] | 175 | [6 empty] | 175 | [7 empty] | 175
[22 empty] | 180 | [7 empty] | 180 | [6 empty] | 180 | [7 empty] | 180
[13 empty] | Давление в камере, Мпа σ3 | Вертикальная нагрузка, Мпа σ1 | Поровое давление, Мпа u
| K0, д.е. | 0.7580781 |  |  |  |  | Коэфф. Точки | [5 empty] | 0.05 | 0.09983171 | [5 empty] | 1 | [6 empty] | σ3,кПа | σ1,кПа | u, кПа |  |  |  | 4
| q_zg, МПа | 0.03790391 | [10 empty] | 0.15 | 0.2636568 | [27 empty] | δ3, Мпа | δ1-δ3, МПа | δ1, МПа | δ1, КПа
|  |  | Модуль деформации, МПа: | [9 empty] | 0.25 | 0.4274818 | [21 empty] | С, МПа:
|  |  | Е0= |  | Точки модуля (полное напр.), МПа |  |  |  | 0.03790391 | 0.06064625 | [25 empty] | φ, град:
|  |  | E50 = |  | qf (полное напр.), МПа |  |  |  | 0.08774234 | [26 empty] | E, Мпа
|  |  | Коэф. Поперечной деформации, ϑ = | [9 empty] | Эффективные значения угла внутреннего трения и удельного сцепления ϕ', С' | [13 empty] | x | 0
[13 empty] | ϕ', град. = | 14 | [12 empty] | y |  |  |  | С, кПа | φ,°
[13 empty] | С', МПа = | 0.007
| Исполнитель: | [6 empty] | Морозов Д.С. |  |  |  |  | Исполнитель: |  |  |  |  | Морозов Д.С.
| Начальник исп. лаборатории: | [6 empty] | Семиколенова Л.Г. |  |  |  |  | Начальник исп. лаборатории: |  |  |  |  | Семиколенова Л.Г.
Лист 1 , всего листов 2 | [11 empty] | Лист 2 , всего листов 2
Частичное воспроизведение протокола испытаний без письменного разрешения ООО «ИнжГео» ЗАПРЕЩАЕТСЯ | [11 empty] | Частичное воспроизведение протокола испытаний без письменного разрешения ООО «ИнжГео» ЗАПРЕЩАЕТСЯ
[5 empty] | второй график |  | первый график | [9 empty] | К Пуассона
dev50 | epsE50 | ind | devE0 | epsE0 | dev | eps | sigma |  | dev1 | eps1 | dev2 | eps2 | dev3 | eps3 |  | Глины
0.03774234 | 0.02195949 |  |  |  | 0 | 0 |  |  | 0 | 0 | 0 | 0 | 0 | 0 |  | < 0 | 0,20-0,30
ind |  |  |  |  | 0.001432681 | 0.0006255504 |  |  | 0.001775679 | 0.0008171477 | 0.007074767 | 0.0007990114 | 0.006991056 | 0.0008007346 |  | 0-0,25 | 0,30-0,38
2 |  |  |  |  | 0.00284697 | 0.001251101 |  |  | 0.003532621 | 0.001634295 | 0.01312168 | 0.001598023 | 0.0152181 | 0.001601469 |  | 0,25< | 0,38-0,45
E0 |  |  |  |  | 0.004242372 | 0.001876651 |  |  | 0.005129465 | 0.002451443 | 0.01996543 | 0.002397034 | 0.02414551 | 0.002402204 |  | Суглинки | 0,35-0,37
epsE0 | devE0 |  |  |  | 0.005618396 | 0.002502202 |  |  | 0.007124853 | 0.003268591 | 0.02613072 | 0.003196046 | 0.03023769 | 0.003202938 |  | Пески и супеси | 0,30-0,35
0.01136264 | 0.02274234 |  |  |  | 0.006974549 | 0.003127752 |  |  | 0.008577427 | 0.004085739 | 0.03154224 | 0.003995057 | 0.03695901 | 0.004003673
[5 empty] | 0.008310337 | 0.003753303 |  |  | 0.01004583 | 0.004902886 | 0.03662467 | 0.004794069 | 0.043 | 0.004774194
График E50 |  | График E |  |  | 0.009625267 | 0.004378853 |  |  | 0.011 | 0.005495875 | 0.04160272 | 0.00559308 | 0.04691263 | 0.005605142
eps | q | sigma |  |  | 0.01091885 | 0.005004404 |  |  | 0.01222366 | 0.006537182 | 0.04550108 | 0.006392092 | 0.05051153 | 0.006405876
Горизонтальная линия E50 |  | Касательная |  |  | 0.01219059 | 0.005629954 |  |  | 0.01328052 | 0.007354329 | 0.04894444 | 0.007191103 | 0.05520654 | 0.007206611
0 |  | a | b |  | 0.01343999 | 0.006255504 |  |  | 0.01417304 | 0.008171477 | 0.0505575 | 0.007990114 | 0.05783295 | 0.008007346
|  |  | 0 |  | 0.01466656 | 0.006881055 |  |  | 0.01490822 | 0.008988625 | 0.053 | 0.008915867 | 0.06092603 | 0.00880808
Вертикальная линия E50 |  | p1 и p2 |  |  | 0.01586981 | 0.007506605 |  |  | 0.01549307 | 0.009805772 | 0.05258533 | 0.009588137 | 0.06542107 | 0.009608815
| 0 | 0 |  |  | 0.01704925 | 0.008132156 |  |  | 0.01653459 | 0.01062292 | 0.05393465 | 0.01038715 | 0.06685335 | 0.01040955
[5 empty] | 0.01820438 | 0.008757706 |  |  | 0.0170398 | 0.01144007 | 0.05346329 | 0.01118616 | 0.07115815 | 0.01121028
Касательная линия E50 |  |  |  |  | 0.0193347 | 0.009383257 |  |  | 0.01771569 | 0.01225722 | 0.05481169 | 0.01198517 | 0.07267076 | 0.01201102
0 | 0 | Горизонтальная 1 |  |  | 0.02043974 | 0.01000881 |  |  | 0.01836927 | 0.01307436 | 0.05422027 | 0.01278418 | 0.07512645 | 0.01281175
[5 empty] | 0.02151899 | 0.01063436 |  |  | 0.01890755 | 0.01389151 | 0.05482947 | 0.01358319 | 0.07866051 | 0.01361249
Горизонтальная линия qкр |  |  |  |  | 0.02274234 | 0.01136264 |  |  | 0.01953753 | 0.01470866 | 0.05487973 | 0.01438221 | 0.08120822 | 0.01441322
Горизонтальная линия q |  | Горизонтальная 2 |  |  | 0.02359885 | 0.01188546 |  |  | 0.02036622 | 0.01552581 | 0.05561146 | 0.01518122 | 0.08280486 | 0.01521396
0 |  | 0 |  |  | 0.02460147 | 0.01251101 |  |  | 0.02090062 | 0.01634295 | 0.05682839 | 0.01593315 | 0.08628572 | 0.01601469
[5 empty] | 0.02558121 | 0.01313656 |  |  | 0.02164774 | 0.0171601 | 0.05710199 | 0.01677924 | 0.08874091 | 0.01642118
Вертикальная линия q |  |  |  |  | 0.02653943 | 0.01376211 |  |  | 0.02241458 | 0.01797725 | 0.05774066 | 0.01757825 | 0.09250032 | 0.01761616
| 0 |  |  |  | 0.02747749 | 0.01438766 |  |  | 0.02300815 | 0.0187944 | 0.05856759 | 0.01837726 | 0.09532291 | 0.01841689
[5 empty] | 0.02839676 | 0.01501321 |  |  | 0.02383546 | 0.01961154 | 0.06066915 | 0.01917627 | 0.09803882 | 0.01921763
[5 empty] | 0.02929861 | 0.01563876 |  |  | 0.02491586 | 0.02074764 | 0.06163172 | 0.01997529 | 0.1026356 | 0.02001836
[5 empty] | 0.03018439 | 0.01626431 |  |  | 0.02522376 | 0.02124584 | 0.06384167 | 0.0207743 | 0.1045007 | 0.0208191
[5 empty] | 0.03105548 | 0.01688986 |  |  | 0.02591463 | 0.02206299 | 0.06568538 | 0.02157331 | 0.1085216 | 0.02161983
[5 empty] | 0.03191323 | 0.01751541 |  |  | 0.02707062 | 0.02288014 | 0.06654922 | 0.02237232 | 0.112486 | 0.02242057
[5 empty] | 0.03275902 | 0.01814096 |  |  | 0.02818404 | 0.02369728 | 0.06881958 | 0.02317133 | 0.1149812 | 0.0232213
[5 empty] | 0.0335942 | 0.01876651 |  |  | 0.02894719 | 0.02451443 | 0.07168282 | 0.02397034 | 0.1184949 | 0.02402204
[5 empty] | 0.03442014 | 0.01939206 |  |  | 0.03005238 | 0.02533158 | 0.07382532 | 0.02476935 | 0.1234144 | 0.02482277
[5 empty] | 0.03523821 | 0.02001761 |  |  | 0.03139192 | 0.02614873 | 0.07533345 | 0.02556837 | 0.1257274 | 0.02562351
[5 empty] | 0.03604977 | 0.02064316 |  |  | 0.03235811 | 0.02696587 | 0.0779936 | 0.02636738 | 0.1294213 | 0.02642424
[5 empty] | 0.03685618 | 0.02126872 |  |  | 0.03384326 | 0.02778302 | 0.07989214 | 0.02716639 | 0.1339837 | 0.02722498
[5 empty] | 0.03774234 | 0.02195949 |  |  | 0.03503967 | 0.02860017 | 0.08281544 | 0.0279654 | 0.1371021 | 0.02802571
[5 empty] | 0.03847469 | 0.02251982 |  |  | 0.03633966 | 0.02941732 | 0.08454988 | 0.02876441 | 0.1401639 | 0.02882644
[5 empty] | 0.03932175 | 0.02314537 |  |  | 0.03743552 | 0.03023447 | 0.08708184 | 0.02956342 | 0.1424567 | 0.02962718
[5 empty] | 0.04019054 | 0.02377092 |  |  | 0.03851956 | 0.03105161 | 0.08919768 | 0.03036244 | 0.146168 | 0.03042791
[5 empty] | 0.04107139 | 0.02439647 |  |  | 0.0398841 | 0.03186876 | 0.0918838 | 0.03116145 | 0.1499853 | 0.03122865
[5 empty] | 0.04195463 | 0.02502202 |  |  | 0.04082143 | 0.03268591 | 0.09362655 | 0.03196046 | 0.1527961 | 0.03202938
[5 empty] | 0.04283059 | 0.02564757 |  |  | 0.04182387 | 0.03350306 | 0.09561232 | 0.03275947 | 0.155388 | 0.03283012
[5 empty] | 0.04368958 | 0.02627312 |  |  | 0.04308371 | 0.0343202 | 0.09822748 | 0.03355848 | 0.1586484 | 0.03363085
[5 empty] | 0.04452194 | 0.02689867 |  |  | 0.04399327 | 0.03513735 | 0.1004584 | 0.03435749 | 0.1604649 | 0.03443159
[5 empty] | 0.04531799 | 0.02752422 |  |  | 0.04504485 | 0.0359545 | 0.1021915 | 0.0351565 | 0.162525 | 0.03523232
[5 empty] | 0.04606806 | 0.02814977 |  |  | 0.04563076 | 0.03677165 | 0.1042131 | 0.03595552 | 0.1654161 | 0.03603306
[5 empty] | 0.04676247 | 0.02877532 |  |  | 0.04664331 | 0.03758879 | 0.1057096 | 0.03675453 | 0.1683259 | 0.03683379
[5 empty] | 0.04739155 | 0.02940087 |  |  | 0.04747479 | 0.03840594 | 0.1070673 | 0.03755354 | 0.1700417 | 0.03763452
[5 empty] | 0.04794563 | 0.03002642 |  |  | 0.04801752 | 0.03922309 | 0.1086727 | 0.03835255 | 0.1716512 | 0.03843526
[5 empty] | 0.04841504 | 0.03065197 |  |  | 0.0487638 | 0.04004024 | 0.1097122 | 0.03915156 | 0.1725418 | 0.03923599
[5 empty] | 0.04879009 | 0.03127752 |  |  | 0.04880595 | 0.04085739 | 0.111172 | 0.03995057 | 0.1744011 | 0.04003673
[5 empty] | 0.04908753 | 0.03190307 |  |  | 0.04953626 | 0.04167453 | 0.1117386 | 0.04074958 | 0.1749165 | 0.04083746
[5 empty] | 0.04937609 | 0.03252862 |  |  | 0.04983171 | 0.04249168 | 0.1121983 | 0.0415486 | 0.1764756 | 0.0416382
[5 empty] | 0.04965995 | 0.03315417 |  |  | 0.04973059 | 0.04330883 | 0.1130376 | 0.04234761 | 0.1774818 | 0.04243893
[5 empty] | 0.04993905 | 0.03377972 |  |  | 0.04952628 | 0.04412598 | 0.1136568 | 0.04314662 | 0.1769748 | 0.04323967
[5 empty] | 0.05021333 | 0.03440527 |  |  | 0.04950703 | 0.04494312 | 0.1135507 | 0.04394563 | 0.1773651 | 0.0440404
[5 empty] | 0.05048273 | 0.03503083 |  |  | 0.0495744 | 0.04576027 | 0.112719 | 0.04474464 | 0.1758961 | 0.04484114
[5 empty] | 0.05074719 | 0.03565638 |  |  | 0.049629 | 0.04657742 | 0.1129611 | 0.04554365 | 0.1758755 | 0.04564187
[5 empty] | 0.05100666 | 0.03628193 |  |  | 0.0494714 | 0.04739457 | 0.1126778 | 0.04634266 | 0.177005 | 0.0464426
[5 empty] | 0.05126107 | 0.03690748 |  |  | 0.04950219 | 0.04821171 | 0.1130702 | 0.04714168 | 0.1756865 | 0.04724334
[5 empty] | 0.05151037 | 0.03753303 |  |  | 0.04922195 | 0.04902886 | 0.112339 | 0.04794069 | 0.174922 | 0.04804407
[5 empty] | 0.05175449 | 0.03815858 |  |  | 0.04933127 | 0.04984601 | 0.1125852 | 0.0487397 | 0.1762133 | 0.04884481
[5 empty] | 0.05199338 | 0.03878413 |  |  | 0.04933072 | 0.05066316 | 0.1126097 | 0.04953871 | 0.1748623 | 0.04964554
[5 empty] | 0.05222698 | 0.03940968 |  |  | 0.0488209 | 0.05148031 | 0.1126134 | 0.05033772 | 0.1741709 | 0.05044628
[5 empty] | 0.05245523 | 0.04003523 |  |  | 0.04870239 | 0.05229745 | 0.1115973 | 0.05113673 | 0.1744409 | 0.05124701
[5 empty] | 0.05267807 | 0.04066078 |  |  | 0.04897577 | 0.0531146 | 0.1117621 | 0.05193574 | 0.1739742 | 0.05204775
[5 empty] | 0.05289543 | 0.04128633 |  |  | 0.04844163 | 0.05393175 | 0.1111088 | 0.05273476 | 0.1740727 | 0.05284848
[5 empty] | 0.05310727 | 0.04191188 |  |  | 0.04860055 | 0.0547489 | 0.1115383 | 0.05353377 | 0.1719383 | 0.05364922
[5 empty] | 0.05331352 | 0.04253743 |  |  | 0.04835311 | 0.05556604 | 0.1112516 | 0.05433278 | 0.1714728 | 0.05444995
[5 empty] | 0.05351413 | 0.04316298 |  |  | 0.0479999 | 0.05638319 | 0.1103495 | 0.05513179 | 0.1724781 | 0.05525068
[5 empty] | 0.05370903 | 0.04378853 |  |  | 0.04784151 | 0.05720034 | 0.1101329 | 0.0559308 | 0.1704562 | 0.05605142
[5 empty] | 0.05389816 | 0.04441408 |  |  | 0.04797851 | 0.05801749 | 0.1096027 | 0.05672981 | 0.1701088 | 0.05685215
[5 empty] | 0.05408147 | 0.04503963 |  |  | 0.0477115 | 0.05883463 | 0.1091599 | 0.05752882 | 0.1688379 | 0.05765289
[5 empty] | 0.0542589 | 0.04566518 |  |  | 0.04754105 | 0.05965178 | 0.1094053 | 0.05832784 | 0.1686453 | 0.05845362
[5 empty] | 0.05443039 | 0.04629073 |  |  | 0.04736775 | 0.06046893 | 0.1086399 | 0.05912685 | 0.1676329 | 0.05925436
[5 empty] | 0.05459587 | 0.04691628 |  |  | 0.04739219 | 0.06128608 | 0.1083645 | 0.05992586 | 0.1680026 | 0.06005509
[5 empty] | 0.05475529 | 0.04754183 |  |  | 0.04721494 | 0.06210323 | 0.1085801 | 0.06072487 | 0.1661563 | 0.06085583
[5 empty] | 0.0549086 | 0.04816738 |  |  | 0.0468366 | 0.06292037 | 0.1080876 | 0.06152388 | 0.1660958 | 0.06165656
[5 empty] | 0.05505573 | 0.04879293 |  |  | 0.04685774 | 0.06373752 | 0.1071878 | 0.06232289 | 0.166123 | 0.0624573
[5 empty] | 0.05519661 | 0.04941849 |  |  | 0.04667895 | 0.06455467 | 0.1068816 | 0.0631219 | 0.1652399 | 0.06325803
[5 empty] | 0.05533121 | 0.05004404 |  |  | 0.04620082 | 0.06537182 | 0.1059701 | 0.06392092 | 0.1644482 | 0.06405876
[5 empty] | 0.05545944 | 0.05066959 |  |  | 0.04632393 | 0.06618896 | 0.106454 | 0.06471993 | 0.1635498 | 0.0648595
[5 empty] | 0.05558127 | 0.05129514 |  |  | 0.04574886 | 0.06700611 | 0.1060343 | 0.06551894 | 0.1628467 | 0.06566023
[5 empty] | 0.05569661 | 0.05192069 |  |  | 0.0457762 | 0.06782326 | 0.1058119 | 0.06631795 | 0.1607406 | 0.06646097
[5 empty] | 0.05580543 | 0.05254624 |  |  | 0.04580653 | 0.06864041 | 0.1050877 | 0.06711696 | 0.1598336 | 0.0672617
[5 empty] | 0.05590765 | 0.05317179 |  |  | 0.04534043 | 0.06945755 | 0.1047626 | 0.06791597 | 0.1600274 | 0.06806244
[5 empty] | 0.05600322 | 0.05379734 |  |  | 0.0451785 | 0.0702747 | 0.1041375 | 0.06871498 | 0.1593239 | 0.06886317
[5 empty] | 0.05609209 | 0.05442289 |  |  | 0.04522131 | 0.07109185 | 0.1032133 | 0.069514 | 0.157925 | 0.06966391
[5 empty] | 0.05617418 | 0.05504844 |  |  | 0.04506945 | 0.071909 | 0.1036909 | 0.07031301 | 0.1564326 | 0.07046464
[5 empty] | 0.05624944 | 0.05567399 |  |  | 0.0446235 | 0.07272615 | 0.1028712 | 0.07111202 | 0.1572486 | 0.07126538
[5 empty] | 0.05631782 | 0.05629954 |  |  | 0.04448404 | 0.07354329 | 0.1022551 | 0.07191103 | 0.1558748 | 0.07206611
[5 empty] | 0.05637925 | 0.05692509 |  |  | 0.04445167 | 0.07436044 | 0.1016436 | 0.07271004 | 0.1549132 | 0.07286684
[5 empty] | 0.05643367 | 0.05755064 |  |  | 0.04462696 | 0.07517759 | 0.1013375 | 0.07350905 | 0.1538655 | 0.07366758
[5 empty] | 0.05648103 | 0.05817619 |  |  | 0.04450899 | 0.07599474 | 0.1011285 | 0.07430806 | 0.1531153 | 0.07446831
[5 empty] | 0.05652127 | 0.05880174 |  |  | 0.04399531 | 0.07681188 | 0.1007013 | 0.07510708 | 0.1524323 | 0.07526905
[5 empty] | 0.05655432 | 0.05942729 |  |  | 0.04408554 | 0.07762903 | 0.1004565 | 0.07590609 | 0.1521178 | 0.07606978
[5 empty] | 0.05658013 | 0.06005284 |  |  | 0.04407935 | 0.07844618 | 0.09979497 | 0.0767051 | 0.1517736 | 0.07687052
[5 empty] | 0.05659864 | 0.06067839 |  |  | 0.04407641 | 0.07926333 | 0.09891744 | 0.07750411 | 0.1500018 | 0.07767125
[5 empty] | 0.05660979 | 0.06130394 |  |  | 0.04367638 | 0.08008047 | 0.09912475 | 0.07830312 | 0.1487041 | 0.07847199
[5 empty] | 0.05661351 | 0.06192949 |  |  | 0.04367892 | 0.08089762 | 0.09781773 | 0.07910213 | 0.1476824 | 0.07927272
[5 empty] | 0.05661351 | 0.06192949 |  |  | 0.0433837 | 0.08171477 | 0.0980972 | 0.07990114 | 0.1476387 | 0.08007346
[5 empty] | 0.05568519 | 0.06192923 |  |  | 0.04339038 | 0.08253192 | 0.09666397 | 0.08070016 | 0.1471748 | 0.08087419
[5 empty] | 0.05476702 | 0.06192896 |  |  | 0.04339863 | 0.08334907 | 0.09621886 | 0.08149917 | 0.1450927 | 0.08167493
[5 empty] | 0.05385944 | 0.06192869 |  |  | 0.04330812 | 0.08416621 | 0.09606269 | 0.08229818 | 0.1441941 | 0.08247566
[5 empty] | 0.05296288 | 0.06192842 |  |  | 0.0434185 | 0.08498336 | 0.09529628 | 0.08309719 | 0.143381 | 0.08327639
[5 empty] | 0.05207778 | 0.06192815 |  |  | 0.04292945 | 0.08580051 | 0.09442045 | 0.0838962 | 0.1419554 | 0.08407713
[5 empty] | 0.05120457 | 0.06192788 |  |  | 0.04294063 | 0.08661766 | 0.09443602 | 0.08469521 | 0.142119 | 0.08487786
[5 empty] | 0.05034368 | 0.06192761 |  |  | 0.0430517 | 0.0874348 | 0.0943438 | 0.08549423 | 0.1399737 | 0.0856786
[5 empty] | 0.04949555 | 0.06192735 |  |  | 0.04296233 | 0.08825195 | 0.09304463 | 0.08629324 | 0.1391215 | 0.08647933
[5 empty] | 0.04866061 | 0.06192708 |  |  | 0.04267218 | 0.0890691 | 0.0921393 | 0.08709225 | 0.1377643 | 0.08728007
[5 empty] | 0.04783929 | 0.06192681 |  |  | 0.04268091 | 0.08988625 | 0.09182865 | 0.08789126 | 0.1377039 | 0.0880808
[5 empty] | 0.04703203 | 0.06192654 |  |  | 0.04278821 | 0.0907034 | 0.0908135 | 0.08869027 | 0.1368422 | 0.08888154
[5 empty] | 0.04623927 | 0.06192627 |  |  | 0.04259371 | 0.09152054 | 0.09089465 | 0.08948928 | 0.1343811 | 0.08968227
[5 empty] | 0.04546143 | 0.061926 |  |  | 0.0421971 | 0.09233769 | 0.09047294 | 0.09028829 | 0.1344225 | 0.09048301
[5 empty] | 0.04469895 | 0.06192573 |  |  | 0.04249804 | 0.09315484 | 0.08984918 | 0.09108731 | 0.1333683 | 0.09128374
[5 empty] | 0.04395227 | 0.06192547 |  |  | 0.04229619 | 0.09397199 | 0.08942418 | 0.09188632 | 0.1326204 | 0.09208447
[5 empty] | 0.04322181 | 0.0619252 |  |  | 0.04199122 | 0.09478913 | 0.08799878 | 0.09268533 | 0.1314806 | 0.09288521
[5 empty] | 0.04250802 | 0.06192493 |  |  | 0.04188278 | 0.09560628 | 0.08717378 | 0.09348434 | 0.1290509 | 0.09368594
[5 empty] | 0.04181132 | 0.06192466 |  |  | 0.04177056 | 0.09642343 | 0.08715 | 0.09428335 | 0.1293331 | 0.09448668
[5 empty] | 0.04113215 | 0.06192439 |  |  | 0.0416542 | 0.09724058 | 0.08602828 | 0.09508236 | 0.1277292 | 0.09528741
[5 empty] | 0.04047094 | 0.06192412 |  |  | 0.04153339 | 0.09805772 | 0.08590941 | 0.09588137 | 0.127541 | 0.09608815
[5 empty] | 0.03982813 | 0.06192386 |  |  | 0.04130777 | 0.09887487 | 0.08549423 | 0.09668039 | 0.1254703 | 0.09688888
[5 empty] | 0.03920415 | 0.06192359 |  |  | 0.04157702 | 0.09969202 | 0.08488355 | 0.0974794 | 0.1245192 | 0.09768962
[5 empty] | 0.03859944 | 0.06192332 |  |  | 0.0412408 | 0.1005092 | 0.08357819 | 0.09827841 | 0.1240895 | 0.09849035
[5 empty] | 0.03801442 | 0.06192305 |  |  | 0.04129877 | 0.1013263 | 0.08277897 | 0.09907742 | 0.122483 | 0.09929109
[5 empty] | 0.03744776 | 0.06192278 |  |  | 0.04095061 | 0.1021435 | 0.0822867 | 0.09987643 | 0.1224018 | 0.1000918
[5 empty] | 0.03688927 | 0.06192251 |  |  | 0.04099597 | 0.1029606 | 0.08220222 | 0.1006754 | 0.1206475 | 0.1008926
[5 empty] | 0.03633761 | 0.06192224 |  |  | 0.04083452 | 0.1037778 | 0.08192633 | 0.1014745 | 0.1211222 | 0.1016933
[5 empty] | 0.03579321 | 0.06192198 |  |  | 0.04055378 | 0.1045949 | 0.0811443 | 0.1022735 | 0.1195136 | 0.102494
[5 empty] | 0.03525651 | 0.06192171 |  |  | 0.04044035 | 0.1054121 | 0.08033873 | 0.1030725 | 0.1186042 | 0.1032948
[5 empty] | 0.03472794 | 0.06192144 |  |  | 0.04009612 | 0.1062292 | 0.08001161 | 0.1038715 | 0.1177947 | 0.1040955
[5 empty] | 0.03420793 | 0.06192117 |  |  | 0.03972303 | 0.1070463 | 0.07906493 | 0.1046705 | 0.1176856 | 0.1048962
[5 empty] | 0.03369692 | 0.0619209 |  |  | 0.039223 | 0.1078635 | 0.07800072 | 0.1054695 | 0.1161775 | 0.105697
[5 empty] | 0.03319534 | 0.06192063 |  |  | 0.03909795 | 0.1086806 | 0.077321 | 0.1062685 | 0.1155711 | 0.1064977
[5 empty] | 0.03270363 | 0.06192036 |  |  | 0.03864983 | 0.1094978 | 0.07662777 | 0.1070675 | 0.1150668 | 0.1072984
[5 empty] | 0.03222221 | 0.0619201 |  |  | 0.03828057 | 0.1103149 | 0.07652306 | 0.1078665 | 0.1138652 | 0.1080992
[5 empty] | 0.03175153 | 0.06191983 |  |  | 0.03779208 | 0.1111321 | 0.07600888 | 0.1086656 | 0.1138671 | 0.1088999
[5 empty] | 0.03129202 | 0.06191956 |  |  | 0.0376863 | 0.1119492 | 0.07538726 | 0.1094646 | 0.1120729 | 0.1097006
[5 empty] | 0.0308441 | 0.06191929 |  |  | 0.03706516 | 0.1127664 | 0.07466019 | 0.1102636 | 0.1124832 | 0.1105014
[5 empty] | 0.03040822 | 0.06191902 |  |  | 0.03653059 | 0.1135835 | 0.07292971 | 0.1110626 | 0.1099986 | 0.1113021
[5 empty] | 0.02998481 | 0.06191875 |  |  | 0.03618452 | 0.1144007 | 0.07219782 | 0.1118616 | 0.1103198 | 0.1121028
[5 empty] | 0.0295743 | 0.06191848 |  |  | 0.03572888 | 0.1152178 | 0.07146654 | 0.1126606 | 0.1091472 | 0.1129036
[5 empty] | 0.02917713 | 0.06191822 |  |  | 0.0355656 | 0.116035 | 0.07073789 | 0.1134596 | 0.1086815 | 0.1137043
[5 empty] | 0.02879373 | 0.06191795 |  |  | 0.03499661 | 0.1168521 | 0.07091388 | 0.1142586 | 0.1076233 | 0.114505
[5 empty] | 0.02842453 | 0.06191768 |  |  | 0.03442383 | 0.1176693 | 0.07029653 | 0.1150576 | 0.1072732 | 0.1153058
[5 empty] | 0.02806996 | 0.06191741 |  |  | 0.0339492 | 0.1184864 | 0.06958786 | 0.1158567 | 0.1054317 | 0.1161065
[5 empty] | 0.02773047 | 0.06191714 |  |  | 0.03327465 | 0.1193036 | 0.06798988 | 0.1166557 | 0.1046994 | 0.1169072
[5 empty] | 0.02740648 | 0.06191687 |  |  | 0.03300211 | 0.1201207 | 0.06790461 | 0.1174547 | 0.1047769 | 0.117708
[5 empty] | 0.02709843 | 0.0619166 |  |  | 0.0326335 | 0.1209379 | 0.06743406 | 0.1182537 | 0.1042649 | 0.1185087
[5 empty] | 0.02680676 | 0.06191634 |  |  | 0.03207075 | 0.121755 | 0.06658025 | 0.1190527 | 0.1037638 | 0.1193094
[5 empty] | 0.02680676 | 0.06191634 |  |  | 0.03151581 | 0.1225722 | 0.06584519 | 0.1198517 | 0.1025743 | 0.1201102
[5 empty] | 0.02614552 | 0.06182785 |  |  | 0.03097058 | 0.1233893 | 0.06543091 | 0.1206507 | 0.101597 | 0.1209109
[5 empty] | 0.02549131 | 0.06173937 |  |  | 0.03073701 | 0.1242065 | 0.06433941 | 0.1214497 | 0.1014324 | 0.1217117
[5 empty] | 0.02484439 | 0.06165089 |  |  | 0.03031703 | 0.1250236 | 0.06377271 | 0.1222488 | 0.1007812 | 0.1225124
[5 empty] | 0.02420503 | 0.06156241 |  |  | 0.03001256 | 0.1258407 | 0.06313284 | 0.1230478 | 0.1009439 | 0.1233131
[5 empty] | 0.02357352 | 0.06147392 |  |  | 0.02972553 | 0.1266579 | 0.0627218 | 0.1238468 | 0.0989211 | 0.1241139
[5 empty] | 0.0229501 | 0.06138544 |  |  | 0.02935788 | 0.127475 | 0.06264161 | 0.1246458 | 0.09821341 | 0.1249146
[5 empty] | 0.02233507 | 0.06129696 |  |  | 0.02901152 | 0.1282922 | 0.06239428 | 0.1254448 | 0.09832141 | 0.1257153
[5 empty] | 0.02172868 | 0.06120848 |  |  | 0.0283884 | 0.1291093 | 0.06178184 | 0.1262438 | 0.09774568 | 0.1265161
[5 empty] | 0.02113121 | 0.06111999 |  |  | 0.02829045 | 0.1299265 | 0.0612063 | 0.1270428 | 0.09678681 | 0.1273168
[5 empty] | 0.02054294 | 0.06103151 |  |  | 0.02811958 | 0.1307436 | 0.06056968 | 0.1278418 | 0.09664539 | 0.1281175
[5 empty] | 0.01996412 | 0.06094303 |  |  | 0.02787774 | 0.1315608 | 0.06037398 | 0.1286408 | 0.09692201 | 0.1289183
[5 empty] | 0.01939503 | 0.06085455 |  |  | 0.02766684 | 0.1323779 | 0.05992123 | 0.1294399 | 0.09621725 | 0.129719
[5 empty] | 0.01883595 | 0.06076606 |  |  | 0.02718883 | 0.1331951 | 0.06061344 | 0.1302389 | 0.09513169 | 0.1305197
[5 empty] | 0.01828714 | 0.06067758 |  |  | 0.02734562 | 0.1340122 | 0.06005263 | 0.1310379 | 0.09466594 | 0.1313205
[5 empty] | 0.01774888 | 0.0605891 |  |  | 0.0268389 | 0.1348294 | 0.06034051 | 0.1318369 | 0.09362048 | 0.1321212
[5 empty] | 0.01722142 | 0.06050062 |  |  | 0.02704775 | 0.1356465 | 0.05974932 | 0.1326359 | 0.09328541 | 0.1329219
[5 empty] | 0.01670506 | 0.06041213 |  |  | 0.02685806 | 0.1364637 | 0.06026004 | 0.1334349 | 0.09345386 | 0.1337227
[5 empty] | 0.01620005 | 0.06032365 |  |  | 0.0269699 | 0.1372808 | 0.05977272 | 0.1342339 | 0.09362613 | 0.1345234
[5 empty] | 0.01570667 | 0.06023517 |  |  | 0.02668336 | 0.138098 | 0.0600874 | 0.1350329 | 0.09170256 | 0.1353241
[5 empty] | 0.01522519 | 0.06014669 |  |  | 0.02669851 | 0.1389151 | 0.05970415 | 0.1358319 | 0.09168344 | 0.1361249
[5 empty] | 0.01475587 | 0.0600582 |  |  | 0.02641543 | 0.1397323 | 0.05932301 | 0.136631 | 0.09126909 | 0.1369256
[5 empty] | 0.014299 | 0.05996972 |  |  | 0.02623419 | 0.1405494 | 0.05984403 | 0.13743 | 0.09085982 | 0.1377263
[5 empty] | 0.01385483 | 0.05988124 |  |  | 0.02625488 | 0.1413666 | 0.05976726 | 0.138229 | 0.09045595 | 0.1385271
[5 empty] | 0.01342365 | 0.05979276 |  |  | 0.02607758 | 0.1421837 | 0.05959276 | 0.139028 | 0.0898578 | 0.1393278
[5 empty] | 0.01300462 | 0.05970427 |  |  | 0.02600235 | 0.1430008 | 0.05862056 | 0.139827 | 0.09016567 | 0.1401285
[5 empty] | 0.01259136 | 0.05961579 |  |  | 0.02612928 | 0.143818 | 0.05935072 | 0.140626 | 0.08917988 | 0.1409293
[5 empty] | 0.01218306 | 0.05952731 |  |  | 0.02595844 | 0.1446351 | 0.05928329 | 0.141425 | 0.08990074 | 0.14173
[5 empty] | 0.01177997 | 0.05943883 |  |  | 0.02598992 | 0.1454523 | 0.05921832 | 0.142224 | 0.08882856 | 0.1425308
[5 empty] | 0.01138237 | 0.05935034 |  |  | 0.02612378 | 0.1462694 | 0.05855586 | 0.143023 | 0.08806367 | 0.1433315
[5 empty] | 0.01099053 | 0.05926186 |  |  | 0.02586012 | 0.1470866 | 0.05929596 | 0.1438221 | 0.08740636 | 0.1441322
[5 empty] | 0.01060471 | 0.05917338 |  |  | 0.025799 | 0.1479037 | 0.05873867 | 0.1446211 | 0.08845697 | 0.144933
[5 empty] | 0.0102252 | 0.0590849 |  |  | 0.02584051 | 0.1487209 | 0.05888405 | 0.1454201 | 0.08701579 | 0.1457337
[5 empty] | 0.009852264 | 0.05899642 |  |  | 0.02558471 | 0.149538 | 0.05843213 | 0.1462191 | 0.08628314 | 0.1465344
[5 empty] | 0.009486168 | 0.05890793 |  |  | 0.0258317 | 0.1503552 | 0.05858297 | 0.1470181 | 0.08655934 | 0.1473352
[5 empty] | 0.009127185 | 0.05881945 |  |  | 0.02578154 | 0.1511723 | 0.05873662 | 0.1478171 | 0.0860447 | 0.1481359
[5 empty] | 0.008775586 | 0.05873097 |  |  | 0.02543432 | 0.1519895 | 0.05789313 | 0.1486161 | 0.08633954 | 0.1489366
[5 empty] | 0.008431642 | 0.05864249 |  |  | 0.02549011 | 0.1528066 | 0.05825255 | 0.1494151 | 0.08674416 | 0.1497374
[5 empty] | 0.008095624 | 0.058554 |  |  | 0.02554899 | 0.1536238 | 0.05891493 | 0.1502142 | 0.08595888 | 0.1505381
[5 empty] | 0.007767803 | 0.05846552 |  |  | 0.02541104 | 0.1544409 | 0.05788031 | 0.1510132 | 0.08578401 | 0.1513388
[5 empty] | 0.00744845 | 0.05837704 |  |  | 0.02537634 | 0.1552581 | 0.05854876 | 0.1518122 | 0.08431987 | 0.1521396
[5 empty] | 0.007137835 | 0.05828856 |  |  | 0.02524495 | 0.1560752 | 0.05852032 | 0.1526112 | 0.08506677 | 0.1529403
[5 empty] | 0.006836229 | 0.05820007 |  |  | 0.02541697 | 0.1568924 | 0.05839503 | 0.1534102 | 0.08462503 | 0.153741
[5 empty] | 0.006543904 | 0.05811159 |  |  | 0.02539247 | 0.1577095 | 0.05797296 | 0.1542092 | 0.08499495 | 0.1545418
[5 empty] | 0.006261129 | 0.05802311 |  |  | 0.02527152 | 0.1585267 | 0.05795414 | 0.1550082 | 0.08417685 | 0.1553425
[5 empty] | 0.005988176 | 0.05793463 |  |  | 0.02545421 | 0.1593438 | 0.05793864 | 0.1558072 | 0.08407105 | 0.1561432
[5 empty] | 0.005725316 | 0.05784614 |  |  | 0.02504061 | 0.1601609 | 0.05822649 | 0.1566062 | 0.08367785 | 0.156944
[5 empty] | 0.005472819 | 0.05775766 |  |  | 0.0253308 | 0.1609781 | 0.05821775 | 0.1574053 | 0.08379758 | 0.1577447
[5 empty] | 0.005230957 | 0.05766918 |  |  | 0.02502486 | 0.1617952 | 0.05781247 | 0.1582043 | 0.08423054 | 0.1585454
[5 empty] | 0.005 | 0.0575807 |  |  | 0.02522286 | 0.1626124 | 0.0584107 | 0.1590033 | 0.08257705 | 0.1593462
[5 empty] | 0.005 | 0.05756754
[5 empty] | 0.005700898 | 0.05756781
[5 empty] | 0.006398205 | 0.05756807
[5 empty] | 0.007091886 | 0.05756834
[5 empty] | 0.007781904 | 0.05756861
[5 empty] | 0.008468223 | 0.05756888
[5 empty] | 0.009150804 | 0.05756915
[5 empty] | 0.009829613 | 0.05756942
[5 empty] | 0.01050461 | 0.05756969
[5 empty] | 0.01117577 | 0.05756995
[5 empty] | 0.01184304 | 0.05757022
[5 empty] | 0.01250639 | 0.05757049
[5 empty] | 0.01316578 | 0.05757076
[5 empty] | 0.01382119 | 0.05757103
[5 empty] | 0.01447256 | 0.0575713
[5 empty] | 0.01511987 | 0.05757157
[5 empty] | 0.01576307 | 0.05757183
[5 empty] | 0.01640214 | 0.0575721
[5 empty] | 0.01703703 | 0.05757237
[5 empty] | 0.01766771 | 0.05757264
[5 empty] | 0.01829414 | 0.05757291
[5 empty] | 0.01891629 | 0.05757318
[5 empty] | 0.01953411 | 0.05757345
[5 empty] | 0.02014758 | 0.05757371
[5 empty] | 0.02075665 | 0.05757398
[5 empty] | 0.02136144 | 0.05757425
[5 empty] | 0.0219628 | 0.05757452
[5 empty] | 0.02256086 | 0.05757479
[5 empty] | 0.02315557 | 0.05757506
[5 empty] | 0.0237469 | 0.05757533
[5 empty] | 0.02433481 | 0.05757559
[5 empty] | 0.02491926 | 0.05757586
[5 empty] | 0.02550022 | 0.05757613
[5 empty] | 0.02607765 | 0.0575764
[5 empty] | 0.02665152 | 0.05757667
[5 empty] | 0.02722178 | 0.05757694
[5 empty] | 0.02778841 | 0.0575772
[5 empty] | 0.02835136 | 0.05757747
[5 empty] | 0.02891059 | 0.05757774
[5 empty] | 0.02946608 | 0.05757801
[5 empty] | 0.03001779 | 0.05757828
[5 empty] | 0.03056567 | 0.05757855
[5 empty] | 0.03110969 | 0.05757882
[5 empty] | 0.03164982 | 0.05757908
[5 empty] | 0.03218602 | 0.05757935
[5 empty] | 0.03271825 | 0.05757962
[5 empty] | 0.03324648 | 0.05757989
[5 empty] | 0.03377066 | 0.05758016
[5 empty] | 0.03429077 | 0.05758043
[5 empty] | 0.03480676 | 0.0575807
[5 empty] | 0.03480676 | 0.05756754
[5 empty] | 0.03534354 | 0.05765656
[5 empty] | 0.03587563 | 0.05774558
[5 empty] | 0.03640291 | 0.0578346
[5 empty] | 0.03692526 | 0.05792362
[5 empty] | 0.03744258 | 0.05801264
[5 empty] | 0.03795474 | 0.05810165
[5 empty] | 0.03846165 | 0.05819067
[5 empty] | 0.03896318 | 0.05827969
[5 empty] | 0.03945922 | 0.05836871
[5 empty] | 0.03994967 | 0.05845773
[5 empty] | 0.0404344 | 0.05854675
[5 empty] | 0.04091331 | 0.05863577
[5 empty] | 0.04138628 | 0.05872479
[5 empty] | 0.04185321 | 0.05881381
[5 empty] | 0.04231397 | 0.05890283
[5 empty] | 0.04276846 | 0.05899185
[5 empty] | 0.04321656 | 0.05908087
[5 empty] | 0.04365817 | 0.05916989
[5 empty] | 0.04409316 | 0.05925891
[5 empty] | 0.04452143 | 0.05934793
[5 empty] | 0.04494286 | 0.05943695
[5 empty] | 0.04535735 | 0.05952597
[5 empty] | 0.04576477 | 0.05961499
[5 empty] | 0.04616502 | 0.05970401
[5 empty] | 0.04655844 | 0.05979303
[5 empty] | 0.04694768 | 0.05988205
[5 empty] | 0.04733308 | 0.05997106
[5 empty] | 0.04771453 | 0.06006008
[5 empty] | 0.04809192 | 0.0601491
[5 empty] | 0.04846514 | 0.06023812
[5 empty] | 0.04883407 | 0.06032714
[5 empty] | 0.0491986 | 0.06041616
[5 empty] | 0.04955861 | 0.06050518
[5 empty] | 0.04991401 | 0.0605942
[5 empty] | 0.05026466 | 0.06068322
[5 empty] | 0.05061047 | 0.06077224
[5 empty] | 0.05095132 | 0.06086126
[5 empty] | 0.05128709 | 0.06095028
[5 empty] | 0.05161767 | 0.0610393
[5 empty] | 0.05194296 | 0.06112832
[5 empty] | 0.05226283 | 0.06121734
[5 empty] | 0.05257718 | 0.06130636
[5 empty] | 0.0528859 | 0.06139538
[5 empty] | 0.05318886 | 0.0614844
[5 empty] | 0.05348597 | 0.06157342
[5 empty] | 0.0537771 | 0.06166244
[5 empty] | 0.05406214 | 0.06175146
[5 empty] | 0.05434098 | 0.06184047
[5 empty] | 0.05461351 | 0.06192949
[5 empty] | 0.05274234 | 0.06192949
[5 empty] | 0.05483285 | 0.06363381
[5 empty] | 0.05503554 | 0.06533812
[5 empty] | 0.05522222 | 0.06704244
[5 empty] | 0.05539357 | 0.06874675
[5 empty] | 0.05555025 | 0.07045107
[5 empty] | 0.05569289 | 0.07215538
[5 empty] | 0.05582218 | 0.0738597
[5 empty] | 0.05593875 | 0.07556401
[5 empty] | 0.05604327 | 0.07726833
[5 empty] | 0.05613641 | 0.07897264
[5 empty] | 0.0562188 | 0.08067696
[5 empty] | 0.05629112 | 0.08238127
[5 empty] | 0.05635401 | 0.08408559
[5 empty] | 0.05640815 | 0.0857899
[5 empty] | 0.05645417 | 0.08749422
[5 empty] | 0.05649275 | 0.08919853
[5 empty] | 0.05652454 | 0.09090285
[5 empty] | 0.05655019 | 0.09260716
[5 empty] | 0.05657037 | 0.09431147
[5 empty] | 0.05658573 | 0.09601579
[5 empty] | 0.05659693 | 0.0977201
[5 empty] | 0.05660462 | 0.09942442
[5 empty] | 0.05660947 | 0.1011287
[5 empty] | 0.05661213 | 0.102833
[5 empty] | 0.05661326 | 0.1045374
[5 empty] | 0.05661351 | 0.1062417
[5 empty] | 0.05659076 | 0.107946
[5 empty] | 0.05647576 | 0.1096503
[5 empty] | 0.0562703 | 0.1113546
[5 empty] | 0.05598178 | 0.1130589
[5 empty] | 0.05561762 | 0.1147633
[5 empty] | 0.05518522 | 0.1164676
[5 empty] | 0.05469201 | 0.1181719
[5 empty] | 0.05414538 | 0.1198762
[5 empty] | 0.05355276 | 0.1215805
[5 empty] | 0.05292154 | 0.1232848
[5 empty] | 0.05225914 | 0.1249891
[5 empty] | 0.05157298 | 0.1266935
[5 empty] | 0.05087046 | 0.1283978
[5 empty] | 0.05015899 | 0.1301021
[5 empty] | 0.04944598 | 0.1318064
[5 empty] | 0.04873884 | 0.1335107
[5 empty] | 0.04804499 | 0.135215
[5 empty] | 0.04737183 | 0.1369193
[5 empty] | 0.04672678 | 0.1386237
[5 empty] | 0.04611725 | 0.140328
[5 empty] | 0.04555064 | 0.1420323
[5 empty] | 0.04503436 | 0.1437366
[5 empty] | 0.04457584 | 0.1454409
[5 empty] | 0.04418247 | 0.1471452
[5 empty] | 0.04382667 | 0.1488495
[5 empty] | 0.04346583 | 0.15
[5 empty] | 0.04310133 | 0.1522582
[5 empty] | 0.04273476 | 0.1539625
[5 empty] | 0.04236769 | 0.1556668
[5 empty] | 0.04200172 | 0.1573711
[5 empty] | 0.04163845 | 0.1590754
[5 empty] | 0.04127945 | 0.1607797
[5 empty] | 0.04092632 | 0.1624841
[5 empty] | 0.04058065 | 0.1641884
[5 empty] | 0.04024403 | 0.1658927
[5 empty] | 0.03991804 | 0.167597
[5 empty] | 0.03960428 | 0.1693013
[5 empty] | 0.03930434 | 0.1710056
[5 empty] | 0.03901979 | 0.17271
[5 empty] | 0.03875224 | 0.1744143
[5 empty] | 0.03850328 | 0.1761186
[5 empty] | 0.03827448 | 0.1778229
[5 empty] | 0.03806744 | 0.1795272
[5 empty] | 0.03788376 | 0.1812315
[5 empty] | 0.03772501 | 0.1829358
[5 empty] | 0.03759279 | 0.1846402
[5 empty] | 0.03748869 | 0.1863445
[5 empty] | 0.03741429 | 0.1880488
[5 empty] | 0.0373712 | 0.1897531
[5 empty] | 0.03736032 | 0.1914574
[5 empty] | 0.03736032 | 0.1931617
[5 empty] | 0.03736033 | 0.194866
[5 empty] | 0.03736037 | 0.1965704
[5 empty] | 0.03736043 | 0.1982747
[5 empty] | 0.03736053 | 0.199979
[5 empty] | 0.03736068 | 0.2016833
[5 empty] | 0.03736088 | 0.2033876
[5 empty] | 0.03736115 | 0.2050919
[5 empty] | 0.03736149 | 0.2067962
[5 empty] | 0.03736192 | 0.2085006
[5 empty] | 0.03736244 | 0.2102049
[5 empty] | 0.03736306 | 0.2119092
[5 empty] | 0.0373638 | 0.2136135
[5 empty] | 0.03736465 | 0.2153178
[5 empty] | 0.03736563 | 0.2170221
[5 empty] | 0.03736675 | 0.2187265
[5 empty] | 0.03736802 | 0.2204308
[5 empty] | 0.03736944 | 0.2221351
[5 empty] | 0.03737103 | 0.2238394
[5 empty] | 0.03737279 | 0.2255437
[5 empty] | 0.03737474 | 0.227248
[5 empty] | 0.03737688 | 0.2289523
[5 empty] | 0.03737922 | 0.2306567