## 1
Общество с ограниченной ответственностью "Инженерная геология" (ООО "ИнжГео") | [11 empty] | Общество с ограниченной ответственностью "Инженерная геология" (ООО "ИнжГео")
Юр. адрес: 117279, г. Москва, ул. Миклухо-Маклая, 36 а, этаж 5, пом. XXIII к. 76-84 | [11 empty] | Юр. адрес: 117279, г. Москва, ул. Миклухо-Маклая, 36 а, этаж 5, пом. XXIII к. 76-84 | [8 empty] | нагр |  |  | X0 | Y0 | R |  | нагр |  |  |  | X0 | Y0 | R | нагр |  |  |  | X0 | Y0 | R |  | нагр |  |  |  | X0 | Y0 | R
Телефон/факс +7 (495) 132-30-00, Адрес электронной почты inbox@inj-geo.ru | [11 empty] | Телефон/факс +7 (495) 132-30-00, Адрес электронной почты inbox@inj-geo.ru | [12 empty] | 0 | [7 empty] | 0 | [6 empty] | 0 | [7 empty] | 0
[21 empty] | девиатор | [6 empty] | девиатор | [6 empty] | девиатор | [7 empty] | девиатор
Испытательная лаборатория ООО «ИнжГео» | [11 empty] | Испытательная лаборатория ООО «ИнжГео» | [8 empty] | x0 | Угол | X | Y |  |  |  | x0 |  | Угол | X | Y |  |  | x0 |  | Угол | X | Y |  |  |  | x0 |  | Угол | X | Y
Адрес места осуществления деятельности лаборатории: г. Москва, просп. Вернадского, д. 51, стр. 1 | [11 empty] | Адрес места осуществления деятельности лаборатории: г. Москва, просп. Вернадского, д. 51, стр. 1 | [9 empty] | 0 | [7 empty] | 0 | [6 empty] | 0 | [7 empty] | 0
Телефон +7(910)4557682, E-mail: slg85@mail.ru | [11 empty] | Телефон +7(910)4557682, E-mail: slg85@mail.ru | [9 empty] | 5 | [7 empty] | 5 | [6 empty] | 5 | [7 empty] | 5
[22 empty] | 10 | [7 empty] | 10 | [6 empty] | 10 | [7 empty] | 10
[12 empty] | Протокол испытаний № 13-63/168 от 15-04-2023 | [9 empty] | 15 | [7 empty] | 15 | [6 empty] | 15 | [7 empty] | 15
[22 empty] | 20 | [7 empty] | 20 | [6 empty] | 20 | [7 empty] | 20
[12 empty] | Наименование и адрес заказчика: Переход трубопровода через р. Енисей | [9 empty] | 25 | [7 empty] | 25 | [6 empty] | 25 | [7 empty] | 25
[12 empty] | Наименование объекта: ООО Регионстрой | [9 empty] | 30 | [7 empty] | 30 | [6 empty] | 30 | [7 empty] | 30
Наименование используемого метода/методики: ГОСТ 12248.4-2020 | [11 empty] | Наименование используемого метода/методики: ГОСТ 12248.3-2020 | [9 empty] | 35 | [7 empty] | 35 | [6 empty] | 35 | [7 empty] | 35
Условия проведения испытания: температура окружающей среды (18 - 25)0С, влажность воздуха (40 - 75)% | [11 empty] | Условия проведения испытания: температура окружающей среды (18 - 25)0С, влажность воздуха (40 - 75)% | [9 empty] | 40 | [7 empty] | 40 | [6 empty] | 40 | [7 empty] | 40
[12 empty] | Дата получение объекта подлежащего испытаниям: 19-03-2023 | [9 empty] | 45 | [7 empty] | 45 | [6 empty] | 45 | [7 empty] | 45
[12 empty] | Дата испытания: 25.10.2022-19.11.2168 | [9 empty] | 50 | [7 empty] | 50 | [6 empty] | 50 | [7 empty] | 50
[22 empty] | 55 | [7 empty] | 55 | [6 empty] | 55 | [7 empty] | 55
Испытание грунтов методом трехосного сжатия | [11 empty] | Испытание грунтов методом трехосного сжатия | [9 empty] | 60 | [7 empty] | 60 | [6 empty] | 60 | [7 empty] | 60
[22 empty] | 65 | [7 empty] | 65 | [6 empty] | 65 | [7 empty] | 65
Лабораторный номер: | [6 empty] | We, д.е. = |  |  |  |  | Лабораторный номер: |  | 1203 |  |  |  | We, д.е. = | 0.605246586 |  |  | 70 | [7 empty] | 70 | [6 empty] | 70 | [7 empty] | 70
Номер скважины: | [6 empty] | ρ, г/см3 = |  |  |  |  | Номер скважины: |  | BH-090 |  |  |  | ρ, г/см3 = | 1.53 |  |  | 75 | [7 empty] | 75 | [6 empty] | 75 | [7 empty] | 75
Глубина отбора, м: | [6 empty] | ρs, г/см3 = |  |  |  |  | Глубина отбора, м: |  | 0.6 |  |  |  | ρs, г/см3 = | 2.71 |  |  | 80 | [7 empty] | 80 | [6 empty] | 80 | [7 empty] | 80
Наименование грунта: | [6 empty] | e, д.е. = |  |  |  |  | Наименование грунта: |  | Суглинок, после оттаивания текучий, легкий песчанистый |  |  |  | e, д.е. = | 1.84328 |  |  | 85 | [7 empty] | 85 | [6 empty] | 85 | [7 empty] | 85
Схема проведения опыта: | [6 empty] | IL, д.е. = |  |  |  |  | Схема проведения опыта: |  | КД |  |  |  | IL, д.е. = | 2.911 |  |  | 90 | [7 empty] | 90 | [6 empty] | 90 | [7 empty] | 90
[22 empty] | 95 | [7 empty] | 95 | [6 empty] | 95 | [7 empty] | 95
[22 empty] | 100 | [7 empty] | 100 | [6 empty] | 100 | [7 empty] | 100
Результаты испытаний | [11 empty] | Результаты испытаний | [9 empty] | 105 | [7 empty] | 105 | [6 empty] | 105 | [7 empty] | 105
[22 empty] | 110 | [7 empty] | 110 | [6 empty] | 110 | [7 empty] | 110
[22 empty] | 115 | [7 empty] | 115 | [6 empty] | 115 | [7 empty] | 115
[22 empty] | 120 | [7 empty] | 120 | [6 empty] | 120 | [7 empty] | 120
[22 empty] | 125 | [7 empty] | 125 | [6 empty] | 125 | [7 empty] | 125
[22 empty] | 130 | [7 empty] | 130 | [6 empty] | 130 | [7 empty] | 130
[22 empty] | 135 | [7 empty] | 135 | [6 empty] | 135 | [7 empty] | 135
[22 empty] | 140 | [7 empty] | 140 | [6 empty] | 140 | [7 empty] | 140
[22 empty] | 145 | [7 empty] | 145 | [6 empty] | 145 | [7 empty] | 145
[22 empty] | 150 | [7 empty] | 150 | [6 empty] | 150 | [7 empty] | 150
[22 empty] | 155 | [7 empty] | 155 | [6 empty] | 155 | [7 empty] | 155
[22 empty] | 160 | [7 empty] | 160 | [6 empty] | 160 | [7 empty] | 160
[22 empty] | 165 | [7 empty] | 165 | [6 empty] | 165 | [7 empty] | 165
[22 empty] | 170 | [7 empty] | 170 | [6 empty] | 170 | [7 empty] | 170
[22 empty] | 175 | [7 empty] | 175 | [6 empty] | 175 | [7 empty] | 175
[22 empty] | 180 | [7 empty] | 180 | [6 empty] | 180 | [7 empty] | 180
[13 empty] | Давление в камере, Мпа σ3 | Вертикальная нагрузка, Мпа σ1 | Поровое давление, Мпа u
| K0, д.е. | 0.7920883 |  |  |  |  | Коэфф. Точки | [5 empty] | 0.05 | 0.08859752 | [5 empty] | 1 | [6 empty] | σ3,кПа | σ1,кПа | u, кПа |  |  |  | 4
| q_zg, МПа | 0.03960442 | [10 empty] | 0.15 | 0.2410946 | [27 empty] | δ3, Мпа | δ1-δ3, МПа | δ1, МПа | δ1, КПа
|  |  | Модуль деформации, МПа: | [9 empty] | 0.25 | 0.3935917 | [21 empty] | С, МПа:
|  |  | Е0= |  | Точки модуля (полное напр.), МПа |  |  |  | 0.03960442 | 0.06336706 | [25 empty] | φ, град:
|  |  | E50 = |  | qf (полное напр.), МПа |  |  |  | 0.08676265 | [26 empty] | E, Мпа
|  |  | Коэф. Поперечной деформации, ϑ = | [9 empty] | Эффективные значения угла внутреннего трения и удельного сцепления ϕ', С' | [13 empty] | x | 0
[13 empty] | ϕ', град. = | 12 | [12 empty] | y |  |  |  | С, кПа | φ,°
[13 empty] | С', МПа = | 0.005
| Исполнитель: | [6 empty] | Морозов Д.С. |  |  |  |  | Исполнитель: |  |  |  |  | Морозов Д.С.
| Начальник исп. лаборатории: | [6 empty] | Семиколенова Л.Г. |  |  |  |  | Начальник исп. лаборатории: |  |  |  |  | Семиколенова Л.Г.
Лист 1 , всего листов 2 | [11 empty] | Лист 2 , всего листов 2
Частичное воспроизведение протокола испытаний без письменного разрешения ООО «ИнжГео» ЗАПРЕЩАЕТСЯ | [11 empty] | Частичное воспроизведение протокола испытаний без письменного разрешения ООО «ИнжГео» ЗАПРЕЩАЕТСЯ
[5 empty] | второй график |  | первый график | [9 empty] | К Пуассона
dev50 | epsE50 | ind | devE0 | epsE0 | dev | eps | sigma |  | dev1 | eps1 | dev2 | eps2 | dev3 | eps3 |  | Глины
0.03676265 | 0.02537006 |  |  |  | 0 | 0 |  |  | 0 | 0 | 0 | 0 | 0 | 0 |  | < 0 | 0,20-0,30
ind |  |  |  |  | 0.0009963865 | 0.000760935 |  |  | 0.001273837 | 0.000812909 | 0.003515969 | 0.0007930168 | 0.006530719 | 0.0007908227 |  | 0-0,25 | 0,30-0,38
2 |  |  |  |  | 0.002000554 | 0.00152187 |  |  | 0.002608546 | 0.001625818 | 0.007018731 | 0.001586034 | 0.01228078 | 0.001581645 |  | 0,25< | 0,38-0,45
E0 |  |  |  |  | 0.00301232 | 0.002282805 |  |  | 0.004198241 | 0.002438727 | 0.01090643 | 0.00237905 | 0.01875839 | 0.002372468 |  | Суглинки | 0,35-0,37
epsE0 | devE0 |  |  |  | 0.004031503 | 0.00304374 |  |  | 0.005537037 | 0.003251636 | 0.013 | 0.002837538 | 0.02397178 | 0.003163291 |  | Пески и супеси | 0,30-0,35
0.01696059 | 0.02376265 |  |  |  | 0.005057921 | 0.003804675 |  |  | 0.006919052 | 0.004064545 | 0.01706559 | 0.003965084 | 0.028 | 0.003700926
[5 empty] | 0.006091392 | 0.00456561 |  |  | 0.007938401 | 0.004877454 | 0.01960593 | 0.004758101 | 0.03330924 | 0.004744936
График E50 |  | График E |  |  | 0.007131734 | 0.005326545 |  |  | 0.009189199 | 0.005690363 | 0.02185003 | 0.005551118 | 0.03715806 | 0.005535759
eps | q | sigma |  |  | 0.008178765 | 0.00608748 |  |  | 0.01026556 | 0.006503272 | 0.02439968 | 0.006344134 | 0.04091854 | 0.006326581
Горизонтальная линия E50 |  | Касательная |  |  | 0.009232303 | 0.006848415 |  |  | 0.01126161 | 0.007316181 | 0.0273567 | 0.007137151 | 0.04579755 | 0.007117404
0 |  | a | b |  | 0.01029217 | 0.00760935 |  |  | 0.01217145 | 0.00812909 | 0.02982288 | 0.007930168 | 0.04850201 | 0.007908227
|  |  | 0 |  | 0.01135817 | 0.008370285 |  |  | 0.0128892 | 0.008941999 | 0.03150003 | 0.008723185 | 0.0524388 | 0.008699049
Вертикальная линия E50 |  | p1 и p2 |  |  | 0.01243014 | 0.00913122 |  |  | 0.014 | 0.0099925 | 0.03398995 | 0.009516201 | 0.05661481 | 0.009489872
| 0 | 0 |  |  | 0.01350788 | 0.009892155 |  |  | 0.01443303 | 0.01056782 | 0.03599444 | 0.01030922 | 0.05993693 | 0.01028069
[5 empty] | 0.01459122 | 0.01065309 |  |  | 0.01478672 | 0.01138073 | 0.03801532 | 0.01110224 | 0.06271206 | 0.01107152
Касательная линия E50 |  |  |  |  | 0.01567998 | 0.01141402 |  |  | 0.01538246 | 0.01219364 | 0.04035437 | 0.01189525 | 0.0653471 | 0.01186234
0 | 0 | Горизонтальная 1 |  |  | 0.01677397 | 0.01217496 |  |  | 0.01593149 | 0.01300654 | 0.04221341 | 0.01268827 | 0.06784892 | 0.01265316
[5 empty] | 0.01787301 | 0.01293589 |  |  | 0.01614507 | 0.01381945 | 0.04349424 | 0.01348129 | 0.07179586 | 0.01355669
Горизонтальная линия qкр |  |  |  |  | 0.01897692 | 0.01369683 |  |  | 0.01663446 | 0.01463236 | 0.04554731 | 0.01420244 | 0.07283273 | 0.01423481
Горизонтальная линия q |  | Горизонтальная 2 |  |  | 0.02008552 | 0.01445776 |  |  | 0.01701091 | 0.01544527 | 0.04728348 | 0.01506732 | 0.07546219 | 0.01502563
0 |  | 0 |  |  | 0.02119862 | 0.0152187 |  |  | 0.01728567 | 0.01625818 | 0.04818374 | 0.01586034 | 0.07850922 | 0.01581645
[5 empty] | 0.02231604 | 0.01597963 |  |  | 0.01757001 | 0.01707109 | 0.05029627 | 0.01665335 | 0.08196873 | 0.01660728
Вертикальная линия q |  |  |  |  | 0.02376265 | 0.01696059 |  |  | 0.01807517 | 0.017884 | 0.05201756 | 0.01744637 | 0.08373567 | 0.0173981
| 0 |  |  |  | 0.02457989 | 0.0175015 |  |  | 0.01851241 | 0.01869691 | 0.05394406 | 0.01823939 | 0.08590494 | 0.01818892
[5 empty] | 0.025781 | 0.01826244 |  |  | 0.01929876 | 0.01967784 | 0.05547224 | 0.0190324 | 0.08897149 | 0.01897974
[5 empty] | 0.02702629 | 0.01902337 |  |  | 0.01942927 | 0.02032273 | 0.05749856 | 0.01982542 | 0.09253023 | 0.01977057
[5 empty] | 0.0282981 | 0.01978431 |  |  | 0.02012578 | 0.02113563 | 0.05851949 | 0.02061844 | 0.09527608 | 0.02056139
[5 empty] | 0.02957877 | 0.02054524 |  |  | 0.02077706 | 0.02194854 | 0.06073149 | 0.02141145 | 0.09690398 | 0.02135221
[5 empty] | 0.03085064 | 0.02130618 |  |  | 0.02167745 | 0.02276145 | 0.06213103 | 0.02220447 | 0.09950885 | 0.02214303
[5 empty] | 0.03209605 | 0.02206711 |  |  | 0.02212128 | 0.02357436 | 0.06431457 | 0.02299749 | 0.1028856 | 0.02293386
[5 empty] | 0.03329735 | 0.02282805 |  |  | 0.0232029 | 0.02438727 | 0.06577858 | 0.0237905 | 0.1051292 | 0.02372468
[5 empty] | 0.03443686 | 0.02358898 |  |  | 0.02371665 | 0.02520018 | 0.06721952 | 0.02458352 | 0.1079345 | 0.0245155
[5 empty] | 0.03549694 | 0.02434992 |  |  | 0.02455686 | 0.02601309 | 0.06903386 | 0.02537654 | 0.1105965 | 0.02530633
[5 empty] | 0.03676265 | 0.02537006 |  |  | 0.02541788 | 0.026826 | 0.07051806 | 0.02616955 | 0.1126101 | 0.02609715
[5 empty] | 0.03733491 | 0.02587179 |  |  | 0.02639404 | 0.02763891 | 0.0725686 | 0.02696257 | 0.1145702 | 0.02688797
[5 empty] | 0.03819948 | 0.02663272 |  |  | 0.02737968 | 0.02845182 | 0.07378192 | 0.02775559 | 0.1172717 | 0.02767879
[5 empty] | 0.03905613 | 0.02739366 |  |  | 0.02806915 | 0.02926472 | 0.0754545 | 0.0285486 | 0.1195097 | 0.02846962
[5 empty] | 0.03990049 | 0.02815459 |  |  | 0.02905677 | 0.03007763 | 0.07638281 | 0.02934162 | 0.1206789 | 0.02926044
[5 empty] | 0.04072817 | 0.02891553 |  |  | 0.03013689 | 0.03089054 | 0.0782633 | 0.03013464 | 0.1235743 | 0.03005126
[5 empty] | 0.04153477 | 0.02967646 |  |  | 0.03090386 | 0.03170345 | 0.07919245 | 0.03092765 | 0.1254909 | 0.03084208
[5 empty] | 0.04231592 | 0.0304374 |  |  | 0.031752 | 0.03251636 | 0.08046671 | 0.03172067 | 0.1278235 | 0.03163291
[5 empty] | 0.04306723 | 0.03119833 |  |  | 0.03237565 | 0.03332927 | 0.08198256 | 0.03251369 | 0.1291672 | 0.03242373
[5 empty] | 0.0437843 | 0.03195927 |  |  | 0.03336917 | 0.03414218 | 0.08253645 | 0.03330671 | 0.1314168 | 0.03321455
[5 empty] | 0.04446276 | 0.0327202 |  |  | 0.03402688 | 0.03495509 | 0.08422486 | 0.03409972 | 0.1321672 | 0.03400537
[5 empty] | 0.04509822 | 0.03348114 |  |  | 0.03484312 | 0.035768 | 0.08504424 | 0.03489274 | 0.1341134 | 0.0347962
[5 empty] | 0.04568629 | 0.03424207 |  |  | 0.03541224 | 0.03658091 | 0.08639107 | 0.03568576 | 0.1355502 | 0.03558702
[5 empty] | 0.04622259 | 0.03500301 |  |  | 0.03622857 | 0.03739381 | 0.08706181 | 0.03647877 | 0.1372727 | 0.03637784
[5 empty] | 0.04670272 | 0.03576394 |  |  | 0.03678645 | 0.03820672 | 0.08715292 | 0.03727179 | 0.1380758 | 0.03716867
[5 empty] | 0.04712231 | 0.03652488 |  |  | 0.03708023 | 0.03901963 | 0.08836087 | 0.03806481 | 0.1386543 | 0.03795949
[5 empty] | 0.04747697 | 0.03728581 |  |  | 0.03760423 | 0.03983254 | 0.08848212 | 0.03885782 | 0.1400032 | 0.03875031
[5 empty] | 0.04776706 | 0.03804675 |  |  | 0.03795281 | 0.04064545 | 0.08951313 | 0.03965084 | 0.1416175 | 0.03954113
[5 empty] | 0.04803992 | 0.03880768 |  |  | 0.03812029 | 0.04145836 | 0.09015038 | 0.04044386 | 0.1415919 | 0.04033196
[5 empty] | 0.0483087 | 0.03956862 |  |  | 0.03850102 | 0.04227127 | 0.09039033 | 0.04123687 | 0.1425216 | 0.04112278
[5 empty] | 0.04857335 | 0.04032955 |  |  | 0.03859752 | 0.04308418 | 0.09032944 | 0.04202989 | 0.1429013 | 0.0419136
[5 empty] | 0.0488338 | 0.04109049 |  |  | 0.03859453 | 0.04389709 | 0.09109462 | 0.04282291 | 0.1435917 | 0.04270442
[5 empty] | 0.04908998 | 0.04185142 |  |  | 0.03847637 | 0.04471 | 0.09039383 | 0.04361592 | 0.1429914 | 0.04349525
[5 empty] | 0.04934183 | 0.04261236 |  |  | 0.03824239 | 0.0455229 | 0.09087569 | 0.04440894 | 0.1424603 | 0.04428607
[5 empty] | 0.04958929 | 0.04337329 |  |  | 0.03849337 | 0.04633581 | 0.09083422 | 0.04520196 | 0.1433789 | 0.04507689
[5 empty] | 0.04983228 | 0.04413423 |  |  | 0.03813009 | 0.04714872 | 0.09017027 | 0.04599497 | 0.1433492 | 0.04586772
[5 empty] | 0.05007075 | 0.04489516 |  |  | 0.03835331 | 0.04796163 | 0.08998468 | 0.04678799 | 0.1420728 | 0.04665854
[5 empty] | 0.05030462 | 0.0456561 |  |  | 0.03806381 | 0.04877454 | 0.09037829 | 0.04758101 | 0.1418518 | 0.04744936
[5 empty] | 0.05053383 | 0.04641703 |  |  | 0.03786237 | 0.04958745 | 0.09065196 | 0.04837402 | 0.1425879 | 0.04824018
[5 empty] | 0.05075832 | 0.04717797 |  |  | 0.03804975 | 0.05040036 | 0.08970651 | 0.04916704 | 0.141483 | 0.04903101
[5 empty] | 0.05097802 | 0.0479389 |  |  | 0.03782673 | 0.05121327 | 0.09034281 | 0.04996006 | 0.1420389 | 0.04982183
[5 empty] | 0.05119286 | 0.04869984 |  |  | 0.03749408 | 0.05202618 | 0.09016169 | 0.05075307 | 0.1410575 | 0.05061265
[5 empty] | 0.05140278 | 0.04946077 |  |  | 0.03765259 | 0.05283909 | 0.089564 | 0.05154609 | 0.1403407 | 0.05140347
[5 empty] | 0.05160772 | 0.05022171 |  |  | 0.03730301 | 0.05365199 | 0.08885058 | 0.05233911 | 0.1402903 | 0.0521943
[5 empty] | 0.0518076 | 0.05098264 |  |  | 0.03734612 | 0.0544649 | 0.08942228 | 0.05313212 | 0.1399081 | 0.05298512
[5 empty] | 0.05200237 | 0.05174358 |  |  | 0.0371827 | 0.05527781 | 0.08887995 | 0.05392514 | 0.139796 | 0.05377594
[5 empty] | 0.05219195 | 0.05250451 |  |  | 0.03681353 | 0.05609072 | 0.08882442 | 0.05471816 | 0.1381559 | 0.05456676
[5 empty] | 0.05237628 | 0.05326545 |  |  | 0.03663936 | 0.05690363 | 0.08815655 | 0.05551118 | 0.1375895 | 0.05535759
[5 empty] | 0.0525553 | 0.05402638 |  |  | 0.03666098 | 0.05771654 | 0.08797717 | 0.05630419 | 0.1374988 | 0.05614841
[5 empty] | 0.05272894 | 0.05478732 |  |  | 0.03637917 | 0.05852945 | 0.08728714 | 0.05709721 | 0.1365856 | 0.05693923
[5 empty] | 0.05289713 | 0.05554825 |  |  | 0.03629468 | 0.05934236 | 0.08698729 | 0.05789023 | 0.1365517 | 0.05773006
[5 empty] | 0.05305981 | 0.05630919 |  |  | 0.03610831 | 0.06015527 | 0.08687847 | 0.05868324 | 0.136199 | 0.05852088
[5 empty] | 0.05321692 | 0.05707012 |  |  | 0.03572081 | 0.06096818 | 0.08676153 | 0.05947626 | 0.1351293 | 0.0593117
[5 empty] | 0.05336838 | 0.05783106 |  |  | 0.03553297 | 0.06178108 | 0.08693732 | 0.06026928 | 0.1337446 | 0.06010252
[5 empty] | 0.05351413 | 0.05859199 |  |  | 0.03544555 | 0.06259399 | 0.08650667 | 0.06106229 | 0.1329465 | 0.06089335
[5 empty] | 0.05365411 | 0.05935293 |  |  | 0.03505934 | 0.0634069 | 0.08577043 | 0.06185531 | 0.1321371 | 0.06168417
[5 empty] | 0.05378826 | 0.06011386 |  |  | 0.0349751 | 0.06421981 | 0.08582944 | 0.06264833 | 0.1325181 | 0.06247499
[5 empty] | 0.0539165 | 0.0608748 |  |  | 0.03489361 | 0.06503272 | 0.08498456 | 0.06344134 | 0.1315914 | 0.06326581
[5 empty] | 0.05403876 | 0.06163573 |  |  | 0.03481563 | 0.06584563 | 0.08493662 | 0.06423436 | 0.1304589 | 0.06405664
[5 empty] | 0.054155 | 0.06239667 |  |  | 0.03464196 | 0.06665854 | 0.08458648 | 0.06502738 | 0.1304223 | 0.06484746
[5 empty] | 0.05426513 | 0.0631576 |  |  | 0.03447335 | 0.06747145 | 0.08403497 | 0.06582039 | 0.1284836 | 0.06563828
[5 empty] | 0.05436909 | 0.06391854 |  |  | 0.03431058 | 0.06828436 | 0.08398294 | 0.06661341 | 0.1283445 | 0.0664291
[5 empty] | 0.05446682 | 0.06467947 |  |  | 0.03405442 | 0.06909727 | 0.08363123 | 0.06740643 | 0.127007 | 0.06721993
[5 empty] | 0.05455826 | 0.06544041 |  |  | 0.03390565 | 0.06991017 | 0.08288069 | 0.06819944 | 0.1263729 | 0.06801075
[5 empty] | 0.05464333 | 0.06620134 |  |  | 0.03366505 | 0.07072308 | 0.08283217 | 0.06899246 | 0.125744 | 0.06880157
[5 empty] | 0.05472197 | 0.06696228 |  |  | 0.03343337 | 0.07153599 | 0.08218651 | 0.06978548 | 0.1256222 | 0.0695924
[5 empty] | 0.05479412 | 0.06772321 |  |  | 0.03361141 | 0.0723489 | 0.08194455 | 0.07057849 | 0.1254094 | 0.07038322
[5 empty] | 0.05485971 | 0.06848415 |  |  | 0.03319993 | 0.07316181 | 0.08120714 | 0.07137151 | 0.1246073 | 0.07117404
[5 empty] | 0.05491867 | 0.06924508 |  |  | 0.0333997 | 0.07397472 | 0.08087512 | 0.07216453 | 0.1240179 | 0.07196486
[5 empty] | 0.05497094 | 0.07000602 |  |  | 0.0331115 | 0.07478763 | 0.08124934 | 0.07295754 | 0.123243 | 0.07275569
[5 empty] | 0.05501645 | 0.07076695 |  |  | 0.03293298 | 0.07560054 | 0.08072601 | 0.07375056 | 0.1214689 | 0.07354651
[5 empty] | 0.05505514 | 0.07152789 |  |  | 0.03285891 | 0.07641345 | 0.08009754 | 0.07454358 | 0.1210706 | 0.07433733
[5 empty] | 0.05508695 | 0.07228882 |  |  | 0.03288892 | 0.07722636 | 0.07966376 | 0.07533659 | 0.1204489 | 0.07512815
[5 empty] | 0.0551118 | 0.07304976 |  |  | 0.03272272 | 0.07803927 | 0.07992465 | 0.07612961 | 0.1203052 | 0.07591898
[5 empty] | 0.05512963 | 0.07381069 |  |  | 0.03276003 | 0.07885217 | 0.07958017 | 0.07692263 | 0.1195407 | 0.0767098
[5 empty] | 0.05514038 | 0.07457163 |  |  | 0.03260057 | 0.07966508 | 0.07943028 | 0.07771565 | 0.1176568 | 0.07750062
[5 empty] | 0.05514397 | 0.07533256 |  |  | 0.03264405 | 0.08047799 | 0.07867495 | 0.07850866 | 0.1169549 | 0.07829144
[5 empty] | 0.05514397 | 0.07533256 |  |  | 0.0327902 | 0.0812909 | 0.07781415 | 0.07930168 | 0.1173363 | 0.07908227
[5 empty] | 0.05422818 | 0.0753323 |  |  | 0.03253872 | 0.08210381 | 0.07814783 | 0.0800947 | 0.1152023 | 0.07987309
[5 empty] | 0.05332252 | 0.07533203 |  |  | 0.03268935 | 0.08291672 | 0.07717597 | 0.08088771 | 0.1153544 | 0.08066391
[5 empty] | 0.05242744 | 0.07533176 |  |  | 0.03244179 | 0.08372963 | 0.07699853 | 0.08168073 | 0.1136938 | 0.08145474
[5 empty] | 0.05154339 | 0.07533149 |  |  | 0.03259576 | 0.08454254 | 0.07661548 | 0.08247375 | 0.1129219 | 0.08224556
[5 empty] | 0.05067081 | 0.07533122 |  |  | 0.03235098 | 0.08535545 | 0.07622678 | 0.08326676 | 0.11284 | 0.08303638
[5 empty] | 0.04981018 | 0.07533095 |  |  | 0.03220717 | 0.08616836 | 0.07593239 | 0.08405978 | 0.1114496 | 0.0838272
[5 empty] | 0.04896192 | 0.07533069 |  |  | 0.03216405 | 0.08698126 | 0.07523229 | 0.0848528 | 0.1104518 | 0.08461803
[5 empty] | 0.04812651 | 0.07533042 |  |  | 0.03222133 | 0.08779417 | 0.07512644 | 0.08564581 | 0.1092482 | 0.08540885
[5 empty] | 0.04730438 | 0.07533015 |  |  | 0.03207873 | 0.08860708 | 0.0744148 | 0.08643883 | 0.1094399 | 0.08619967
[5 empty] | 0.04649599 | 0.07532988 |  |  | 0.03213596 | 0.08941999 | 0.07399734 | 0.08723185 | 0.1072284 | 0.08699049
[5 empty] | 0.04570179 | 0.07532961 |  |  | 0.03199276 | 0.0902329 | 0.07397402 | 0.08802486 | 0.1076151 | 0.08778132
[5 empty] | 0.04492224 | 0.07532934 |  |  | 0.03224882 | 0.09104581 | 0.07374481 | 0.08881788 | 0.1059012 | 0.08857214
[5 empty] | 0.04415778 | 0.07532907 |  |  | 0.03190388 | 0.09185872 | 0.07330967 | 0.0896109 | 0.1049881 | 0.08936296
[5 empty] | 0.04340886 | 0.07532881 |  |  | 0.03185765 | 0.09267163 | 0.07226858 | 0.09040391 | 0.1044771 | 0.09015378
[5 empty] | 0.04267594 | 0.07532854 |  |  | 0.03210984 | 0.09348454 | 0.07212149 | 0.09119693 | 0.1028697 | 0.09094461
[5 empty] | 0.04195947 | 0.07532827 |  |  | 0.03206017 | 0.09429745 | 0.07196838 | 0.09198995 | 0.1028671 | 0.09173543
[5 empty] | 0.0412599 | 0.075328 |  |  | 0.03190837 | 0.09511035 | 0.07110919 | 0.09278296 | 0.1008706 | 0.09252625
[5 empty] | 0.04057768 | 0.07532773 |  |  | 0.03175414 | 0.09592326 | 0.07054392 | 0.09357598 | 0.1003817 | 0.09331708
[5 empty] | 0.03991326 | 0.07532746 |  |  | 0.03159721 | 0.09673617 | 0.0698725 | 0.094369 | 0.09970171 | 0.0941079
[5 empty] | 0.0392671 | 0.07532719 |  |  | 0.0317373 | 0.09754908 | 0.07019493 | 0.09516201 | 0.09813191 | 0.09489872
[5 empty] | 0.03863964 | 0.07532693 |  |  | 0.03167411 | 0.09836199 | 0.06961114 | 0.09595503 | 0.09797367 | 0.09568954
[5 empty] | 0.03803134 | 0.07532666 |  |  | 0.03140738 | 0.0991749 | 0.06892113 | 0.09674805 | 0.09642835 | 0.09648037
[5 empty] | 0.03744265 | 0.07532639 |  |  | 0.03133681 | 0.09998781 | 0.06852484 | 0.09754106 | 0.09679729 | 0.09727119
[5 empty] | 0.03687401 | 0.07532612 |  |  | 0.03126212 | 0.1008007 | 0.06782224 | 0.09833408 | 0.09588183 | 0.09806201
[5 empty] | 0.03632405 | 0.07532585 |  |  | 0.03148304 | 0.1016136 | 0.06691331 | 0.0991271 | 0.09418332 | 0.09885283
[5 empty] | 0.03578214 | 0.07532558 |  |  | 0.03119927 | 0.1024265 | 0.066798 | 0.09992012 | 0.09350311 | 0.09964366
[5 empty] | 0.0352469 | 0.07532531 |  |  | 0.03101054 | 0.1032394 | 0.06677628 | 0.1007131 | 0.09374254 | 0.1004345
[5 empty] | 0.03471878 | 0.07532505 |  |  | 0.03121007 | 0.1040524 | 0.06612647 | 0.1015061 | 0.09249586 | 0.1012253
[5 empty] | 0.03419823 | 0.07532478 |  |  | 0.03099049 | 0.1048653 | 0.0650235 | 0.1022992 | 0.09115479 | 0.1020161
[5 empty] | 0.0336857 | 0.07532451 |  |  | 0.03095273 | 0.1056782 | 0.064171 | 0.1030922 | 0.09161916 | 0.1028069
[5 empty] | 0.03318164 | 0.07532424 |  |  | 0.03079776 | 0.1064911 | 0.06417271 | 0.1038852 | 0.09068885 | 0.1035978
[5 empty] | 0.0326865 | 0.07532397 |  |  | 0.03062655 | 0.107304 | 0.06263237 | 0.1046782 | 0.09016373 | 0.1043886
[5 empty] | 0.03220074 | 0.0753237 |  |  | 0.03044007 | 0.1081169 | 0.06215372 | 0.1054712 | 0.08944368 | 0.1051794
[5 empty] | 0.0317248 | 0.07532343 |  |  | 0.03013927 | 0.1089298 | 0.06104048 | 0.1062642 | 0.08732856 | 0.1059702
[5 empty] | 0.03125915 | 0.07532317 |  |  | 0.02972512 | 0.1097427 | 0.06089639 | 0.1070573 | 0.08741825 | 0.1067611
[5 empty] | 0.03080422 | 0.0753229 |  |  | 0.02949859 | 0.1105556 | 0.0593252 | 0.1078503 | 0.08731261 | 0.1075519
[5 empty] | 0.03036048 | 0.07532263 |  |  | 0.02946064 | 0.1113685 | 0.05843063 | 0.1086433 | 0.08571153 | 0.1083427
[5 empty] | 0.02992836 | 0.07532236 |  |  | 0.02921224 | 0.1121814 | 0.05821642 | 0.1094363 | 0.08511487 | 0.1091335
[5 empty] | 0.02950833 | 0.07532209 |  |  | 0.02875436 | 0.1129944 | 0.05668631 | 0.1102293 | 0.0852225 | 0.1099244
[5 empty] | 0.02910084 | 0.07532182 |  |  | 0.02868794 | 0.1138073 | 0.05654403 | 0.1110224 | 0.0844343 | 0.1107152
[5 empty] | 0.02870633 | 0.07532156 |  |  | 0.02851397 | 0.1146202 | 0.05549332 | 0.1118154 | 0.08325013 | 0.111506
[5 empty] | 0.02832527 | 0.07532129 |  |  | 0.02823341 | 0.1154331 | 0.05443791 | 0.1126084 | 0.08176987 | 0.1122968
[5 empty] | 0.02795809 | 0.07532102 |  |  | 0.02794722 | 0.116246 | 0.05358154 | 0.1134014 | 0.08169339 | 0.1130876
[5 empty] | 0.02760525 | 0.07532075 |  |  | 0.02755636 | 0.1170589 | 0.05272794 | 0.1141944 | 0.08112057 | 0.1138785
[5 empty] | 0.02726721 | 0.07532048 |  |  | 0.02716181 | 0.1178718 | 0.05148085 | 0.1149874 | 0.08065127 | 0.1146693
[5 empty] | 0.02694441 | 0.07532021 |  |  | 0.02706452 | 0.1186847 | 0.05014401 | 0.1157805 | 0.08008536 | 0.1154601
[5 empty] | 0.0266373 | 0.07531994 |  |  | 0.02676546 | 0.1194976 | 0.04932115 | 0.1165735 | 0.07922272 | 0.1162509
[5 empty] | 0.02634635 | 0.07531968 |  |  | 0.0262656 | 0.1203105 | 0.04871601 | 0.1173665 | 0.07796322 | 0.1170418
[5 empty] | 0.02607199 | 0.07531941 |  |  | 0.0258659 | 0.1211234 | 0.04773232 | 0.1181595 | 0.07720673 | 0.1178326
[5 empty] | 0.02607199 | 0.07531941 |  |  | 0.02576732 | 0.1219364 | 0.04657382 | 0.1189525 | 0.07685312 | 0.1186234
[5 empty] | 0.02542032 | 0.07518217 |  |  | 0.02537083 | 0.1227493 | 0.04584423 | 0.1197455 | 0.07630227 | 0.1194142
[5 empty] | 0.02477574 | 0.07504493 |  |  | 0.0249774 | 0.1235622 | 0.04494731 | 0.1205386 | 0.07525404 | 0.120205
[5 empty] | 0.02413852 | 0.07490769 |  |  | 0.02468799 | 0.1243751 | 0.04468679 | 0.1213316 | 0.07560831 | 0.1209959
[5 empty] | 0.02350897 | 0.07477046 |  |  | 0.02460356 | 0.125188 | 0.04326639 | 0.1221246 | 0.07506495 | 0.1217867
[5 empty] | 0.02288738 | 0.07463322 |  |  | 0.02422509 | 0.1260009 | 0.04318986 | 0.1229176 | 0.07432383 | 0.1225775
[5 empty] | 0.02227405 | 0.07449598 |  |  | 0.02385353 | 0.1268138 | 0.04256093 | 0.1237106 | 0.07378482 | 0.1233683
[5 empty] | 0.02166926 | 0.07435874 |  |  | 0.02388984 | 0.1276267 | 0.04158333 | 0.1245036 | 0.0730478 | 0.1241592
[5 empty] | 0.02107331 | 0.07422151 |  |  | 0.02333501 | 0.1284396 | 0.04176081 | 0.1252967 | 0.07171263 | 0.12495
[5 empty] | 0.02048651 | 0.07408427 |  |  | 0.02328998 | 0.1292525 | 0.0412971 | 0.1260897 | 0.07067919 | 0.1257408
[5 empty] | 0.01990913 | 0.07394703 |  |  | 0.02315572 | 0.1300654 | 0.04029593 | 0.1268827 | 0.07094735 | 0.1265316
[5 empty] | 0.01934148 | 0.07380979 |  |  | 0.02273321 | 0.1308784 | 0.04046104 | 0.1276757 | 0.07021698 | 0.1273225
[5 empty] | 0.01878385 | 0.07367256 |  |  | 0.02262339 | 0.1316913 | 0.03969616 | 0.1284687 | 0.06988795 | 0.1281133
[5 empty] | 0.01823654 | 0.07353532 |  |  | 0.02232725 | 0.1325042 | 0.03960504 | 0.1292617 | 0.06816014 | 0.1289041
[5 empty] | 0.01769983 | 0.07339808 |  |  | 0.02234574 | 0.1333171 | 0.03999139 | 0.1300548 | 0.06823341 | 0.1296949
[5 empty] | 0.01717403 | 0.07326084 |  |  | 0.02187973 | 0.13413 | 0.03975845 | 0.1308478 | 0.06690765 | 0.1304857
[5 empty] | 0.01665942 | 0.07312361 |  |  | 0.02192083 | 0.1349429 | 0.03995861 | 0.1316408 | 0.06738358 | 0.1312766
[5 empty] | 0.01615631 | 0.07298637 |  |  | 0.02166329 | 0.1357558 | 0.03935953 | 0.1324338 | 0.06636174 | 0.1320674
[5 empty] | 0.01566498 | 0.07284913 |  |  | 0.02150719 | 0.1365687 | 0.03926189 | 0.1332268 | 0.06584212 | 0.1328582
[5 empty] | 0.01518573 | 0.07271189 |  |  | 0.02145263 | 0.1373816 | 0.03996639 | 0.1340198 | 0.06472475 | 0.133649
[5 empty] | 0.01471886 | 0.07257466 |  |  | 0.02129971 | 0.1381945 | 0.0399737 | 0.1348129 | 0.06460962 | 0.1344399
[5 empty] | 0.01426466 | 0.07243742 |  |  | 0.0210485 | 0.1390074 | 0.03968452 | 0.1356059 | 0.06369675 | 0.1352307
[5 empty] | 0.01382342 | 0.07230018 |  |  | 0.02109912 | 0.1398203 | 0.03959952 | 0.1363989 | 0.06298614 | 0.1360215
[5 empty] | 0.01339544 | 0.07216294 |  |  | 0.02065163 | 0.1406333 | 0.03981939 | 0.1371919 | 0.0623778 | 0.1368123
[5 empty] | 0.01298101 | 0.07202571 |  |  | 0.02060615 | 0.1414462 | 0.04004483 | 0.1379849 | 0.06257174 | 0.1376031
[5 empty] | 0.01257923 | 0.07188847 |  |  | 0.02036276 | 0.1422591 | 0.0397765 | 0.1387779 | 0.06086796 | 0.138394
[5 empty] | 0.01218317 | 0.07175123 |  |  | 0.02052155 | 0.143072 | 0.04001511 | 0.139571 | 0.06066647 | 0.1391848
[5 empty] | 0.01179194 | 0.07161399 |  |  | 0.02028261 | 0.1438849 | 0.03936132 | 0.140364 | 0.06036728 | 0.1399756
[5 empty] | 0.01140582 | 0.07147676 |  |  | 0.02004604 | 0.1446978 | 0.04001584 | 0.141157 | 0.0603704 | 0.1407664
[5 empty] | 0.0110251 | 0.07133952 |  |  | 0.01991192 | 0.1455107 | 0.04007934 | 0.14195 | 0.05857584 | 0.1415573
[5 empty] | 0.0106501 | 0.07120228 |  |  | 0.01978036 | 0.1463236 | 0.03955251 | 0.142743 | 0.05918359 | 0.1423481
[5 empty] | 0.01028108 | 0.07106504 |  |  | 0.01985144 | 0.1471365 | 0.04003603 | 0.143536 | 0.05759367 | 0.1431389
[5 empty] | 0.009918364 | 0.07092781 |  |  | 0.01972525 | 0.1479494 | 0.04023059 | 0.1443291 | 0.05720609 | 0.1439297
[5 empty] | 0.009562231 | 0.07079057 |  |  | 0.01940188 | 0.1487623 | 0.04033687 | 0.1451221 | 0.05702086 | 0.1447205
[5 empty] | 0.009212978 | 0.07065333 |  |  | 0.01918143 | 0.1495753 | 0.03985557 | 0.1459151 | 0.05603797 | 0.1455114
[5 empty] | 0.008870899 | 0.07051609 |  |  | 0.01936399 | 0.1503882 | 0.04078736 | 0.1467081 | 0.05555744 | 0.1463022
[5 empty] | 0.00853629 | 0.07037886 |  |  | 0.01894966 | 0.1512011 | 0.04063293 | 0.1475011 | 0.05477928 | 0.147093
[5 empty] | 0.008209445 | 0.07024162 |  |  | 0.01903851 | 0.152014 | 0.04069296 | 0.1482941 | 0.05510349 | 0.1478838
[5 empty] | 0.007890657 | 0.07010438 |  |  | 0.01903065 | 0.1528269 | 0.04116814 | 0.1490872 | 0.05353009 | 0.1486747
[5 empty] | 0.007580222 | 0.06996714 |  |  | 0.01872616 | 0.1536398 | 0.04155916 | 0.1498802 | 0.05335907 | 0.1494655
[5 empty] | 0.007278433 | 0.06982991 |  |  | 0.01882514 | 0.1544527 | 0.0413667 | 0.1506732 | 0.05339045 | 0.1502563
[5 empty] | 0.006985586 | 0.06969267 |  |  | 0.01872769 | 0.1552656 | 0.04169145 | 0.1514662 | 0.05182423 | 0.1510471
[5 empty] | 0.006701973 | 0.06955543 |  |  | 0.01853388 | 0.1560785 | 0.04183408 | 0.1522592 | 0.05216042 | 0.151838
[5 empty] | 0.006427891 | 0.06941819 |  |  | 0.01824382 | 0.1568914 | 0.04229529 | 0.1530522 | 0.05119903 | 0.1526288
[5 empty] | 0.006163632 | 0.06928096 |  |  | 0.01815759 | 0.1577043 | 0.04217577 | 0.1538453 | 0.05104006 | 0.1534196
[5 empty] | 0.005909491 | 0.06914372 |  |  | 0.01817529 | 0.1585173 | 0.04257619 | 0.1546383 | 0.04918353 | 0.1542104
[5 empty] | 0.005665764 | 0.06900648 |  |  | 0.01809701 | 0.1593302 | 0.04339724 | 0.1554313 | 0.04902944 | 0.1550012
[5 empty] | 0.005432743 | 0.06886924 |  |  | 0.01792284 | 0.1601431 | 0.0431396 | 0.1562243 | 0.0493778 | 0.1557921
[5 empty] | 0.005210724 | 0.06873201 |  |  | 0.01785287 | 0.160956 | 0.04360397 | 0.1570173 | 0.04772861 | 0.1565829
[5 empty] | 0.005 | 0.06859477 |  |  | 0.01808719 | 0.1617689 | 0.04419103 | 0.1578103 | 0.04818188 | 0.1573737
[5 empty] | 0.005 | 0.06858161
[5 empty] | 0.005688045 | 0.06858188
[5 empty] | 0.00637243 | 0.06858215
[5 empty] | 0.007053117 | 0.06858242
[5 empty] | 0.007730065 | 0.06858268
[5 empty] | 0.008403235 | 0.06858295
[5 empty] | 0.00907259 | 0.06858322
[5 empty] | 0.009738088 | 0.06858349
[5 empty] | 0.01039969 | 0.06858376
[5 empty] | 0.01105736 | 0.06858403
[5 empty] | 0.01171105 | 0.0685843
[5 empty] | 0.01236073 | 0.06858456
[5 empty] | 0.01300636 | 0.06858483
[5 empty] | 0.0136479 | 0.0685851
[5 empty] | 0.01428531 | 0.06858537
[5 empty] | 0.01491855 | 0.06858564
[5 empty] | 0.01554757 | 0.06858591
[5 empty] | 0.01617235 | 0.06858618
[5 empty] | 0.01679284 | 0.06858644
[5 empty] | 0.01740901 | 0.06858671
[5 empty] | 0.0180208 | 0.06858698
[5 empty] | 0.01862819 | 0.06858725
[5 empty] | 0.01923114 | 0.06858752
[5 empty] | 0.0198296 | 0.06858779
[5 empty] | 0.02042354 | 0.06858806
[5 empty] | 0.02101308 | 0.06858832
[5 empty] | 0.02159913 | 0.06858859
[5 empty] | 0.02218183 | 0.06858886
[5 empty] | 0.02276113 | 0.06858913
[5 empty] | 0.02333699 | 0.0685894
[5 empty] | 0.02390938 | 0.06858967
[5 empty] | 0.02447825 | 0.06858994
[5 empty] | 0.02504357 | 0.0685902
[5 empty] | 0.02560529 | 0.06859047
[5 empty] | 0.02616338 | 0.06859074
[5 empty] | 0.02671779 | 0.06859101
[5 empty] | 0.0272685 | 0.06859128
[5 empty] | 0.02781545 | 0.06859155
[5 empty] | 0.02835861 | 0.06859181
[5 empty] | 0.02889794 | 0.06859208
[5 empty] | 0.02943341 | 0.06859235
[5 empty] | 0.02996496 | 0.06859262
[5 empty] | 0.03049257 | 0.06859289
[5 empty] | 0.03101619 | 0.06859316
[5 empty] | 0.03153578 | 0.06859343
[5 empty] | 0.03205131 | 0.06859369
[5 empty] | 0.03256274 | 0.06859396
[5 empty] | 0.03307002 | 0.06859423
[5 empty] | 0.03357311 | 0.0685945
[5 empty] | 0.03407199 | 0.06859477
[5 empty] | 0.03407199 | 0.06858161
[5 empty] | 0.03459476 | 0.06871939
[5 empty] | 0.03511284 | 0.06885716
[5 empty] | 0.0356261 | 0.06899493
[5 empty] | 0.03613443 | 0.06913271
[5 empty] | 0.03663771 | 0.06927048
[5 empty] | 0.03713581 | 0.06940826
[5 empty] | 0.03762863 | 0.06954603
[5 empty] | 0.03811605 | 0.06968381
[5 empty] | 0.03859793 | 0.06982158
[5 empty] | 0.03907418 | 0.06995936
[5 empty] | 0.03954466 | 0.07009713
[5 empty] | 0.04000926 | 0.07023491
[5 empty] | 0.04046786 | 0.07037268
[5 empty] | 0.04092034 | 0.07051045
[5 empty] | 0.04136659 | 0.07064823
[5 empty] | 0.04180648 | 0.070786
[5 empty] | 0.0422399 | 0.07092378
[5 empty] | 0.04266672 | 0.07106155
[5 empty] | 0.04308684 | 0.07119933
[5 empty] | 0.04350012 | 0.0713371
[5 empty] | 0.04390646 | 0.07147488
[5 empty] | 0.04430574 | 0.07161265
[5 empty] | 0.04469783 | 0.07175043
[5 empty] | 0.04508261 | 0.0718882
[5 empty] | 0.04546046 | 0.07202598
[5 empty] | 0.04583415 | 0.07216375
[5 empty] | 0.04620406 | 0.07230152
[5 empty] | 0.04657006 | 0.0724393
[5 empty] | 0.04693204 | 0.07257707
[5 empty] | 0.04728988 | 0.07271485
[5 empty] | 0.04764345 | 0.07285262
[5 empty] | 0.04799264 | 0.0729904
[5 empty] | 0.04833734 | 0.07312817
[5 empty] | 0.04867742 | 0.07326595
[5 empty] | 0.04901276 | 0.07340372
[5 empty] | 0.04934325 | 0.0735415
[5 empty] | 0.04966876 | 0.07367927
[5 empty] | 0.04998919 | 0.07381704
[5 empty] | 0.0503044 | 0.07395482
[5 empty] | 0.05061429 | 0.07409259
[5 empty] | 0.05091873 | 0.07423037
[5 empty] | 0.05121761 | 0.07436814
[5 empty] | 0.0515108 | 0.07450592
[5 empty] | 0.05179819 | 0.07464369
[5 empty] | 0.05207967 | 0.07478147
[5 empty] | 0.0523551 | 0.07491924
[5 empty] | 0.05262437 | 0.07505702
[5 empty] | 0.05288737 | 0.07519479
[5 empty] | 0.05314397 | 0.07533256
[5 empty] | 0.04976265 | 0.07533256
[5 empty] | 0.05334956 | 0.07762025
[5 empty] | 0.05354055 | 0.07990793
[5 empty] | 0.05371749 | 0.08219562
[5 empty] | 0.0538809 | 0.0844833
[5 empty] | 0.05403134 | 0.08677098
[5 empty] | 0.05416932 | 0.08905867
[5 empty] | 0.0542954 | 0.09134635
[5 empty] | 0.05441011 | 0.09363403
[5 empty] | 0.05451399 | 0.09592172
[5 empty] | 0.05460757 | 0.0982094
[5 empty] | 0.05469139 | 0.1004971
[5 empty] | 0.05476599 | 0.1027848
[5 empty] | 0.0548319 | 0.1050725
[5 empty] | 0.05488967 | 0.1073601
[5 empty] | 0.05493983 | 0.1096478
[5 empty] | 0.05498292 | 0.1119355
[5 empty] | 0.05501948 | 0.1142232
[5 empty] | 0.05505003 | 0.1165109
[5 empty] | 0.05507513 | 0.1187986
[5 empty] | 0.0550953 | 0.1210862
[5 empty] | 0.05511109 | 0.1233739
[5 empty] | 0.05512303 | 0.1256616
[5 empty] | 0.05513167 | 0.1279493
[5 empty] | 0.05513752 | 0.130237
[5 empty] | 0.05514115 | 0.1325247
[5 empty] | 0.05514307 | 0.1348123
[5 empty] | 0.05514383 | 0.1371
[5 empty] | 0.05514397 | 0.1393877
[5 empty] | 0.05510221 | 0.1416754
[5 empty] | 0.0549487 | 0.1439631
[5 empty] | 0.05469127 | 0.1462508
[5 empty] | 0.0543393 | 0.1485384
[5 empty] | 0.05390216 | 0.15
[5 empty] | 0.05338923 | 0.1531138
[5 empty] | 0.05280989 | 0.1554015
[5 empty] | 0.05217353 | 0.1576892
[5 empty] | 0.05148951 | 0.1599769
[5 empty] | 0.05076722 | 0.1622645
[5 empty] | 0.05001604 | 0.1645522
[5 empty] | 0.04924535 | 0.1668399
[5 empty] | 0.04846452 | 0.1691276
[5 empty] | 0.04768294 | 0.1714153
[5 empty] | 0.04690998 | 0.173703
[5 empty] | 0.04615503 | 0.1759906
[5 empty] | 0.04542746 | 0.1782783
[5 empty] | 0.04473665 | 0.180566
[5 empty] | 0.04409198 | 0.1828537
[5 empty] | 0.04350283 | 0.1851414
[5 empty] | 0.04297857 | 0.1874291
[5 empty] | 0.0425286 | 0.1897167
[5 empty] | 0.04216228 | 0.1920044
[5 empty] | 0.04186755 | 0.1942921
[5 empty] | 0.04158599 | 0.1965798
[5 empty] | 0.04131345 | 0.1988675
[5 empty] | 0.04104973 | 0.2011552
[5 empty] | 0.04079463 | 0.2034428
[5 empty] | 0.04054797 | 0.2057305
[5 empty] | 0.04030955 | 0.2080182
[5 empty] | 0.04007918 | 0.2103059
[5 empty] | 0.03985666 | 0.2125936
[5 empty] | 0.0396418 | 0.2148813
[5 empty] | 0.03943441 | 0.2171689
[5 empty] | 0.0392343 | 0.2194566
[5 empty] | 0.03904127 | 0.2217443
[5 empty] | 0.03885513 | 0.224032
[5 empty] | 0.03867569 | 0.2263197
[5 empty] | 0.03850275 | 0.2286074
[5 empty] | 0.03833613 | 0.230895
[5 empty] | 0.03817562 | 0.2331827
[5 empty] | 0.03802104 | 0.2354704
[5 empty] | 0.0378722 | 0.2377581
[5 empty] | 0.03772889 | 0.2400458
[5 empty] | 0.03759093 | 0.2423335
[5 empty] | 0.03745813 | 0.2446211
[5 empty] | 0.03733029 | 0.2469088
[5 empty] | 0.03720721 | 0.2491965
[5 empty] | 0.03708811 | 0.2514842
[5 empty] | 0.0369706 | 0.2537719
[5 empty] | 0.03685464 | 0.2560596
[5 empty] | 0.03674046 | 0.2583473
[5 empty] | 0.03662829 | 0.2606349
[5 empty] | 0.03651836 | 0.2629226
[5 empty] | 0.03641088 | 0.2652103
[5 empty] | 0.03630608 | 0.267498
[5 empty] | 0.03620419 | 0.2697857
[5 empty] | 0.03610543 | 0.2720734
[5 empty] | 0.03601003 | 0.274361
[5 empty] | 0.03591821 | 0.2766487
[5 empty] | 0.0358302 | 0.2789364
[5 empty] | 0.03574622 | 0.2812241
[5 empty] | 0.03566649 | 0.2835118
[5 empty] | 0.03559125 | 0.2857995
[5 empty] | 0.03552071 | 0.2880871
[5 empty] | 0.0354551 | 0.2903748
[5 empty] | 0.03539465 | 0.2926625
[5 empty] | 0.03533958 | 0.2949502
[5 empty] | 0.03529012 | 0.2972379
[5 empty] | 0.03524649 | 0.2995256
[5 empty] | 0.03520891 | 0.3018132