## 1
Общество с ограниченной ответственностью "Инженерная геология" (ООО "ИнжГео") | [11 empty] | Общество с ограниченной ответственностью "Инженерная геология" (ООО "ИнжГео")
Юр. адрес: 117279, г. Москва, ул. Миклухо-Маклая, 36 а, этаж 5, пом. XXIII к. 76-84 | [11 empty] | Юр. адрес: 117279, г. Москва, ул. Миклухо-Маклая, 36 а, этаж 5, пом. XXIII к. 76-84 | [8 empty] | нагр |  |  | X0 | Y0 | R |  | нагр |  |  |  | X0 | Y0 | R | нагр |  |  |  | X0 | Y0 | R |  | нагр |  |  |  | X0 | Y0 | R
Телефон/факс +7 (495) 132-30-00, Адрес электронной почты inbox@inj-geo.ru | [11 empty] | Телефон/факс +7 (495) 132-30-00, Адрес электронной почты inbox@inj-geo.ru | [12 empty] | 0 | [7 empty] | 0 | [6 empty] | 0 | [7 empty] | 0
[21 empty] | девиатор | [6 empty] | девиатор | [6 empty] | девиатор | [7 empty] | девиатор
Испытательная лаборатория ООО «ИнжГео» | [11 empty] | Испытательная лаборатория ООО «ИнжГео» | [8 empty] | x0 | Угол | X | Y |  |  |  | x0 |  | Угол | X | Y |  |  | x0 |  | Угол | X | Y |  |  |  | x0 |  | Угол | X | Y
Адрес места осуществления деятельности лаборатории: г. Москва, просп. Вернадского, д. 51, стр. 1 | [11 empty] | Адрес места осуществления деятельности лаборатории: г. Москва, просп. Вернадского, д. 51, стр. 1 | [9 empty] | 0 | [7 empty] | 0 | [6 empty] | 0 | [7 empty] | 0
Телефон +7(910)4557682, E-mail: slg85@mail.ru | [11 empty] | Телефон +7(910)4557682, E-mail: slg85@mail.ru | [9 empty] | 5 | [7 empty] | 5 | [6 empty] | 5 | [7 empty] | 5
[22 empty] | 10 | [7 empty] | 10 | [6 empty] | 10 | [7 empty] | 10
[12 empty] | Протокол испытаний № 13-63/183 от 30-04-2023 | [9 empty] | 15 | [7 empty] | 15 | [6 empty] | 15 | [7 empty] | 15
[22 empty] | 20 | [7 empty] | 20 | [6 empty] | 20 | [7 empty] | 20
[12 empty] | Наименование и адрес заказчика: Переход трубопровода через р. Енисей | [9 empty] | 25 | [7 empty] | 25 | [6 empty] | 25 | [7 empty] | 25
[12 empty] | Наименование объекта: ООО Регионстрой | [9 empty] | 30 | [7 empty] | 30 | [6 empty] | 30 | [7 empty] | 30
Наименование используемого метода/методики: ГОСТ 12248.4-2020 | [11 empty] | Наименование используемого метода/методики: ГОСТ 12248.3-2020 | [9 empty] | 35 | [7 empty] | 35 | [6 empty] | 35 | [7 empty] | 35
Условия проведения испытания: температура окружающей среды (18 - 25)0С, влажность воздуха (40 - 75)% | [11 empty] | Условия проведения испытания: температура окружающей среды (18 - 25)0С, влажность воздуха (40 - 75)% | [9 empty] | 40 | [7 empty] | 40 | [6 empty] | 40 | [7 empty] | 40
[12 empty] | Дата получение объекта подлежащего испытаниям: 03-04-2023 | [9 empty] | 45 | [7 empty] | 45 | [6 empty] | 45 | [7 empty] | 45
[12 empty] | Дата испытания: 25.10.2022-19.11.2183 | [9 empty] | 50 | [7 empty] | 50 | [6 empty] | 50 | [7 empty] | 50
[22 empty] | 55 | [7 empty] | 55 | [6 empty] | 55 | [7 empty] | 55
Испытание грунтов методом трехосного сжатия | [11 empty] | Испытание грунтов методом трехосного сжатия | [9 empty] | 60 | [7 empty] | 60 | [6 empty] | 60 | [7 empty] | 60
[22 empty] | 65 | [7 empty] | 65 | [6 empty] | 65 | [7 empty] | 65
Лабораторный номер: | [6 empty] | We, д.е. = |  |  |  |  | Лабораторный номер: |  | 1218 |  |  |  | We, д.е. = | 0.678000435 |  |  | 70 | [7 empty] | 70 | [6 empty] | 70 | [7 empty] | 70
Номер скважины: | [6 empty] | ρ, г/см3 = |  |  |  |  | Номер скважины: |  | BH-100 |  |  |  | ρ, г/см3 = | 1.53 |  |  | 75 | [7 empty] | 75 | [6 empty] | 75 | [7 empty] | 75
Глубина отбора, м: | [6 empty] | ρs, г/см3 = |  |  |  |  | Глубина отбора, м: |  | 1.3 |  |  |  | ρs, г/см3 = | 2.74 |  |  | 80 | [7 empty] | 80 | [6 empty] | 80 | [7 empty] | 80
Наименование грунта: | [6 empty] | e, д.е. = |  |  |  |  | Наименование грунта: |  | Суглинок, после оттаивания текучий, легкий пылеватый |  |  |  | e, д.е. = | 2.005047 |  |  | 85 | [7 empty] | 85 | [6 empty] | 85 | [7 empty] | 85
Схема проведения опыта: | [6 empty] | IL, д.е. = |  |  |  |  | Схема проведения опыта: |  | КД |  |  |  | IL, д.е. = | 3.717 |  |  | 90 | [7 empty] | 90 | [6 empty] | 90 | [7 empty] | 90
[22 empty] | 95 | [7 empty] | 95 | [6 empty] | 95 | [7 empty] | 95
[22 empty] | 100 | [7 empty] | 100 | [6 empty] | 100 | [7 empty] | 100
Результаты испытаний | [11 empty] | Результаты испытаний | [9 empty] | 105 | [7 empty] | 105 | [6 empty] | 105 | [7 empty] | 105
[22 empty] | 110 | [7 empty] | 110 | [6 empty] | 110 | [7 empty] | 110
[22 empty] | 115 | [7 empty] | 115 | [6 empty] | 115 | [7 empty] | 115
[22 empty] | 120 | [7 empty] | 120 | [6 empty] | 120 | [7 empty] | 120
[22 empty] | 125 | [7 empty] | 125 | [6 empty] | 125 | [7 empty] | 125
[22 empty] | 130 | [7 empty] | 130 | [6 empty] | 130 | [7 empty] | 130
[22 empty] | 135 | [7 empty] | 135 | [6 empty] | 135 | [7 empty] | 135
[22 empty] | 140 | [7 empty] | 140 | [6 empty] | 140 | [7 empty] | 140
[22 empty] | 145 | [7 empty] | 145 | [6 empty] | 145 | [7 empty] | 145
[22 empty] | 150 | [7 empty] | 150 | [6 empty] | 150 | [7 empty] | 150
[22 empty] | 155 | [7 empty] | 155 | [6 empty] | 155 | [7 empty] | 155
[22 empty] | 160 | [7 empty] | 160 | [6 empty] | 160 | [7 empty] | 160
[22 empty] | 165 | [7 empty] | 165 | [6 empty] | 165 | [7 empty] | 165
[22 empty] | 170 | [7 empty] | 170 | [6 empty] | 170 | [7 empty] | 170
[22 empty] | 175 | [7 empty] | 175 | [6 empty] | 175 | [7 empty] | 175
[22 empty] | 180 | [7 empty] | 180 | [6 empty] | 180 | [7 empty] | 180
[13 empty] | Давление в камере, Мпа σ3 | Вертикальная нагрузка, Мпа σ1 | Поровое давление, Мпа u
| K0, д.е. | 0.8781307 |  |  |  |  | Коэфф. Точки | [5 empty] | 0.05 | 0.07292063 | [5 empty] | 1 | [6 empty] | σ3,кПа | σ1,кПа | u, кПа |  |  |  | 4
| q_zg, МПа | 0.04390653 | [10 empty] | 0.15 | 0.2006772 | [27 empty] | δ3, Мпа | δ1-δ3, МПа | δ1, МПа | δ1, КПа
|  |  | Модуль деформации, МПа: | [9 empty] | 0.25 | 0.3284337 | [21 empty] | С, МПа:
|  |  | Е0= |  | Точки модуля (полное напр.), МПа |  |  |  | 0.04390653 | 0.07025045 | [25 empty] | φ, град:
|  |  | E50 = |  | qf (полное напр.), МПа |  |  |  | 0.09134392 | [26 empty] | E, Мпа
|  |  | Коэф. Поперечной деформации, ϑ = | [9 empty] | Эффективные значения угла внутреннего трения и удельного сцепления ϕ', С' | [13 empty] | x | 0
[13 empty] | ϕ', град. = | 7 | [12 empty] | y |  |  |  | С, кПа | φ,°
[13 empty] | С', МПа = | 0.004
| Исполнитель: | [6 empty] | Морозов Д.С. |  |  |  |  | Исполнитель: |  |  |  |  | Морозов Д.С.
| Начальник исп. лаборатории: | [6 empty] | Семиколенова Л.Г. |  |  |  |  | Начальник исп. лаборатории: |  |  |  |  | Семиколенова Л.Г.
Лист 1 , всего листов 2 | [11 empty] | Лист 2 , всего листов 2
Частичное воспроизведение протокола испытаний без письменного разрешения ООО «ИнжГео» ЗАПРЕЩАЕТСЯ | [11 empty] | Частичное воспроизведение протокола испытаний без письменного разрешения ООО «ИнжГео» ЗАПРЕЩАЕТСЯ
[5 empty] | второй график |  | первый график | [9 empty] | К Пуассона
dev50 | epsE50 | ind | devE0 | epsE0 | dev | eps | sigma |  | dev1 | eps1 | dev2 | eps2 | dev3 | eps3 |  | Глины
0.04134392 | 0.02513467 |  |  |  | 0 | 0 |  |  | 0 | 0 | 0 | 0 | 0 | 0 |  | < 0 | 0,20-0,30
ind |  |  |  |  | 0.001155202 | 0.0007585573 |  |  | 0.001263891 | 0.0007800723 | 0.004290024 | 0.0007712817 | 0.006884568 | 0.0007697866 |  | 0-0,25 | 0,30-0,38
2 |  |  |  |  | 0.002317126 | 0.001517115 |  |  | 0.002457915 | 0.001560145 | 0.008675339 | 0.001542563 | 0.01275314 | 0.001539573 |  | 0,25< | 0,38-0,45
E0 |  |  |  |  | 0.003485623 | 0.002275672 |  |  | 0.004 | 0.002498125 | 0.01292415 | 0.002313845 | 0.016 | 0.001940291 |  | Суглинки | 0,35-0,37
epsE0 | devE0 |  |  |  | 0.004660542 | 0.003034229 |  |  | 0.00457292 | 0.003120289 | 0.01570467 | 0.003085127 | 0.02260639 | 0.003079146 |  | Пески и супеси | 0,30-0,35
0.0164526 | 0.02634392 |  |  |  | 0.005841735 | 0.003792786 |  |  | 0.005512058 | 0.003900362 | 0.018 | 0.003638046 | 0.0271185 | 0.003848933
[5 empty] | 0.007029052 | 0.004551344 |  |  | 0.00661301 | 0.004680434 | 0.02018028 | 0.00462769 | 0.03100982 | 0.004618719
График E50 |  | График E |  |  | 0.008222345 | 0.005309901 |  |  | 0.007470563 | 0.005460506 | 0.02197249 | 0.005398972 | 0.0342427 | 0.005388506
eps | q | sigma |  |  | 0.009421464 | 0.006068458 |  |  | 0.008179504 | 0.006240579 | 0.02349652 | 0.006170254 | 0.03717946 | 0.006158292
Горизонтальная линия E50 |  | Касательная |  |  | 0.01062626 | 0.006827015 |  |  | 0.00903462 | 0.007020651 | 0.02533858 | 0.007316106 | 0.03921685 | 0.006793939
0 |  | a | b |  | 0.01183658 | 0.007585573 |  |  | 0.009530699 | 0.007800723 | 0.02581105 | 0.007712817 | 0.04038282 | 0.007697866
|  |  | 0 |  | 0.01305229 | 0.00834413 |  |  | 0.01016253 | 0.008580796 | 0.02662234 | 0.008484099 | 0.04243786 | 0.008467652
Вертикальная линия E50 |  | p1 и p2 |  |  | 0.01427322 | 0.009102687 |  |  | 0.01092489 | 0.009360868 | 0.02752365 | 0.009255381 | 0.04406148 | 0.009237439
| 0 | 0 |  |  | 0.01549923 | 0.009861245 |  |  | 0.01146031 | 0.01022475 | 0.02831454 | 0.01002666 | 0.04565357 | 0.01000723
[5 empty] | 0.01673017 | 0.0106198 |  |  | 0.01165165 | 0.01092101 | 0.02909457 | 0.01079794 | 0.04671402 | 0.01077701
Касательная линия E50 |  |  |  |  | 0.01796589 | 0.01137836 |  |  | 0.01208662 | 0.01170109 | 0.02996329 | 0.01156923 | 0.04854272 | 0.0115468
0 | 0 | Горизонтальная 1 |  |  | 0.01920625 | 0.01213692 |  |  | 0.01271758 | 0.01248116 | 0.03112027 | 0.01234051 | 0.04963956 | 0.01231658
[5 empty] | 0.02045109 | 0.01289547 |  |  | 0.01294421 | 0.01326123 | 0.03176505 | 0.01311179 | 0.05120443 | 0.01308637
Горизонтальная линия qкр |  |  |  |  | 0.02170026 | 0.01365403 |  |  | 0.01346619 | 0.0140413 | 0.03239719 | 0.01388307 | 0.05193723 | 0.01385616
Горизонтальная линия q |  | Горизонтальная 2 |  |  | 0.02295362 | 0.01441259 |  |  | 0.01378319 | 0.01482137 | 0.03321626 | 0.01465435 | 0.05393784 | 0.01462594
0 |  | 0 |  |  | 0.02421101 | 0.01517115 |  |  | 0.01429488 | 0.01560145 | 0.0344218 | 0.01542563 | 0.05510616 | 0.01539573
[5 empty] | 0.02547229 | 0.0159297 |  |  | 0.01460093 | 0.01638152 | 0.03491338 | 0.01619692 | 0.05624207 | 0.01616552
Вертикальная линия q |  |  |  |  | 0.02634392 | 0.0164526 |  |  | 0.01520102 | 0.01716159 | 0.03559054 | 0.0169682 | 0.05694546 | 0.0169353
| 0 |  |  |  | 0.02806125 | 0.01744682 |  |  | 0.01559482 | 0.01794166 | 0.03645286 | 0.01773948 | 0.05871622 | 0.01770509
[5 empty] | 0.02943422 | 0.01820537 |  |  | 0.01578201 | 0.01872174 | 0.03699988 | 0.01851076 | 0.05985426 | 0.01847488
[5 empty] | 0.03084182 | 0.01896393 |  |  | 0.01636225 | 0.01950181 | 0.03813116 | 0.01928204 | 0.06075944 | 0.01924466
[5 empty] | 0.03226624 | 0.01972249 |  |  | 0.01653521 | 0.02028188 | 0.03874626 | 0.02005333 | 0.06203167 | 0.02001445
[5 empty] | 0.03368968 | 0.02048105 |  |  | 0.01690058 | 0.02106195 | 0.03944473 | 0.02082461 | 0.06287084 | 0.02078424
[5 empty] | 0.03509432 | 0.0212396 |  |  | 0.01735802 | 0.02184203 | 0.03982613 | 0.02159589 | 0.06377683 | 0.02155402
[5 empty] | 0.03646236 | 0.02199816 |  |  | 0.01770721 | 0.0226221 | 0.04069003 | 0.02236717 | 0.06454954 | 0.02232381
[5 empty] | 0.037776 | 0.02275672 |  |  | 0.01814781 | 0.02340217 | 0.04143596 | 0.02313845 | 0.06558886 | 0.0230936
[5 empty] | 0.03901742 | 0.02351528 |  |  | 0.01837951 | 0.02418224 | 0.0420635 | 0.02390973 | 0.06669467 | 0.02386338
[5 empty] | 0.04016884 | 0.02427383 |  |  | 0.01860197 | 0.02496231 | 0.0423722 | 0.02468102 | 0.06786687 | 0.02463317
[5 empty] | 0.04134392 | 0.02513467 |  |  | 0.01901487 | 0.02574239 | 0.04336161 | 0.0254523 | 0.06870535 | 0.02540296
[5 empty] | 0.04217948 | 0.02579095 |  |  | 0.01921788 | 0.02652246 | 0.04373129 | 0.02622358 | 0.06921 | 0.02617274
[5 empty] | 0.04314063 | 0.0265495 |  |  | 0.01971067 | 0.02730253 | 0.04418081 | 0.02699486 | 0.07018071 | 0.02694253
[5 empty] | 0.04409222 | 0.02730806 |  |  | 0.01999292 | 0.0280826 | 0.0446097 | 0.02776614 | 0.07061736 | 0.02771232
[5 empty] | 0.04502946 | 0.02806662 |  |  | 0.02006429 | 0.02886268 | 0.04511754 | 0.02853742 | 0.07161985 | 0.0284821
[5 empty] | 0.04594754 | 0.02882518 |  |  | 0.02042447 | 0.02964275 | 0.04570388 | 0.02930871 | 0.07198808 | 0.02925189
[5 empty] | 0.04684167 | 0.02958373 |  |  | 0.02057312 | 0.03042282 | 0.04606827 | 0.03007999 | 0.07232192 | 0.03002168
[5 empty] | 0.04770703 | 0.03034229 |  |  | 0.02090992 | 0.03120289 | 0.04681028 | 0.03085127 | 0.07312127 | 0.03079146
[5 empty] | 0.04853884 | 0.03110085 |  |  | 0.02123454 | 0.03198297 | 0.04732945 | 0.03162255 | 0.07378603 | 0.03156125
[5 empty] | 0.04933229 | 0.03185941 |  |  | 0.02144664 | 0.03276304 | 0.04762535 | 0.03239383 | 0.07431607 | 0.03233104
[5 empty] | 0.05008257 | 0.03261796 |  |  | 0.02164592 | 0.03354311 | 0.04769753 | 0.03316511 | 0.0749113 | 0.03310082
[5 empty] | 0.0507849 | 0.03337652 |  |  | 0.02183203 | 0.03432318 | 0.04844556 | 0.0339364 | 0.0751716 | 0.03387061
[5 empty] | 0.05143446 | 0.03413508 |  |  | 0.02200465 | 0.03510326 | 0.04886897 | 0.03470768 | 0.07589686 | 0.03464039
[5 empty] | 0.05202646 | 0.03489363 |  |  | 0.02216346 | 0.03588333 | 0.04896734 | 0.03547896 | 0.07648697 | 0.03541018
[5 empty] | 0.0525561 | 0.03565219 |  |  | 0.02220812 | 0.0366634 | 0.04894022 | 0.03625024 | 0.07684182 | 0.03617997
[5 empty] | 0.05301858 | 0.03641075 |  |  | 0.02243831 | 0.03744347 | 0.04958717 | 0.03702152 | 0.07716131 | 0.03694975
[5 empty] | 0.05340909 | 0.03716931 |  |  | 0.0223537 | 0.03822354 | 0.04950774 | 0.0377928 | 0.07724532 | 0.03771954
[5 empty] | 0.05373048 | 0.03792786 |  |  | 0.02245396 | 0.03900362 | 0.04990149 | 0.03856409 | 0.07759374 | 0.03848933
[5 empty] | 0.0540362 | 0.03868642 |  |  | 0.02263877 | 0.03978369 | 0.05016797 | 0.03933537 | 0.07740647 | 0.03925911
[5 empty] | 0.05433741 | 0.03944498 |  |  | 0.02260781 | 0.04056376 | 0.05030675 | 0.04010665 | 0.0774834 | 0.0400289
[5 empty] | 0.05463404 | 0.04020354 |  |  | 0.02276073 | 0.04134383 | 0.05051737 | 0.04087793 | 0.0782244 | 0.04079869
[5 empty] | 0.054926 | 0.04096209 |  |  | 0.02289722 | 0.04212391 | 0.05029941 | 0.04164921 | 0.07772939 | 0.04156847
[5 empty] | 0.05521323 | 0.04172065 |  |  | 0.02292063 | 0.04290398 | 0.05067717 | 0.0424205 | 0.07843371 | 0.04233826
[5 empty] | 0.05549565 | 0.04247921 |  |  | 0.02272027 | 0.04368405 | 0.05047592 | 0.04319178 | 0.07843084 | 0.04310805
[5 empty] | 0.05577318 | 0.04323776 |  |  | 0.02281526 | 0.04446412 | 0.05026689 | 0.04396306 | 0.07772843 | 0.04387783
[5 empty] | 0.05604575 | 0.04399632 |  |  | 0.0227045 | 0.0452442 | 0.05031871 | 0.04473434 | 0.07809677 | 0.04464762
[5 empty] | 0.05631328 | 0.04475488 |  |  | 0.02288817 | 0.04602427 | 0.05023273 | 0.04550562 | 0.07823732 | 0.04541741
[5 empty] | 0.0565757 | 0.04551344 |  |  | 0.02286645 | 0.04680434 | 0.0499108 | 0.0462769 | 0.07825097 | 0.04618719
[5 empty] | 0.05683292 | 0.04627199 |  |  | 0.02283954 | 0.04758441 | 0.04985475 | 0.04704819 | 0.07763862 | 0.04695698
[5 empty] | 0.05708489 | 0.04703055 |  |  | 0.02270762 | 0.04836448 | 0.04996641 | 0.04781947 | 0.07770116 | 0.04772677
[5 empty] | 0.05733151 | 0.04778911 |  |  | 0.02267087 | 0.04914456 | 0.04964762 | 0.04859075 | 0.07763949 | 0.04849655
[5 empty] | 0.05757271 | 0.04854767 |  |  | 0.02252948 | 0.04992463 | 0.04910022 | 0.04936203 | 0.07755451 | 0.04926634
[5 empty] | 0.05780843 | 0.04930622 |  |  | 0.02268364 | 0.0507047 | 0.04882602 | 0.05013331 | 0.0774471 | 0.05003613
[5 empty] | 0.05803857 | 0.05006478 |  |  | 0.02243352 | 0.05148477 | 0.04902688 | 0.05090459 | 0.07691817 | 0.05080591
[5 empty] | 0.05826308 | 0.05082334 |  |  | 0.02247933 | 0.05226485 | 0.04860462 | 0.05167588 | 0.07686861 | 0.0515757
[5 empty] | 0.05848186 | 0.05158189 |  |  | 0.02252123 | 0.05304492 | 0.04796107 | 0.05244716 | 0.07649931 | 0.05234549
[5 empty] | 0.05869486 | 0.05234045 |  |  | 0.02235942 | 0.05382499 | 0.04769808 | 0.05321844 | 0.07571118 | 0.05311527
[5 empty] | 0.05890198 | 0.05309901 |  |  | 0.02229408 | 0.05460506 | 0.04731747 | 0.05398972 | 0.0759051 | 0.05388506
[5 empty] | 0.05910316 | 0.05385757 |  |  | 0.0221254 | 0.05538514 | 0.04682107 | 0.054761 | 0.07568198 | 0.05465485
[5 empty] | 0.05929832 | 0.05461612 |  |  | 0.02205357 | 0.05616521 | 0.04661073 | 0.05553228 | 0.0749427 | 0.05542463
[5 empty] | 0.05948738 | 0.05537468 |  |  | 0.02197876 | 0.05694528 | 0.04598827 | 0.05630357 | 0.07438817 | 0.05619442
[5 empty] | 0.05967027 | 0.05613324 |  |  | 0.02200117 | 0.05772535 | 0.04585553 | 0.05707485 | 0.07431928 | 0.0569642
[5 empty] | 0.05984691 | 0.0568918 |  |  | 0.02192098 | 0.05850543 | 0.04521434 | 0.05784613 | 0.07373692 | 0.05773399
[5 empty] | 0.06001723 | 0.05765035 |  |  | 0.02173837 | 0.0592855 | 0.04476654 | 0.05861741 | 0.073542 | 0.05850378
[5 empty] | 0.06018116 | 0.05840891 |  |  | 0.02165353 | 0.06006557 | 0.04431395 | 0.05938869 | 0.0732354 | 0.05927356
[5 empty] | 0.06033861 | 0.05916747 |  |  | 0.02166666 | 0.06084564 | 0.04395842 | 0.06015998 | 0.07301802 | 0.06004335
[5 empty] | 0.06048951 | 0.05992602 |  |  | 0.02147792 | 0.06162571 | 0.04340178 | 0.06093126 | 0.07249076 | 0.06081314
[5 empty] | 0.06063378 | 0.06068458 |  |  | 0.02158751 | 0.06240579 | 0.04294585 | 0.06170254 | 0.07215451 | 0.06158292
[5 empty] | 0.06077136 | 0.06144314 |  |  | 0.02149562 | 0.06318586 | 0.04239249 | 0.06247382 | 0.07121018 | 0.06235271
[5 empty] | 0.06090216 | 0.0622017 |  |  | 0.02130242 | 0.06396593 | 0.0421435 | 0.0632451 | 0.07065864 | 0.0631225
[5 empty] | 0.06102611 | 0.06296025 |  |  | 0.02110811 | 0.064746 | 0.04150075 | 0.06401638 | 0.07040081 | 0.06389228
[5 empty] | 0.06114313 | 0.06371881 |  |  | 0.02111286 | 0.06552608 | 0.04136604 | 0.06478767 | 0.07023757 | 0.06466207
[5 empty] | 0.06125315 | 0.06447737 |  |  | 0.02111688 | 0.06630615 | 0.04104123 | 0.06555895 | 0.06966982 | 0.06543186
[5 empty] | 0.06135609 | 0.06523593 |  |  | 0.02082033 | 0.06708622 | 0.04062814 | 0.06633023 | 0.06909846 | 0.06620164
[5 empty] | 0.06145188 | 0.06599448 |  |  | 0.02082341 | 0.06786629 | 0.0397286 | 0.06710151 | 0.06872438 | 0.06697143
[5 empty] | 0.06154044 | 0.06675304 |  |  | 0.0208263 | 0.06864637 | 0.03974446 | 0.06787279 | 0.06804848 | 0.06774122
[5 empty] | 0.0616217 | 0.0675116 |  |  | 0.02052919 | 0.06942644 | 0.03947754 | 0.06864407 | 0.06757166 | 0.068511
[5 empty] | 0.06169557 | 0.06827015 |  |  | 0.02063227 | 0.07020651 | 0.03882967 | 0.06941536 | 0.0672948 | 0.06928079
[5 empty] | 0.06176199 | 0.06902871 |  |  | 0.02043571 | 0.07098658 | 0.0388027 | 0.07018664 | 0.06711881 | 0.07005058
[5 empty] | 0.06182088 | 0.06978727 |  |  | 0.02023971 | 0.07176666 | 0.03839845 | 0.07095792 | 0.06634457 | 0.07082036
[5 empty] | 0.06187216 | 0.07054583 |  |  | 0.0202415 | 0.07254673 | 0.03801211 | 0.0717292 | 0.06615692 | 0.07159015
[5 empty] | 0.06191576 | 0.07130438 |  |  | 0.0202365 | 0.0733268 | 0.03763279 | 0.07250048 | 0.06523008 | 0.07235994
[5 empty] | 0.0619516 | 0.07206294 |  |  | 0.01992494 | 0.07410687 | 0.03725986 | 0.07327176 | 0.06446546 | 0.07312972
[5 empty] | 0.06197961 | 0.0728215 |  |  | 0.01990713 | 0.07488694 | 0.0369929 | 0.07404305 | 0.06426491 | 0.07389951
[5 empty] | 0.06199971 | 0.07358006 |  |  | 0.01988337 | 0.07566702 | 0.03713148 | 0.07481433 | 0.06313026 | 0.0746693
[5 empty] | 0.06201182 | 0.07433861 |  |  | 0.01975399 | 0.07644709 | 0.03657517 | 0.07558561 | 0.06256336 | 0.07543908
[5 empty] | 0.06201588 | 0.07509717 |  |  | 0.01951928 | 0.07722716 | 0.03632353 | 0.07635689 | 0.06196605 | 0.07620887
[5 empty] | 0.06201588 | 0.07509717 |  |  | 0.01927957 | 0.07800723 | 0.03627613 | 0.07712817 | 0.06164019 | 0.07697866
[5 empty] | 0.06099195 | 0.0750969 |  |  | 0.01913515 | 0.07878731 | 0.03573254 | 0.07789946 | 0.06028761 | 0.07774844
[5 empty] | 0.05997935 | 0.07509663 |  |  | 0.01898634 | 0.07956738 | 0.03539233 | 0.07867074 | 0.05981015 | 0.07851823
[5 empty] | 0.05897857 | 0.07509636 |  |  | 0.01903345 | 0.08034745 | 0.03565507 | 0.07944202 | 0.05920967 | 0.07928801
[5 empty] | 0.05799012 | 0.0750961 |  |  | 0.01887678 | 0.08112752 | 0.03542032 | 0.0802133 | 0.058188 | 0.0800578
[5 empty] | 0.05701451 | 0.07509583 |  |  | 0.01851666 | 0.0819076 | 0.03488766 | 0.08098458 | 0.05764699 | 0.08082759
[5 empty] | 0.05605224 | 0.07509556 |  |  | 0.01855338 | 0.08268767 | 0.03495665 | 0.08175586 | 0.05648848 | 0.08159737
[5 empty] | 0.05510382 | 0.07509529 |  |  | 0.01828726 | 0.08346774 | 0.03462686 | 0.08252715 | 0.05581433 | 0.08236716
[5 empty] | 0.05416974 | 0.07509502 |  |  | 0.0181186 | 0.08424781 | 0.03419787 | 0.08329843 | 0.05472636 | 0.08313695
[5 empty] | 0.05325052 | 0.07509475 |  |  | 0.01784772 | 0.08502788 | 0.03406922 | 0.08406971 | 0.05392643 | 0.08390673
[5 empty] | 0.05234666 | 0.07509449 |  |  | 0.01787493 | 0.08580796 | 0.03394051 | 0.08484099 | 0.05301639 | 0.08467652
[5 empty] | 0.05145866 | 0.07509422 |  |  | 0.01770053 | 0.08658803 | 0.03351129 | 0.08561227 | 0.05219806 | 0.08544631
[5 empty] | 0.05058703 | 0.07509395 |  |  | 0.01742485 | 0.0873681 | 0.03338114 | 0.08638355 | 0.05107331 | 0.08621609
[5 empty] | 0.04973228 | 0.07509368 |  |  | 0.01734817 | 0.08814817 | 0.03324961 | 0.08715484 | 0.05044397 | 0.08698588
[5 empty] | 0.0488949 | 0.07509341 |  |  | 0.01697082 | 0.08892825 | 0.03301629 | 0.08792612 | 0.04951189 | 0.08775567
[5 empty] | 0.0480754 | 0.07509314 |  |  | 0.01679311 | 0.08970832 | 0.03258073 | 0.0886974 | 0.0479789 | 0.08852545
[5 empty] | 0.04727429 | 0.07509287 |  |  | 0.01661535 | 0.09048839 | 0.03264252 | 0.08946868 | 0.04774687 | 0.08929524
[5 empty] | 0.04649207 | 0.07509261 |  |  | 0.01643783 | 0.09126846 | 0.0322012 | 0.09023996 | 0.04661762 | 0.09006503
[5 empty] | 0.04572924 | 0.07509234 |  |  | 0.01636089 | 0.09204854 | 0.03175637 | 0.09101124 | 0.04559301 | 0.09083481
[5 empty] | 0.04498632 | 0.07509207 |  |  | 0.01618482 | 0.09282861 | 0.03190757 | 0.09178253 | 0.04487487 | 0.0916046
[5 empty] | 0.0442638 | 0.0750918 |  |  | 0.01600993 | 0.09360868 | 0.03145438 | 0.09255381 | 0.04346506 | 0.09237439
[5 empty] | 0.04356218 | 0.07509153 |  |  | 0.01583654 | 0.09438875 | 0.03109638 | 0.09332509 | 0.04296542 | 0.09314417
[5 empty] | 0.04288199 | 0.07509126 |  |  | 0.01556495 | 0.09516883 | 0.03073312 | 0.09409637 | 0.04217778 | 0.09391396
[5 empty] | 0.04222371 | 0.07509099 |  |  | 0.01559547 | 0.0959489 | 0.03056418 | 0.09486765 | 0.040904 | 0.09468375
[5 empty] | 0.04158785 | 0.07509073 |  |  | 0.01522842 | 0.09672897 | 0.03018912 | 0.09563894 | 0.04014592 | 0.09545353
[5 empty] | 0.04097286 | 0.07509046 |  |  | 0.0150641 | 0.09750904 | 0.03010752 | 0.09641022 | 0.03950538 | 0.09622332
[5 empty] | 0.04036688 | 0.07509019 |  |  | 0.01500283 | 0.09828911 | 0.02991894 | 0.0971815 | 0.03878423 | 0.09699311
[5 empty] | 0.03976835 | 0.07508992 |  |  | 0.01494491 | 0.09906919 | 0.02922294 | 0.09795278 | 0.03738431 | 0.09776289
[5 empty] | 0.03917779 | 0.07508965 |  |  | 0.01458643 | 0.09984926 | 0.02931771 | 0.09872406 | 0.03679337 | 0.09853268
[5 empty] | 0.03859568 | 0.07508938 |  |  | 0.01442252 | 0.1006293 | 0.02900172 | 0.09949534 | 0.03599476 | 0.09930246
[5 empty] | 0.03802255 | 0.07508911 |  |  | 0.01435365 | 0.1014094 | 0.02827553 | 0.1002666 | 0.03508922 | 0.1000723
[5 empty] | 0.03745889 | 0.07508885 |  |  | 0.01418027 | 0.1021895 | 0.02803972 | 0.1010379 | 0.03417755 | 0.100842
[5 empty] | 0.0369052 | 0.07508858 |  |  | 0.01390287 | 0.1029695 | 0.02789488 | 0.1018092 | 0.03386052 | 0.1016118
[5 empty] | 0.036362 | 0.07508831 |  |  | 0.01392192 | 0.1037496 | 0.02744156 | 0.1025805 | 0.03263895 | 0.1023816
[5 empty] | 0.03582978 | 0.07508804 |  |  | 0.01363789 | 0.1045297 | 0.02738036 | 0.1033518 | 0.0317136 | 0.1031514
[5 empty] | 0.03530905 | 0.07508777 |  |  | 0.01355125 | 0.1053098 | 0.02701184 | 0.104123 | 0.03118529 | 0.1039212
[5 empty] | 0.03480032 | 0.0750875 |  |  | 0.01316248 | 0.1060898 | 0.02663657 | 0.1048943 | 0.03005479 | 0.104691
[5 empty] | 0.03430409 | 0.07508723 |  |  | 0.01297204 | 0.1068699 | 0.02595515 | 0.1056656 | 0.0293229 | 0.1054608
[5 empty] | 0.03382086 | 0.07508697 |  |  | 0.01298041 | 0.10765 | 0.02536813 | 0.1064369 | 0.02899041 | 0.1062305
[5 empty] | 0.03335114 | 0.0750867 |  |  | 0.01268806 | 0.1084301 | 0.0249761 | 0.1072082 | 0.02805811 | 0.1070003
[5 empty] | 0.03289543 | 0.07508643 |  |  | 0.01259547 | 0.1092101 | 0.02467963 | 0.1079794 | 0.02712679 | 0.1077701
[5 empty] | 0.03245424 | 0.07508616 |  |  | 0.01230311 | 0.1099902 | 0.02467929 | 0.1087507 | 0.02639725 | 0.1085399
[5 empty] | 0.03202808 | 0.07508589 |  |  | 0.01221144 | 0.1107703 | 0.02407567 | 0.109522 | 0.02537027 | 0.1093097
[5 empty] | 0.03161744 | 0.07508562 |  |  | 0.01182095 | 0.1115503 | 0.02356934 | 0.1102933 | 0.02474665 | 0.1100795
[5 empty] | 0.03122284 | 0.07508536 |  |  | 0.0118321 | 0.1123304 | 0.02346087 | 0.1110646 | 0.02392717 | 0.1108493
[5 empty] | 0.03084477 | 0.07508509 |  |  | 0.01154537 | 0.1131105 | 0.02295083 | 0.1118359 | 0.02261263 | 0.111619
[5 empty] | 0.03048374 | 0.07508482 |  |  | 0.01126122 | 0.1138906 | 0.02253981 | 0.1126071 | 0.02220383 | 0.1123888
[5 empty] | 0.03014025 | 0.07508455 |  |  | 0.01108014 | 0.1146706 | 0.02172838 | 0.1133784 | 0.02130154 | 0.1131586
[5 empty] | 0.02981482 | 0.07508428 |  |  | 0.0111026 | 0.1154507 | 0.02131712 | 0.1141497 | 0.02070656 | 0.1139284
[5 empty] | 0.02950794 | 0.07508401 |  |  | 0.01082906 | 0.1162308 | 0.02100659 | 0.114921 | 0.01971969 | 0.1146982
[5 empty] | 0.02950794 | 0.07508401 |  |  | 0.01066 | 0.1170109 | 0.02089738 | 0.1156923 | 0.01914171 | 0.115468
[5 empty] | 0.02876202 | 0.07495443 |  |  | 0.01059589 | 0.1177909 | 0.02009006 | 0.1164635 | 0.01807341 | 0.1162378
[5 empty] | 0.02802405 | 0.07482484 |  |  | 0.01033721 | 0.118571 | 0.02008521 | 0.1172348 | 0.0176156 | 0.1170076
[5 empty] | 0.02729436 | 0.07469526 |  |  | 0.01008442 | 0.1193511 | 0.01938339 | 0.1180061 | 0.01656905 | 0.1177773
[5 empty] | 0.02657325 | 0.07456567 |  |  | 0.01013801 | 0.1201311 | 0.0192852 | 0.1187774 | 0.01623455 | 0.1185471
[5 empty] | 0.02586102 | 0.07443609 |  |  | 0.009998433 | 0.1209112 | 0.0189912 | 0.1195487 | 0.01491291 | 0.1193169
[5 empty] | 0.025158 | 0.0743065 |  |  | 0.009866173 | 0.1216913 | 0.01820196 | 0.12032 | 0.01460491 | 0.1200867
[5 empty] | 0.0244645 | 0.07417692 |  |  | 0.0097417 | 0.1224714 | 0.01821807 | 0.1210912 | 0.01391134 | 0.1208565
[5 empty] | 0.02378082 | 0.07404734 |  |  | 0.009625485 | 0.1232514 | 0.0175401 | 0.1218625 | 0.01333299 | 0.1216263
[5 empty] | 0.02310728 | 0.07391775 |  |  | 0.009418003 | 0.1240315 | 0.01716862 | 0.1226338 | 0.01237066 | 0.1223961
[5 empty] | 0.02244419 | 0.07378817 |  |  | 0.009319725 | 0.1248116 | 0.01690421 | 0.1234051 | 0.01202514 | 0.1231658
[5 empty] | 0.02179185 | 0.07365858 |  |  | 0.009231124 | 0.1255916 | 0.01644744 | 0.1241764 | 0.01149721 | 0.1239356
[5 empty] | 0.02115059 | 0.073529 |  |  | 0.009152672 | 0.1263717 | 0.0162989 | 0.1249476 | 0.01028767 | 0.1247054
[5 empty] | 0.02052071 | 0.07339941 |  |  | 0.009184842 | 0.1271518 | 0.01595915 | 0.1257189 | 0.0101973 | 0.1254752
[5 empty] | 0.01990253 | 0.07326983 |  |  | 0.009128107 | 0.1279319 | 0.01542877 | 0.1264902 | 0.009726913 | 0.126245
[5 empty] | 0.01929635 | 0.07314024 |  |  | 0.00888286 | 0.1287119 | 0.01500831 | 0.1272615 | 0.008777198 | 0.1270148
[5 empty] | 0.01870249 | 0.07301066 |  |  | 0.009042607 | 0.129492 | 0.01469332 | 0.1280328 | 0.008238783 | 0.1277846
[5 empty] | 0.01812125 | 0.07288107 |  |  | 0.008902984 | 0.1302721 | 0.01478048 | 0.128804 | 0.00750506 | 0.1285544
[5 empty] | 0.01755296 | 0.07275149 |  |  | 0.008864025 | 0.1310522 | 0.01436985 | 0.1295753 | 0.007276242 | 0.1293241
[5 empty] | 0.01699791 | 0.07262191 |  |  | 0.008825767 | 0.1318322 | 0.01416143 | 0.1303466 | 0.006452542 | 0.1300939
[5 empty] | 0.01645643 | 0.07249232 |  |  | 0.008788245 | 0.1326123 | 0.01345528 | 0.1311179 | 0.006434175 | 0.1308637
[5 empty] | 0.01592882 | 0.07236274 |  |  | 0.008851493 | 0.1333924 | 0.01345141 | 0.1318892 | 0.005621353 | 0.1316335
[5 empty] | 0.0154154 | 0.07223315 |  |  | 0.008615547 | 0.1341724 | 0.01284987 | 0.1326605 | 0.005214289 | 0.1324033
[5 empty] | 0.01491647 | 0.07210357 |  |  | 0.008580442 | 0.1349525 | 0.01275068 | 0.1334317 | 0.005113198 | 0.1331731
[5 empty] | 0.01443235 | 0.07197398 |  |  | 0.008646213 | 0.1357326 | 0.01215389 | 0.134203 | 0.004018292 | 0.1339429
[5 empty] | 0.01396208 | 0.0718444 |  |  | 0.008612895 | 0.1365127 | 0.01235951 | 0.1349743 | 0.003429785 | 0.1347126
[5 empty] | 0.01349834 | 0.07171481 |  |  | 0.008580525 | 0.1372927 | 0.0116676 | 0.1357456 | 0.00324789 | 0.1354824
[5 empty] | 0.01304017 | 0.07158523 |  |  | 0.008449135 | 0.1380728 | 0.01167817 | 0.1365169 | 0.002472821 | 0.1362522
[5 empty] | 0.01258788 | 0.07145564 |  |  | 0.008418763 | 0.1388529 | 0.01149126 | 0.1372881 | 0.002304792 | 0.137022
[5 empty] | 0.01214179 | 0.07132606 |  |  | 0.008589443 | 0.1396329 | 0.0108069 | 0.1380594 | 0.001844014 | 0.1377918
[5 empty] | 0.0117022 | 0.07119647 |  |  | 0.00836121 | 0.140413 | 0.01072513 | 0.1388307 | 0.001090703 | 0.1385616
[5 empty] | 0.01126942 | 0.07106689 |  |  | 0.0085341 | 0.1411931 | 0.01014598 | 0.139602 | 0.001045072 | 0.1393314
[5 empty] | 0.01084378 | 0.07093731 |  |  | 0.008508147 | 0.1419732 | 0.01036949 | 0.1403733 | 0.0004073329 | 0.1401012
[5 empty] | 0.01042557 | 0.07080772 |  |  | 0.008483387 | 0.1427532 | 0.009595676 | 0.1411446 | 0.0003777003 | 0.1408709
[5 empty] | 0.01001511 | 0.07067814 |  |  | 0.008459855 | 0.1435333 | 0.009824583 | 0.1419158 | -0.0004436127 | 0.1416407
[5 empty] | 0.009612717 | 0.07054855 |  |  | 0.008237586 | 0.1443134 | 0.009056242 | 0.1426871 | -0.0007563926 | 0.1424105
[5 empty] | 0.009218694 | 0.07041897 |  |  | 0.008316616 | 0.1450935 | 0.009190685 | 0.1434584 | -0.000760426 | 0.1431803
[5 empty] | 0.008833355 | 0.07028938 |  |  | 0.008396979 | 0.1458735 | 0.008927944 | 0.1442297 | -0.0013555 | 0.1439501
[5 empty] | 0.008457012 | 0.0701598 |  |  | 0.008278711 | 0.1466536 | 0.008468054 | 0.145001 | -0.0017414 | 0.1447199
[5 empty] | 0.008089976 | 0.07003021 |  |  | 0.008361847 | 0.1474337 | 0.008011047 | 0.1457722 | -0.002017913 | 0.1454897
[5 empty] | 0.007732559 | 0.06990063 |  |  | 0.008346422 | 0.1482137 | 0.007856955 | 0.1465435 | -0.002884827 | 0.1462594
[5 empty] | 0.007385071 | 0.06977104 |  |  | 0.008132472 | 0.1489938 | 0.007905812 | 0.1473148 | -0.003241927 | 0.1470292
[5 empty] | 0.007047824 | 0.06964146 |  |  | 0.008320031 | 0.1497739 | 0.007557651 | 0.1480861 | -0.003389 | 0.147799
[5 empty] | 0.00672113 | 0.06951188 |  |  | 0.008309134 | 0.150554 | 0.007312504 | 0.1488574 | -0.003625832 | 0.1485688
[5 empty] | 0.006405299 | 0.06938229 |  |  | 0.008099817 | 0.151334 | 0.007270404 | 0.1496287 | -0.004152211 | 0.1493386
[5 empty] | 0.006100644 | 0.06925271 |  |  | 0.008192116 | 0.1521141 | 0.006531384 | 0.1503999 | -0.003967923 | 0.1501084
[5 empty] | 0.005807475 | 0.06912312 |  |  | 0.008186065 | 0.1528942 | 0.006795478 | 0.1511712 | -0.004972754 | 0.1508782
[5 empty] | 0.005526103 | 0.06899354 |  |  | 0.008281699 | 0.1536743 | 0.006362718 | 0.1519425 | -0.004966491 | 0.151648
[5 empty] | 0.005256841 | 0.06886395 |  |  | 0.008179053 | 0.1544543 | 0.005933136 | 0.1527138 | -0.004948921 | 0.1524177
[5 empty] | 0.005 | 0.06873437 |  |  | 0.008178164 | 0.1552344 | 0.005706767 | 0.1534851 | -0.00581983 | 0.1531875
[5 empty] | 0.005 | 0.06872121
[5 empty] | 0.005767808 | 0.06872148
[5 empty] | 0.006531579 | 0.06872175
[5 empty] | 0.00729127 | 0.06872202
[5 empty] | 0.00804684 | 0.06872228
[5 empty] | 0.008798245 | 0.06872255
[5 empty] | 0.009545443 | 0.06872282
[5 empty] | 0.01028839 | 0.06872309
[5 empty] | 0.01102705 | 0.06872336
[5 empty] | 0.01176137 | 0.06872363
[5 empty] | 0.01249131 | 0.06872389
[5 empty] | 0.01321683 | 0.06872416
[5 empty] | 0.01393789 | 0.06872443
[5 empty] | 0.01465444 | 0.0687247
[5 empty] | 0.01536645 | 0.06872497
[5 empty] | 0.01607386 | 0.06872524
[5 empty] | 0.01677665 | 0.06872551
[5 empty] | 0.01747475 | 0.06872577
[5 empty] | 0.01816814 | 0.06872604
[5 empty] | 0.01885676 | 0.06872631
[5 empty] | 0.01954058 | 0.06872658
[5 empty] | 0.02021955 | 0.06872685
[5 empty] | 0.02089364 | 0.06872712
[5 empty] | 0.02156279 | 0.06872739
[5 empty] | 0.02222697 | 0.06872765
[5 empty] | 0.0228863 | 0.06872792
[5 empty] | 0.0235418 | 0.06872819
[5 empty] | 0.02419358 | 0.06872846
[5 empty] | 0.02484161 | 0.06872873
[5 empty] | 0.02548585 | 0.068729
[5 empty] | 0.02612625 | 0.06872927
[5 empty] | 0.02676276 | 0.06872953
[5 empty] | 0.02739536 | 0.0687298
[5 empty] | 0.02802399 | 0.06873007
[5 empty] | 0.02864861 | 0.06873034
[5 empty] | 0.02926918 | 0.06873061
[5 empty] | 0.02988566 | 0.06873088
[5 empty] | 0.030498 | 0.06873115
[5 empty] | 0.03110616 | 0.06873141
[5 empty] | 0.0317101 | 0.06873168
[5 empty] | 0.03230977 | 0.06873195
[5 empty] | 0.03290514 | 0.06873222
[5 empty] | 0.03349616 | 0.06873249
[5 empty] | 0.03408279 | 0.06873276
[5 empty] | 0.03466498 | 0.06873302
[5 empty] | 0.0352427 | 0.06873329
[5 empty] | 0.0358159 | 0.06873356
[5 empty] | 0.03638453 | 0.06873383
[5 empty] | 0.03694856 | 0.0687341
[5 empty] | 0.03750794 | 0.06873437
[5 empty] | 0.03750794 | 0.06872121
[5 empty] | 0.03811598 | 0.06885133
[5 empty] | 0.03871874 | 0.06898145
[5 empty] | 0.03931609 | 0.06911157
[5 empty] | 0.03990791 | 0.0692417
[5 empty] | 0.04049407 | 0.06937182
[5 empty] | 0.04107445 | 0.06950194
[5 empty] | 0.04164893 | 0.06963206
[5 empty] | 0.04221738 | 0.06976218
[5 empty] | 0.04277967 | 0.0698923
[5 empty] | 0.04333568 | 0.07002243
[5 empty] | 0.04388529 | 0.07015255
[5 empty] | 0.04442837 | 0.07028267
[5 empty] | 0.0449648 | 0.07041279
[5 empty] | 0.04549445 | 0.07054291
[5 empty] | 0.0460172 | 0.07067303
[5 empty] | 0.04653292 | 0.07080316
[5 empty] | 0.04704149 | 0.07093328
[5 empty] | 0.04754279 | 0.0710634
[5 empty] | 0.04803668 | 0.07119352
[5 empty] | 0.04852306 | 0.07132364
[5 empty] | 0.04900178 | 0.07145376
[5 empty] | 0.04947273 | 0.07158389
[5 empty] | 0.04993578 | 0.07171401
[5 empty] | 0.05039081 | 0.07184413
[5 empty] | 0.0508382 | 0.07197425
[5 empty] | 0.05128088 | 0.07210437
[5 empty] | 0.05171923 | 0.07223449
[5 empty] | 0.05215313 | 0.07236462
[5 empty] | 0.05258245 | 0.07249474
[5 empty] | 0.05300707 | 0.07262486
[5 empty] | 0.05342686 | 0.07275498
[5 empty] | 0.0538417 | 0.0728851
[5 empty] | 0.05425147 | 0.07301522
[5 empty] | 0.05465604 | 0.07314535
[5 empty] | 0.05505528 | 0.07327547
[5 empty] | 0.05544907 | 0.07340559
[5 empty] | 0.05583729 | 0.07353571
[5 empty] | 0.05621982 | 0.07366583
[5 empty] | 0.05659652 | 0.07379595
[5 empty] | 0.05696727 | 0.07392608
[5 empty] | 0.05733195 | 0.0740562
[5 empty] | 0.05769043 | 0.07418632
[5 empty] | 0.0580426 | 0.07431644
[5 empty] | 0.05838832 | 0.07444656
[5 empty] | 0.05872747 | 0.07457668
[5 empty] | 0.05905992 | 0.07470681
[5 empty] | 0.05938556 | 0.07483693
[5 empty] | 0.05970425 | 0.07496705
[5 empty] | 0.06001588 | 0.07509717
[5 empty] | 0.05634392 | 0.07509717
[5 empty] | 0.06022201 | 0.07736794
[5 empty] | 0.06041346 | 0.07963871
[5 empty] | 0.06059078 | 0.08190948
[5 empty] | 0.06075452 | 0.08418025
[5 empty] | 0.0609052 | 0.08645102
[5 empty] | 0.06104338 | 0.08872179
[5 empty] | 0.0611696 | 0.09099256
[5 empty] | 0.06128439 | 0.09326333
[5 empty] | 0.06138831 | 0.0955341
[5 empty] | 0.06148188 | 0.09780487
[5 empty] | 0.06156566 | 0.1000756
[5 empty] | 0.06164018 | 0.1023464
[5 empty] | 0.06170599 | 0.1046172
[5 empty] | 0.06176363 | 0.106888
[5 empty] | 0.06181363 | 0.1091587
[5 empty] | 0.06185655 | 0.1114295
[5 empty] | 0.06189292 | 0.1137003
[5 empty] | 0.06192329 | 0.115971
[5 empty] | 0.06194819 | 0.1182418
[5 empty] | 0.06196818 | 0.1205126
[5 empty] | 0.06198378 | 0.1227833
[5 empty] | 0.06199554 | 0.1250541
[5 empty] | 0.06200401 | 0.1273249
[5 empty] | 0.06200973 | 0.1295957
[5 empty] | 0.06201323 | 0.1318664
[5 empty] | 0.06201506 | 0.1341372
[5 empty] | 0.06201576 | 0.136408
[5 empty] | 0.06201588 | 0.1386787
[5 empty] | 0.06196726 | 0.1409495
[5 empty] | 0.06180852 | 0.1432203
[5 empty] | 0.0615481 | 0.1454911
[5 empty] | 0.06119487 | 0.1477618
[5 empty] | 0.06075767 | 0.15
[5 empty] | 0.06024537 | 0.1523034
[5 empty] | 0.05966683 | 0.1545741
[5 empty] | 0.0590309 | 0.1568449
[5 empty] | 0.05834644 | 0.1591157
[5 empty] | 0.0576223 | 0.1613864
[5 empty] | 0.05686736 | 0.1636572
[5 empty] | 0.05609045 | 0.165928
[5 empty] | 0.05530045 | 0.1681988
[5 empty] | 0.05450621 | 0.1704695
[5 empty] | 0.05371659 | 0.1727403
[5 empty] | 0.05294044 | 0.1750111
[5 empty] | 0.05218663 | 0.1772818
[5 empty] | 0.05146401 | 0.1795526
[5 empty] | 0.05078143 | 0.1818234
[5 empty] | 0.05014777 | 0.1840941
[5 empty] | 0.04957187 | 0.1863649
[5 empty] | 0.04906259 | 0.1886357
[5 empty] | 0.04862879 | 0.1909065
[5 empty] | 0.04825946 | 0.1931772
[5 empty] | 0.04790923 | 0.195448
[5 empty] | 0.04757476 | 0.1977188
[5 empty] | 0.04725487 | 0.1999895
[5 empty] | 0.04694841 | 0.2022603
[5 empty] | 0.04665419 | 0.2045311
[5 empty] | 0.04637105 | 0.2068019
[5 empty] | 0.04609782 | 0.2090726
[5 empty] | 0.04583334 | 0.2113434
[5 empty] | 0.04557643 | 0.2136142
[5 empty] | 0.04532593 | 0.2158849
[5 empty] | 0.04508066 | 0.2181557
[5 empty] | 0.04483947 | 0.2204265
[5 empty] | 0.04460117 | 0.2226972
[5 empty] | 0.04436461 | 0.224968
[5 empty] | 0.0441286 | 0.2272388
[5 empty] | 0.04389199 | 0.2295096
[5 empty] | 0.04365361 | 0.2317803
[5 empty] | 0.04341228 | 0.2340511
[5 empty] | 0.04316684 | 0.2363219
[5 empty] | 0.04291612 | 0.2385926
[5 empty] | 0.04265894 | 0.2408634
[5 empty] | 0.04239415 | 0.2431342
[5 empty] | 0.04212058 | 0.2454049
[5 empty] | 0.04183704 | 0.2476757
[5 empty] | 0.04154429 | 0.2499465
[5 empty] | 0.0412485 | 0.2522173
[5 empty] | 0.0409503 | 0.254488
[5 empty] | 0.04064973 | 0.2567588
[5 empty] | 0.0403468 | 0.2590296
[5 empty] | 0.04004156 | 0.2613003
[5 empty] | 0.03973404 | 0.2635711
[5 empty] | 0.03942426 | 0.2658419
[5 empty] | 0.03911226 | 0.2681127
[5 empty] | 0.03879808 | 0.2703834
[5 empty] | 0.03848174 | 0.2726542
[5 empty] | 0.03816327 | 0.274925
[5 empty] | 0.03784271 | 0.2771957
[5 empty] | 0.03752009 | 0.2794665
[5 empty] | 0.03719544 | 0.2817373
[5 empty] | 0.03686879 | 0.284008
[5 empty] | 0.03654018 | 0.2862788
[5 empty] | 0.03620963 | 0.2885496
[5 empty] | 0.03587719 | 0.2908204
[5 empty] | 0.03554287 | 0.2930911
[5 empty] | 0.03520671 | 0.2953619
[5 empty] | 0.03486875 | 0.2976327
[5 empty] | 0.03452901 | 0.2999034