## 1
Общество с ограниченной ответственностью "Инженерная геология" (ООО "ИнжГео") | [11 empty] | Общество с ограниченной ответственностью "Инженерная геология" (ООО "ИнжГео")
Юр. адрес: 117279, г. Москва, ул. Миклухо-Маклая, 36 а, этаж 5, пом. XXIII к. 76-84 | [11 empty] | Юр. адрес: 117279, г. Москва, ул. Миклухо-Маклая, 36 а, этаж 5, пом. XXIII к. 76-84 | [8 empty] | нагр |  |  | X0 | Y0 | R |  | нагр |  |  |  | X0 | Y0 | R | нагр |  |  |  | X0 | Y0 | R |  | нагр |  |  |  | X0 | Y0 | R
Телефон/факс +7 (495) 132-30-00, Адрес электронной почты inbox@inj-geo.ru | [11 empty] | Телефон/факс +7 (495) 132-30-00, Адрес электронной почты inbox@inj-geo.ru | [12 empty] | 0 | [7 empty] | 0 | [6 empty] | 0 | [7 empty] | 0
[21 empty] | девиатор | [6 empty] | девиатор | [6 empty] | девиатор | [7 empty] | девиатор
Испытательная лаборатория ООО «ИнжГео» | [11 empty] | Испытательная лаборатория ООО «ИнжГео» | [8 empty] | x0 | Угол | X | Y |  |  |  | x0 |  | Угол | X | Y |  |  | x0 |  | Угол | X | Y |  |  |  | x0 |  | Угол | X | Y
Адрес места осуществления деятельности лаборатории: г. Москва, просп. Вернадского, д. 51, стр. 1 | [11 empty] | Адрес места осуществления деятельности лаборатории: г. Москва, просп. Вернадского, д. 51, стр. 1 | [9 empty] | 0 | [7 empty] | 0 | [6 empty] | 0 | [7 empty] | 0
Телефон +7(910)4557682, E-mail: slg85@mail.ru | [11 empty] | Телефон +7(910)4557682, E-mail: slg85@mail.ru | [9 empty] | 5 | [7 empty] | 5 | [6 empty] | 5 | [7 empty] | 5
[22 empty] | 10 | [7 empty] | 10 | [6 empty] | 10 | [7 empty] | 10
[12 empty] | Протокол испытаний № 13-63/185 от 02-05-2023 | [9 empty] | 15 | [7 empty] | 15 | [6 empty] | 15 | [7 empty] | 15
[22 empty] | 20 | [7 empty] | 20 | [6 empty] | 20 | [7 empty] | 20
[12 empty] | Наименование и адрес заказчика: Переход трубопровода через р. Енисей | [9 empty] | 25 | [7 empty] | 25 | [6 empty] | 25 | [7 empty] | 25
[12 empty] | Наименование объекта: ООО Регионстрой | [9 empty] | 30 | [7 empty] | 30 | [6 empty] | 30 | [7 empty] | 30
Наименование используемого метода/методики: ГОСТ 12248.4-2020 | [11 empty] | Наименование используемого метода/методики: ГОСТ 12248.3-2020 | [9 empty] | 35 | [7 empty] | 35 | [6 empty] | 35 | [7 empty] | 35
Условия проведения испытания: температура окружающей среды (18 - 25)0С, влажность воздуха (40 - 75)% | [11 empty] | Условия проведения испытания: температура окружающей среды (18 - 25)0С, влажность воздуха (40 - 75)% | [9 empty] | 40 | [7 empty] | 40 | [6 empty] | 40 | [7 empty] | 40
[12 empty] | Дата получение объекта подлежащего испытаниям: 05-04-2023 | [9 empty] | 45 | [7 empty] | 45 | [6 empty] | 45 | [7 empty] | 45
[12 empty] | Дата испытания: 25.10.2022-19.11.2185 | [9 empty] | 50 | [7 empty] | 50 | [6 empty] | 50 | [7 empty] | 50
[22 empty] | 55 | [7 empty] | 55 | [6 empty] | 55 | [7 empty] | 55
Испытание грунтов методом трехосного сжатия | [11 empty] | Испытание грунтов методом трехосного сжатия | [9 empty] | 60 | [7 empty] | 60 | [6 empty] | 60 | [7 empty] | 60
[22 empty] | 65 | [7 empty] | 65 | [6 empty] | 65 | [7 empty] | 65
Лабораторный номер: | [6 empty] | We, д.е. = |  |  |  |  | Лабораторный номер: |  | 1220 |  |  |  | We, д.е. = | 0.54585551 |  |  | 70 | [7 empty] | 70 | [6 empty] | 70 | [7 empty] | 70
Номер скважины: | [6 empty] | ρ, г/см3 = |  |  |  |  | Номер скважины: |  | BH-103 |  |  |  | ρ, г/см3 = | 1.55 |  |  | 75 | [7 empty] | 75 | [6 empty] | 75 | [7 empty] | 75
Глубина отбора, м: | [6 empty] | ρs, г/см3 = |  |  |  |  | Глубина отбора, м: |  | 0.6 |  |  |  | ρs, г/см3 = | 2.71 |  |  | 80 | [7 empty] | 80 | [6 empty] | 80 | [7 empty] | 80
Наименование грунта: | [6 empty] | e, д.е. = |  |  |  |  | Наименование грунта: |  | Суглинок, после оттаивания текучий, тяжелый песчанистый |  |  |  | e, д.е. = | 1.702754 |  |  | 85 | [7 empty] | 85 | [6 empty] | 85 | [7 empty] | 85
Схема проведения опыта: | [6 empty] | IL, д.е. = |  |  |  |  | Схема проведения опыта: |  | КД |  |  |  | IL, д.е. = | 3.038 |  |  | 90 | [7 empty] | 90 | [6 empty] | 90 | [7 empty] | 90
[22 empty] | 95 | [7 empty] | 95 | [6 empty] | 95 | [7 empty] | 95
[22 empty] | 100 | [7 empty] | 100 | [6 empty] | 100 | [7 empty] | 100
Результаты испытаний | [11 empty] | Результаты испытаний | [9 empty] | 105 | [7 empty] | 105 | [6 empty] | 105 | [7 empty] | 105
[22 empty] | 110 | [7 empty] | 110 | [6 empty] | 110 | [7 empty] | 110
[22 empty] | 115 | [7 empty] | 115 | [6 empty] | 115 | [7 empty] | 115
[22 empty] | 120 | [7 empty] | 120 | [6 empty] | 120 | [7 empty] | 120
[22 empty] | 125 | [7 empty] | 125 | [6 empty] | 125 | [7 empty] | 125
[22 empty] | 130 | [7 empty] | 130 | [6 empty] | 130 | [7 empty] | 130
[22 empty] | 135 | [7 empty] | 135 | [6 empty] | 135 | [7 empty] | 135
[22 empty] | 140 | [7 empty] | 140 | [6 empty] | 140 | [7 empty] | 140
[22 empty] | 145 | [7 empty] | 145 | [6 empty] | 145 | [7 empty] | 145
[22 empty] | 150 | [7 empty] | 150 | [6 empty] | 150 | [7 empty] | 150
[22 empty] | 155 | [7 empty] | 155 | [6 empty] | 155 | [7 empty] | 155
[22 empty] | 160 | [7 empty] | 160 | [6 empty] | 160 | [7 empty] | 160
[22 empty] | 165 | [7 empty] | 165 | [6 empty] | 165 | [7 empty] | 165
[22 empty] | 170 | [7 empty] | 170 | [6 empty] | 170 | [7 empty] | 170
[22 empty] | 175 | [7 empty] | 175 | [6 empty] | 175 | [7 empty] | 175
[22 empty] | 180 | [7 empty] | 180 | [6 empty] | 180 | [7 empty] | 180
[13 empty] | Давление в камере, Мпа σ3 | Вертикальная нагрузка, Мпа σ1 | Поровое давление, Мпа u
| K0, д.е. | 0.8608269 |  |  |  |  | Коэфф. Точки | [5 empty] | 0.05 | 0.08227253 | [5 empty] | 1 | [6 empty] | σ3,кПа | σ1,кПа | u, кПа |  |  |  | 4
| q_zg, МПа | 0.04304134 | [10 empty] | 0.15 | 0.2146073 | [27 empty] | δ3, Мпа | δ1-δ3, МПа | δ1, МПа | δ1, КПа
|  |  | Модуль деформации, МПа: | [9 empty] | 0.25 | 0.346942 | [21 empty] | С, МПа:
|  |  | Е0= |  | Точки модуля (полное напр.), МПа |  |  |  | 0.04304134 | 0.06886615 | [25 empty] | φ, град:
|  |  | E50 = |  | qf (полное напр.), МПа |  |  |  | 0.08482481 | [26 empty] | E, Мпа
|  |  | Коэф. Поперечной деформации, ϑ = | [9 empty] | Эффективные значения угла внутреннего трения и удельного сцепления ϕ', С' | [13 empty] | x | 0
[13 empty] | ϕ', град. = | 8 | [12 empty] | y |  |  |  | С, кПа | φ,°
[13 empty] | С', МПа = | 0.007
| Исполнитель: | [6 empty] | Морозов Д.С. |  |  |  |  | Исполнитель: |  |  |  |  | Морозов Д.С.
| Начальник исп. лаборатории: | [6 empty] | Семиколенова Л.Г. |  |  |  |  | Начальник исп. лаборатории: |  |  |  |  | Семиколенова Л.Г.
Лист 1 , всего листов 2 | [11 empty] | Лист 2 , всего листов 2
Частичное воспроизведение протокола испытаний без письменного разрешения ООО «ИнжГео» ЗАПРЕЩАЕТСЯ | [11 empty] | Частичное воспроизведение протокола испытаний без письменного разрешения ООО «ИнжГео» ЗАПРЕЩАЕТСЯ
[5 empty] | второй график |  | первый график | [9 empty] | К Пуассона
dev50 | epsE50 | ind | devE0 | epsE0 | dev | eps | sigma |  | dev1 | eps1 | dev2 | eps2 | dev3 | eps3 |  | Глины
0.03482481 | 0.01658786 |  |  |  | 0 | 0 |  |  | 0 | 0 | 0 | 0 | 0 | 0 |  | < 0 | 0,20-0,30
ind |  |  |  |  | 0.001391046 | 0.0005712915 |  |  | 0.001718271 | 0.0007864115 | 0.005396645 | 0.0007740155 | 0.009 | 0.0008175682 |  | 0-0,25 | 0,30-0,38
2 |  |  |  |  | 0.002766757 | 0.001142583 |  |  | 0.003960715 | 0.001572823 | 0.01045763 | 0.001548031 | 0.01480966 | 0.001542751 |  | 0,25< | 0,38-0,45
E0 |  |  |  |  | 0.004127406 | 0.001713874 |  |  | 0.005432726 | 0.002359235 | 0.015 | 0.002293962 | 0.02030449 | 0.002314126 |  | Суглинки | 0,35-0,37
epsE0 | devE0 |  |  |  | 0.005473268 | 0.002285166 |  |  | 0.007239695 | 0.003145646 | 0.01797611 | 0.003096062 | 0.02662394 | 0.003085501 |  | Пески и супеси | 0,30-0,35
0.01172974 | 0.02582481 |  |  |  | 0.006804615 | 0.002856457 |  |  | 0.008 | 0.003633636 | 0.02065351 | 0.003870077 | 0.03199802 | 0.003856876
[5 empty] | 0.008121722 | 0.003427749 |  |  | 0.009431903 | 0.004718469 | 0.02375508 | 0.004644093 | 0.03635676 | 0.004628252
График E50 |  | График E |  |  | 0.009424861 | 0.00399904 |  |  | 0.01036832 | 0.005504881 | 0.0257839 | 0.005418108 | 0.04013019 | 0.005399627
eps | q | sigma |  |  | 0.01071431 | 0.004570332 |  |  | 0.01112888 | 0.006291292 | 0.02764307 | 0.006192124 | 0.04374833 | 0.006171002
Горизонтальная линия E50 |  | Касательная |  |  | 0.01199033 | 0.005141623 |  |  | 0.01202202 | 0.007077704 | 0.02993567 | 0.006966139 | 0.04724121 | 0.006942378
0 |  | a | b |  | 0.01325321 | 0.005712915 |  |  | 0.01245619 | 0.007864115 | 0.03096477 | 0.007740155 | 0.04847101 | 0.007338585
|  |  | 0 |  | 0.01450321 | 0.006284206 |  |  | 0.01333986 | 0.008650527 | 0.03230364 | 0.008233704 | 0.05108654 | 0.008485128
Вертикальная линия E50 |  | p1 и p2 |  |  | 0.01574062 | 0.006855498 |  |  | 0.01378147 | 0.009436938 | 0.03336952 | 0.009288186 | 0.05300147 | 0.009256503
| 0 | 0 |  |  | 0.01696569 | 0.007426789 |  |  | 0.01448947 | 0.01022335 | 0.03467416 | 0.0100622 | 0.05497866 | 0.01002788
[5 empty] | 0.01817872 | 0.007998081 |  |  | 0.01517231 | 0.01100976 | 0.03626283 | 0.01083622 | 0.05621789 | 0.01079925
Касательная линия E50 |  |  |  |  | 0.01937996 | 0.008569372 |  |  | 0.01553846 | 0.01179617 | 0.03733496 | 0.01161023 | 0.05831891 | 0.01157063
0 | 0 | Горизонтальная 1 |  |  | 0.0205697 | 0.009140664 |  |  | 0.01613627 | 0.01221528 | 0.03849003 | 0.01238425 | 0.0602815 | 0.012342
[5 empty] | 0.02174821 | 0.009711955 |  |  | 0.01695923 | 0.013369 | 0.03962747 | 0.01315826 | 0.06210544 | 0.01311338
Горизонтальная линия qкр |  |  |  |  | 0.02291576 | 0.01028325 |  |  | 0.01742517 | 0.01415541 | 0.04044675 | 0.01393228 | 0.06349049 | 0.01388476
Горизонтальная линия q |  | Горизонтальная 2 |  |  | 0.02407262 | 0.01085454 |  |  | 0.01789401 | 0.01494182 | 0.04204731 | 0.01470629 | 0.06523642 | 0.01465613
0 |  | 0 |  |  | 0.02521907 | 0.01142583 |  |  | 0.01866478 | 0.01572823 | 0.0426286 | 0.01548031 | 0.06694301 | 0.01542751
[5 empty] | 0.02582481 | 0.01172974 |  |  | 0.0190365 | 0.01651464 | 0.04419009 | 0.01625433 | 0.06881002 | 0.01619888
Вертикальная линия q |  |  |  |  | 0.02752029 | 0.01256841 |  |  | 0.0196082 | 0.01730105 | 0.04523121 | 0.01702834 | 0.07013722 | 0.01697026
| 0 |  |  |  | 0.02868804 | 0.0131397 |  |  | 0.0202789 | 0.01808746 | 0.04625143 | 0.01780236 | 0.0711244 | 0.01774163
[5 empty] | 0.02984443 | 0.013711 |  |  | 0.02074763 | 0.01887388 | 0.04695019 | 0.01857637 | 0.0725713 | 0.01851301
[5 empty] | 0.03097065 | 0.01428229 |  |  | 0.0215134 | 0.01966029 | 0.04822696 | 0.01935039 | 0.07397772 | 0.01928438
[5 empty] | 0.0320479 | 0.01485358 |  |  | 0.02197524 | 0.0204467 | 0.04898117 | 0.0201244 | 0.07534341 | 0.02005576
[5 empty] | 0.03305737 | 0.01542487 |  |  | 0.02263218 | 0.02123311 | 0.04951229 | 0.02089842 | 0.07676815 | 0.02082713
[5 empty] | 0.03398027 | 0.01599616 |  |  | 0.02288324 | 0.02201952 | 0.05081977 | 0.02167243 | 0.07825171 | 0.02159851
[5 empty] | 0.03482481 | 0.01658786 |  |  | 0.02362745 | 0.02280593 | 0.05140305 | 0.02244645 | 0.07919385 | 0.02236988
[5 empty] | 0.03554686 | 0.01713874 |  |  | 0.02396381 | 0.02359235 | 0.0525616 | 0.02322046 | 0.08049436 | 0.02314126
[5 empty] | 0.03628368 | 0.01771004 |  |  | 0.02469137 | 0.02437876 | 0.05319486 | 0.02399448 | 0.08215299 | 0.02391263
[5 empty] | 0.0370066 | 0.01828133 |  |  | 0.02530915 | 0.02516517 | 0.05390229 | 0.0247685 | 0.08286953 | 0.02468401
[5 empty] | 0.03771387 | 0.01885262 |  |  | 0.02581616 | 0.02595158 | 0.05508333 | 0.02554251 | 0.08364374 | 0.02545538
[5 empty] | 0.03840374 | 0.01942391 |  |  | 0.02631143 | 0.02673799 | 0.05553745 | 0.02631653 | 0.08507539 | 0.02622676
[5 empty] | 0.03907447 | 0.0199952 |  |  | 0.02659399 | 0.0275244 | 0.05606409 | 0.02709054 | 0.08556425 | 0.02699814
[5 empty] | 0.03972432 | 0.02056649 |  |  | 0.02726286 | 0.02831081 | 0.05706271 | 0.02786456 | 0.0871101 | 0.02776951
[5 empty] | 0.04035155 | 0.02113778 |  |  | 0.02761707 | 0.02909723 | 0.05793276 | 0.02863857 | 0.0875127 | 0.02854089
[5 empty] | 0.04095441 | 0.02170908 |  |  | 0.02815563 | 0.02988364 | 0.05817369 | 0.02941259 | 0.08837182 | 0.02931226
[5 empty] | 0.04153116 | 0.02228037 |  |  | 0.02847757 | 0.03067005 | 0.05898496 | 0.0301866 | 0.08958724 | 0.03008364
[5 empty] | 0.04208005 | 0.02285166 |  |  | 0.02888191 | 0.03145646 | 0.05926601 | 0.03096062 | 0.09055872 | 0.03085501
[5 empty] | 0.04259934 | 0.02342295 |  |  | 0.02906769 | 0.03224287 | 0.0600163 | 0.03173463 | 0.09118604 | 0.03162639
[5 empty] | 0.0430873 | 0.02399424 |  |  | 0.02953392 | 0.03302928 | 0.06053528 | 0.03250865 | 0.09146897 | 0.03239776
[5 empty] | 0.04354216 | 0.02456553 |  |  | 0.02977962 | 0.03381569 | 0.06092241 | 0.03328267 | 0.09220727 | 0.03316914
[5 empty] | 0.04396221 | 0.02513682 |  |  | 0.03010382 | 0.03460211 | 0.06147713 | 0.03405668 | 0.09310072 | 0.03394051
[5 empty] | 0.04434567 | 0.02570812 |  |  | 0.03070555 | 0.03538852 | 0.06189891 | 0.0348307 | 0.09354909 | 0.03471189
[5 empty] | 0.04469083 | 0.02627941 |  |  | 0.03068382 | 0.03617493 | 0.06258718 | 0.03560471 | 0.09355215 | 0.03548326
[5 empty] | 0.04499593 | 0.0268507 |  |  | 0.03123766 | 0.03696134 | 0.06304142 | 0.03637873 | 0.09440967 | 0.03625464
[5 empty] | 0.04525922 | 0.02742199 |  |  | 0.0311661 | 0.03774775 | 0.06306105 | 0.03715274 | 0.09452141 | 0.03702601
[5 empty] | 0.04549907 | 0.02799328 |  |  | 0.03156816 | 0.03853416 | 0.06324555 | 0.03792676 | 0.09558716 | 0.03779739
[5 empty] | 0.04573601 | 0.02856457 |  |  | 0.03184286 | 0.03932058 | 0.06359436 | 0.03870077 | 0.09510668 | 0.03856876
[5 empty] | 0.04596998 | 0.02913586 |  |  | 0.03168923 | 0.04010699 | 0.06410694 | 0.03947479 | 0.09567974 | 0.03934014
[5 empty] | 0.04620089 | 0.02970716 |  |  | 0.03200628 | 0.0408934 | 0.06368273 | 0.04024881 | 0.09590611 | 0.04011152
[5 empty] | 0.04642868 | 0.03027845 |  |  | 0.03199305 | 0.04167981 | 0.06422119 | 0.04102282 | 0.09608557 | 0.04088289
[5 empty] | 0.04665328 | 0.03084974 |  |  | 0.03227253 | 0.04246622 | 0.06452178 | 0.04179684 | 0.09671788 | 0.04165427
[5 empty] | 0.04687459 | 0.03142103 |  |  | 0.03217183 | 0.04325263 | 0.06460728 | 0.04257085 | 0.09694203 | 0.04242564
[5 empty] | 0.04709256 | 0.03199232 |  |  | 0.0319693 | 0.04403904 | 0.06420712 | 0.04334487 | 0.09624014 | 0.04319702
[5 empty] | 0.04730711 | 0.03256361 |  |  | 0.03195627 | 0.04482546 | 0.06459756 | 0.04411888 | 0.09613462 | 0.04396839
[5 empty] | 0.04751815 | 0.03313491 |  |  | 0.03203365 | 0.04561187 | 0.06416503 | 0.0448929 | 0.0962002 | 0.04473977
[5 empty] | 0.04772563 | 0.0337062 |  |  | 0.03200183 | 0.04639828 | 0.06401044 | 0.04566691 | 0.09633856 | 0.04551114
[5 empty] | 0.04792945 | 0.03427749 |  |  | 0.03206122 | 0.04718469 | 0.06433465 | 0.04644093 | 0.09645069 | 0.04628252
[5 empty] | 0.04812955 | 0.03484878 |  |  | 0.03211223 | 0.0479711 | 0.06383849 | 0.04721494 | 0.09633755 | 0.04705389
[5 empty] | 0.04832586 | 0.03542007 |  |  | 0.03205527 | 0.04875751 | 0.06372283 | 0.04798896 | 0.0956001 | 0.04782527
[5 empty] | 0.04851829 | 0.03599136 |  |  | 0.03199074 | 0.04954393 | 0.06358852 | 0.04876298 | 0.09603931 | 0.04859664
[5 empty] | 0.04870678 | 0.03656265 |  |  | 0.03171905 | 0.05033034 | 0.06343639 | 0.04953699 | 0.09525614 | 0.04936802
[5 empty] | 0.04889125 | 0.03713395 |  |  | 0.03184061 | 0.05111675 | 0.06316731 | 0.05031101 | 0.09585156 | 0.05013939
[5 empty] | 0.04907162 | 0.03770524 |  |  | 0.03145583 | 0.05190316 | 0.06308211 | 0.05108502 | 0.09532653 | 0.05091077
[5 empty] | 0.04924782 | 0.03827653 |  |  | 0.03166512 | 0.05268957 | 0.06328166 | 0.05185904 | 0.09528203 | 0.05168214
[5 empty] | 0.04941977 | 0.03884782 |  |  | 0.03136887 | 0.05347598 | 0.06296679 | 0.05263305 | 0.09511901 | 0.05245352
[5 empty] | 0.04958741 | 0.03941911 |  |  | 0.0313675 | 0.05426239 | 0.06273836 | 0.05340707 | 0.09483845 | 0.0532249
[5 empty] | 0.04975065 | 0.0399904 |  |  | 0.03116141 | 0.05504881 | 0.06239722 | 0.05418108 | 0.0945413 | 0.05399627
[5 empty] | 0.04990942 | 0.04056169 |  |  | 0.03105102 | 0.05583522 | 0.06214422 | 0.0549551 | 0.09432854 | 0.05476765
[5 empty] | 0.05006365 | 0.04113299 |  |  | 0.03083673 | 0.05662163 | 0.06178021 | 0.05572911 | 0.09340112 | 0.05553902
[5 empty] | 0.05021325 | 0.04170428 |  |  | 0.03101895 | 0.05740804 | 0.06170603 | 0.05650313 | 0.09286002 | 0.0563104
[5 empty] | 0.05035817 | 0.04227557 |  |  | 0.03069808 | 0.05819445 | 0.06132254 | 0.05727715 | 0.0927062 | 0.05708177
[5 empty] | 0.05049832 | 0.04284686 |  |  | 0.03067453 | 0.05898086 | 0.06083059 | 0.05805116 | 0.09274062 | 0.05785315
[5 empty] | 0.05063362 | 0.04341815 |  |  | 0.03044871 | 0.05976727 | 0.06103102 | 0.05882518 | 0.09226425 | 0.05862452
[5 empty] | 0.05076401 | 0.04398944 |  |  | 0.03042102 | 0.06055369 | 0.06012468 | 0.05959919 | 0.09147806 | 0.0593959
[5 empty] | 0.0508894 | 0.04456073 |  |  | 0.03009188 | 0.0613401 | 0.06041243 | 0.06037321 | 0.09128301 | 0.06016727
[5 empty] | 0.05100973 | 0.04513203 |  |  | 0.03026169 | 0.06212651 | 0.05949512 | 0.06114722 | 0.09128007 | 0.06093865
[5 empty] | 0.05112491 | 0.04570332 |  |  | 0.03003086 | 0.06291292 | 0.05917358 | 0.06192124 | 0.0901702 | 0.06171002
[5 empty] | 0.05123488 | 0.04627461 |  |  | 0.02979979 | 0.06369933 | 0.05914868 | 0.06269525 | 0.09055437 | 0.0624814
[5 empty] | 0.05133956 | 0.0468459 |  |  | 0.0295689 | 0.06448574 | 0.05912126 | 0.06346927 | 0.09003354 | 0.06325277
[5 empty] | 0.05143887 | 0.04741719 |  |  | 0.02973858 | 0.06527216 | 0.05859218 | 0.06424329 | 0.08880868 | 0.06402415
[5 empty] | 0.05153275 | 0.04798848 |  |  | 0.02930925 | 0.06605857 | 0.05796227 | 0.0650173 | 0.08918076 | 0.06479552
[5 empty] | 0.0516211 | 0.04855977 |  |  | 0.02918132 | 0.06684498 | 0.05763239 | 0.06579132 | 0.08795074 | 0.0655669
[5 empty] | 0.05170387 | 0.04913107 |  |  | 0.02905519 | 0.06763139 | 0.0575034 | 0.06656533 | 0.08791958 | 0.06633827
[5 empty] | 0.05178098 | 0.04970236 |  |  | 0.02903126 | 0.0684178 | 0.05697613 | 0.06733935 | 0.08768826 | 0.06710965
[5 empty] | 0.05185234 | 0.05027365 |  |  | 0.02910996 | 0.06920421 | 0.05655145 | 0.06811336 | 0.08665773 | 0.06788103
[5 empty] | 0.05191789 | 0.05084494 |  |  | 0.02899167 | 0.06999062 | 0.05683019 | 0.06888738 | 0.08692897 | 0.0686524
[5 empty] | 0.05197755 | 0.05141623 |  |  | 0.02867682 | 0.07077704 | 0.05611321 | 0.06966139 | 0.08640293 | 0.06942378
[5 empty] | 0.05203125 | 0.05198752 |  |  | 0.0286658 | 0.07156345 | 0.05610136 | 0.07043541 | 0.08628059 | 0.07019515
[5 empty] | 0.05207891 | 0.05255882 |  |  | 0.02845903 | 0.07234986 | 0.05559548 | 0.07120942 | 0.08536291 | 0.07096653
[5 empty] | 0.05212046 | 0.05313011 |  |  | 0.02825549 | 0.07313627 | 0.05519048 | 0.07198344 | 0.08484196 | 0.0717379
[5 empty] | 0.05215582 | 0.0537014 |  |  | 0.02845287 | 0.07392268 | 0.05477668 | 0.07275746 | 0.08460357 | 0.07250928
[5 empty] | 0.05218492 | 0.05427269 |  |  | 0.02835102 | 0.07470909 | 0.05495425 | 0.07353147 | 0.08384808 | 0.07328065
[5 empty] | 0.05220769 | 0.05484398 |  |  | 0.02824983 | 0.0754955 | 0.0543235 | 0.07430549 | 0.08367602 | 0.07405203
[5 empty] | 0.05222404 | 0.05541527 |  |  | 0.02794919 | 0.07628192 | 0.05378477 | 0.0750795 | 0.08308795 | 0.0748234
[5 empty] | 0.05223391 | 0.05598656 |  |  | 0.02794897 | 0.07706833 | 0.05333838 | 0.07585352 | 0.08218441 | 0.07559478
[5 empty] | 0.05223721 | 0.05655786 |  |  | 0.02784906 | 0.07785474 | 0.05348466 | 0.07662753 | 0.08226597 | 0.07636615
[5 empty] | 0.05223721 | 0.05655786 |  |  | 0.02774935 | 0.07864115 | 0.05262394 | 0.07740155 | 0.08183317 | 0.07713753
[5 empty] | 0.0513459 | 0.05655759 |  |  | 0.02744972 | 0.07942756 | 0.05285654 | 0.07817556 | 0.08138656 | 0.0779089
[5 empty] | 0.05046466 | 0.05655732 |  |  | 0.02755006 | 0.08021397 | 0.0519828 | 0.07894958 | 0.08012669 | 0.07868028
[5 empty] | 0.04959396 | 0.05655705 |  |  | 0.02755025 | 0.08100039 | 0.05160303 | 0.07972359 | 0.07945411 | 0.07945165
[5 empty] | 0.0487343 | 0.05655678 |  |  | 0.02745017 | 0.0817868 | 0.05111757 | 0.08049761 | 0.07916937 | 0.08022303
[5 empty] | 0.04788617 | 0.05655651 |  |  | 0.02724972 | 0.08257321 | 0.05102675 | 0.08127163 | 0.07897303 | 0.08099441
[5 empty] | 0.04705006 | 0.05655624 |  |  | 0.02694877 | 0.08335962 | 0.05053088 | 0.08204564 | 0.07766563 | 0.08176578
[5 empty] | 0.04622647 | 0.05655598 |  |  | 0.02684721 | 0.08414603 | 0.0499303 | 0.08281966 | 0.07704772 | 0.08253716
[5 empty] | 0.04541587 | 0.05655571 |  |  | 0.02704493 | 0.08493244 | 0.04992534 | 0.08359367 | 0.07701986 | 0.08330853
[5 empty] | 0.04461876 | 0.05655544 |  |  | 0.0268418 | 0.08571885 | 0.04971631 | 0.08436769 | 0.07628259 | 0.08407991
[5 empty] | 0.04383564 | 0.05655517 |  |  | 0.02653772 | 0.08650527 | 0.04910356 | 0.0851417 | 0.07523647 | 0.08485128
[5 empty] | 0.04306698 | 0.0565549 |  |  | 0.02643257 | 0.08729168 | 0.0482874 | 0.08591572 | 0.07538204 | 0.08562266
[5 empty] | 0.04231329 | 0.05655463 |  |  | 0.02662624 | 0.08807809 | 0.04806817 | 0.08668973 | 0.07431986 | 0.08639403
[5 empty] | 0.04157505 | 0.05655436 |  |  | 0.0262186 | 0.0888645 | 0.04794619 | 0.08746375 | 0.07395048 | 0.08716541
[5 empty] | 0.04085275 | 0.0565541 |  |  | 0.02620955 | 0.08965091 | 0.04702178 | 0.08823777 | 0.07277444 | 0.08793678
[5 empty] | 0.04014689 | 0.05655383 |  |  | 0.02629897 | 0.09043732 | 0.04669528 | 0.08901178 | 0.07179231 | 0.08870816
[5 empty] | 0.03945794 | 0.05655356 |  |  | 0.02618673 | 0.09122374 | 0.04646701 | 0.0897858 | 0.07150462 | 0.08947953
[5 empty] | 0.03878641 | 0.05655329 |  |  | 0.02587274 | 0.09201015 | 0.0457373 | 0.09055981 | 0.07061192 | 0.09025091
[5 empty] | 0.03813278 | 0.05655302 |  |  | 0.02585687 | 0.09279656 | 0.04560647 | 0.09133383 | 0.06971478 | 0.09102228
[5 empty] | 0.03749755 | 0.05655275 |  |  | 0.02553901 | 0.09358297 | 0.04537486 | 0.09210784 | 0.06921374 | 0.09179366
[5 empty] | 0.0368812 | 0.05655248 |  |  | 0.02551904 | 0.09436938 | 0.04484279 | 0.09288186 | 0.06880935 | 0.09256503
[5 empty] | 0.03628422 | 0.05655222 |  |  | 0.02539685 | 0.09515579 | 0.04431059 | 0.09365587 | 0.06760216 | 0.09333641
[5 empty] | 0.03570711 | 0.05655195 |  |  | 0.02517232 | 0.0959422 | 0.04367858 | 0.09442989 | 0.06699272 | 0.09410779
[5 empty] | 0.03515035 | 0.05655168 |  |  | 0.02504533 | 0.09672862 | 0.0434471 | 0.0952039 | 0.06638158 | 0.09487916
[5 empty] | 0.03461443 | 0.05655141 |  |  | 0.02511578 | 0.09751503 | 0.04291646 | 0.09597792 | 0.0659693 | 0.09565054
[5 empty] | 0.03409785 | 0.05655114 |  |  | 0.02478355 | 0.09830144 | 0.042287 | 0.09675194 | 0.06555641 | 0.09642191
[5 empty] | 0.03358908 | 0.05655087 |  |  | 0.02494851 | 0.09908785 | 0.04235904 | 0.09752595 | 0.06444349 | 0.09719329
[5 empty] | 0.03308661 | 0.05655061 |  |  | 0.02481056 | 0.09987426 | 0.04163292 | 0.09829997 | 0.06393106 | 0.09796466
[5 empty] | 0.03259093 | 0.05655034 |  |  | 0.02456561 | 0.1006607 | 0.04129957 | 0.09907398 | 0.06320901 | 0.09873604
[5 empty] | 0.03210254 | 0.05655007 |  |  | 0.02420909 | 0.1014471 | 0.04054837 | 0.099848 | 0.06206506 | 0.09950741
[5 empty] | 0.03162191 | 0.0565498 |  |  | 0.02414172 | 0.1022335 | 0.04018066 | 0.100622 | 0.06110047 | 0.1002788
[5 empty] | 0.03114955 | 0.05654953 |  |  | 0.02386427 | 0.1030199 | 0.03959781 | 0.101396 | 0.06071653 | 0.1010502
[5 empty] | 0.03068593 | 0.05654926 |  |  | 0.02377748 | 0.1038063 | 0.03960121 | 0.10217 | 0.05961452 | 0.1018215
[5 empty] | 0.03023156 | 0.05654899 |  |  | 0.0234821 | 0.1045927 | 0.03889224 | 0.1029441 | 0.05869575 | 0.1025929
[5 empty] | 0.02978693 | 0.05654873 |  |  | 0.02337889 | 0.1053791 | 0.03867228 | 0.1037181 | 0.05826151 | 0.1033643
[5 empty] | 0.02935251 | 0.05654846 |  |  | 0.0232686 | 0.1061656 | 0.03774271 | 0.1044921 | 0.05701308 | 0.1041357
[5 empty] | 0.02892881 | 0.05654819 |  |  | 0.02285198 | 0.106952 | 0.0372049 | 0.1052661 | 0.05685175 | 0.104907
[5 empty] | 0.02851631 | 0.05654792 |  |  | 0.02282979 | 0.1077384 | 0.03696024 | 0.1060401 | 0.05617883 | 0.1056784
[5 empty] | 0.0281155 | 0.05654765 |  |  | 0.02260277 | 0.1085248 | 0.03611011 | 0.1068141 | 0.0551956 | 0.1064498
[5 empty] | 0.02772688 | 0.05654738 |  |  | 0.02217168 | 0.1093112 | 0.03565589 | 0.1075882 | 0.05360336 | 0.1072212
[5 empty] | 0.02735093 | 0.05654711 |  |  | 0.02213726 | 0.1100976 | 0.03499895 | 0.1083622 | 0.05330338 | 0.1079925
[5 empty] | 0.02698815 | 0.05654685 |  |  | 0.02200028 | 0.110884 | 0.03464068 | 0.1091362 | 0.05179698 | 0.1087639
[5 empty] | 0.02663902 | 0.05654658 |  |  | 0.02176148 | 0.1116704 | 0.03368247 | 0.1099102 | 0.05158544 | 0.1095353
[5 empty] | 0.02630403 | 0.05654631 |  |  | 0.02142162 | 0.1124568 | 0.03352567 | 0.1106842 | 0.05047005 | 0.1103067
[5 empty] | 0.02598368 | 0.05654604 |  |  | 0.02098144 | 0.1132433 | 0.03267169 | 0.1114582 | 0.0493521 | 0.111078
[5 empty] | 0.02567846 | 0.05654577 |  |  | 0.02094171 | 0.1140297 | 0.0324219 | 0.1122322 | 0.04833289 | 0.1118494
[5 empty] | 0.02538884 | 0.0565455 |  |  | 0.02050316 | 0.1148161 | 0.03187767 | 0.1130063 | 0.04711371 | 0.1126208
[5 empty] | 0.02511534 | 0.05654523 |  |  | 0.02046655 | 0.1156025 | 0.03154039 | 0.1137803 | 0.04699584 | 0.1133922
[5 empty] | 0.02485843 | 0.05654497 |  |  | 0.02023265 | 0.1163889 | 0.03081144 | 0.1145543 | 0.04558059 | 0.1141635
[5 empty] | 0.02461861 | 0.0565447 |  |  | 0.02010218 | 0.1171753 | 0.03019219 | 0.1153283 | 0.04496924 | 0.1149349
[5 empty] | 0.02461861 | 0.0565447 |  |  | 0.01967592 | 0.1179617 | 0.02938403 | 0.1161023 | 0.04396309 | 0.1157063
[5 empty] | 0.02398556 | 0.05645178 |  |  | 0.01955461 | 0.1187481 | 0.02898835 | 0.1168763 | 0.04286342 | 0.1164777
[5 empty] | 0.02335965 | 0.05635887 |  |  | 0.019339 | 0.1195345 | 0.02860651 | 0.1176504 | 0.04197154 | 0.117249
[5 empty] | 0.02274124 | 0.05626595 |  |  | 0.01912984 | 0.120321 | 0.02803989 | 0.1184244 | 0.04128872 | 0.1180204
[5 empty] | 0.02213066 | 0.05617304 |  |  | 0.0187279 | 0.1211074 | 0.02788989 | 0.1191984 | 0.04051627 | 0.1187918
[5 empty] | 0.02152828 | 0.05608012 |  |  | 0.01863391 | 0.1218938 | 0.02765787 | 0.1199724 | 0.03995547 | 0.1195632
[5 empty] | 0.02093443 | 0.05598721 |  |  | 0.01864863 | 0.1226802 | 0.02684522 | 0.1207464 | 0.03890762 | 0.1203345
[5 empty] | 0.02034946 | 0.05589429 |  |  | 0.01837281 | 0.1234666 | 0.02635332 | 0.1215204 | 0.03797401 | 0.1211059
[5 empty] | 0.01977373 | 0.05580138 |  |  | 0.01810721 | 0.124253 | 0.02608355 | 0.1222944 | 0.03685593 | 0.1218773
[5 empty] | 0.01920757 | 0.05570846 |  |  | 0.01785257 | 0.1250394 | 0.02563728 | 0.1230685 | 0.03625468 | 0.1226487
[5 empty] | 0.01865135 | 0.05561555 |  |  | 0.01790966 | 0.1258258 | 0.0256159 | 0.1238425 | 0.03497154 | 0.12342
[5 empty] | 0.0181054 | 0.05552263 |  |  | 0.01787921 | 0.1266123 | 0.02512079 | 0.1246165 | 0.0342078 | 0.1241914
[5 empty] | 0.01757007 | 0.05542972 |  |  | 0.01746199 | 0.1273987 | 0.02525333 | 0.1253905 | 0.03386477 | 0.1249628
[5 empty] | 0.01704571 | 0.0553368 |  |  | 0.01735874 | 0.1281851 | 0.02461489 | 0.1261645 | 0.03314373 | 0.1257342
[5 empty] | 0.01653268 | 0.05524389 |  |  | 0.01727022 | 0.1289715 | 0.02440687 | 0.1269385 | 0.03214597 | 0.1265055
[5 empty] | 0.01603131 | 0.05515097 |  |  | 0.01729707 | 0.1297579 | 0.02433046 | 0.1277126 | 0.03177267 | 0.1272769
[5 empty] | 0.01554196 | 0.05505806 |  |  | 0.0173306 | 0.1305443 | 0.02426805 | 0.1284866 | 0.03071265 | 0.1280483
[5 empty] | 0.01506497 | 0.05496514 |  |  | 0.01726484 | 0.1313307 | 0.0240073 | 0.1292606 | 0.03085791 | 0.1288197
[5 empty] | 0.01460069 | 0.05487223 |  |  | 0.01729988 | 0.1321171 | 0.02404841 | 0.1300346 | 0.03010856 | 0.129591
[5 empty] | 0.01414947 | 0.05477931 |  |  | 0.01723579 | 0.1329035 | 0.02359156 | 0.1308086 | 0.02896476 | 0.1303624
[5 empty] | 0.01371166 | 0.0546864 |  |  | 0.01717265 | 0.13369 | 0.02333697 | 0.1315826 | 0.02872661 | 0.1311338
[5 empty] | 0.01328761 | 0.05459348 |  |  | 0.01701054 | 0.1344764 | 0.02338482 | 0.1323566 | 0.02809427 | 0.1319052
[5 empty] | 0.01287766 | 0.05450057 |  |  | 0.01684954 | 0.1352628 | 0.02323531 | 0.1331307 | 0.02746785 | 0.1326765
[5 empty] | 0.01248216 | 0.05440765 |  |  | 0.01698972 | 0.1360492 | 0.02338864 | 0.1339047 | 0.02654748 | 0.1334479
[5 empty] | 0.01210146 | 0.05431474 |  |  | 0.01673117 | 0.1368356 | 0.02274499 | 0.1346787 | 0.0257333 | 0.1342193
[5 empty] | 0.01173449 | 0.05422182 |  |  | 0.01677396 | 0.137622 | 0.02290458 | 0.1354527 | 0.02592545 | 0.1349907
[5 empty] | 0.01137307 | 0.05412891 |  |  | 0.01671817 | 0.1384084 | 0.0226676 | 0.1362267 | 0.02472403 | 0.1357621
[5 empty] | 0.01101612 | 0.054036 |  |  | 0.01676388 | 0.1391948 | 0.02263423 | 0.1370007 | 0.0247292 | 0.1365334
[5 empty] | 0.01066399 | 0.05394308 |  |  | 0.01651116 | 0.1399812 | 0.02260468 | 0.1377748 | 0.02394108 | 0.1373048
[5 empty] | 0.01031704 | 0.05385017 |  |  | 0.01636009 | 0.1407677 | 0.02247915 | 0.1385488 | 0.0233598 | 0.1380762
[5 empty] | 0.00997561 | 0.05375725 |  |  | 0.01641075 | 0.1415541 | 0.02235783 | 0.1393228 | 0.02288549 | 0.1388476
[5 empty] | 0.009640046 | 0.05366434 |  |  | 0.01626323 | 0.1423405 | 0.02224091 | 0.1400968 | 0.02171828 | 0.1396189
[5 empty] | 0.009310697 | 0.05357142 |  |  | 0.01651759 | 0.1431269 | 0.02222859 | 0.1408708 | 0.02125831 | 0.1403903
[5 empty] | 0.008987913 | 0.05347851 |  |  | 0.01647391 | 0.1439133 | 0.02202108 | 0.1416448 | 0.0209057 | 0.1411617
[5 empty] | 0.00867204 | 0.05338559 |  |  | 0.01633228 | 0.1446997 | 0.02141856 | 0.1424188 | 0.02046058 | 0.1419331
[5 empty] | 0.008363427 | 0.05329268 |  |  | 0.01629277 | 0.1454861 | 0.02152123 | 0.1431929 | 0.02022308 | 0.1427044
[5 empty] | 0.008062421 | 0.05319976 |  |  | 0.01625546 | 0.1462725 | 0.02162929 | 0.1439669 | 0.01909334 | 0.1434758
[5 empty] | 0.007769372 | 0.05310685 |  |  | 0.01622043 | 0.147059 | 0.02114294 | 0.1447409 | 0.01877149 | 0.1442472
[5 empty] | 0.007484626 | 0.05301393 |  |  | 0.01598775 | 0.1478454 | 0.02106236 | 0.1455149 | 0.01835765 | 0.1450186
[5 empty] | 0.007208532 | 0.05292102 |  |  | 0.0162575 | 0.1486318 | 0.02128776 | 0.1462889 | 0.01755196 | 0.1457899
[5 empty] | 0.006941438 | 0.0528281 |  |  | 0.01592976 | 0.1494182 | 0.02131934 | 0.1470629 | 0.01735454 | 0.1465613
[5 empty] | 0.006683692 | 0.05273519 |  |  | 0.01620462 | 0.1502046 | 0.02145728 | 0.147837 | 0.01676554 | 0.1473327
[5 empty] | 0.006435641 | 0.05264227 |  |  | 0.01588213 | 0.150991 | 0.02090179 | 0.148611 | 0.01598507 | 0.1481041
[5 empty] | 0.006197635 | 0.05254936 |  |  | 0.0158624 | 0.1517774 | 0.02105307 | 0.149385 | 0.01581327 | 0.1488754
[5 empty] | 0.00597002 | 0.05245644 |  |  | 0.01584548 | 0.1525638 | 0.0213113 | 0.150159 | 0.01575028 | 0.1496468
[5 empty] | 0.005753144 | 0.05236353 |  |  | 0.01583147 | 0.1533502 | 0.02077668 | 0.150933 | 0.01519621 | 0.1504182
[5 empty] | 0.005547357 | 0.05227061 |  |  | 0.01592043 | 0.1541367 | 0.02084941 | 0.151707 | 0.0142512 | 0.1511896
[5 empty] | 0.005353005 | 0.0521777 |  |  | 0.01581246 | 0.1549231 | 0.0208297 | 0.1524811 | 0.01371539 | 0.1519609
[5 empty] | 0.005170436 | 0.05208478 |  |  | 0.01580761 | 0.1557095 | 0.02101772 | 0.1532551 | 0.0134889 | 0.1527323
[5 empty] | 0.005 | 0.05199187 |  |  | 0.01580598 | 0.1564959 | 0.02071369 | 0.1540291 | 0.01317186 | 0.1535037
[5 empty] | 0.005 | 0.05197871
[5 empty] | 0.005662742 | 0.05197898
[5 empty] | 0.006321686 | 0.05197925
[5 empty] | 0.006976788 | 0.05197951
[5 empty] | 0.007628001 | 0.05197978
[5 empty] | 0.008275281 | 0.05198005
[5 empty] | 0.008918582 | 0.05198032
[5 empty] | 0.00955786 | 0.05198059
[5 empty] | 0.01019307 | 0.05198086
[5 empty] | 0.01082416 | 0.05198113
[5 empty] | 0.0114511 | 0.05198139
[5 empty] | 0.01207383 | 0.05198166
[5 empty] | 0.01269231 | 0.05198193
[5 empty] | 0.0133065 | 0.0519822
[5 empty] | 0.01391634 | 0.05198247
[5 empty] | 0.0145218 | 0.05198274
[5 empty] | 0.01512283 | 0.05198301
[5 empty] | 0.01571939 | 0.05198327
[5 empty] | 0.01631142 | 0.05198354
[5 empty] | 0.01689889 | 0.05198381
[5 empty] | 0.01748174 | 0.05198408
[5 empty] | 0.01805994 | 0.05198435
[5 empty] | 0.01863344 | 0.05198462
[5 empty] | 0.01920219 | 0.05198489
[5 empty] | 0.01976615 | 0.05198515
[5 empty] | 0.02032545 | 0.05198542
[5 empty] | 0.02088117 | 0.05198569
[5 empty] | 0.02143343 | 0.05198596
[5 empty] | 0.0219822 | 0.05198623
[5 empty] | 0.02252742 | 0.0519865
[5 empty] | 0.02306906 | 0.05198677
[5 empty] | 0.02360707 | 0.05198703
[5 empty] | 0.0241414 | 0.0519873
[5 empty] | 0.02467201 | 0.05198757
[5 empty] | 0.02519885 | 0.05198784
[5 empty] | 0.02572187 | 0.05198811
[5 empty] | 0.02624104 | 0.05198838
[5 empty] | 0.02675631 | 0.05198864
[5 empty] | 0.02726763 | 0.05198891
[5 empty] | 0.02777495 | 0.05198918
[5 empty] | 0.02827824 | 0.05198945
[5 empty] | 0.02877744 | 0.05198972
[5 empty] | 0.02927251 | 0.05198999
[5 empty] | 0.02976341 | 0.05199026
[5 empty] | 0.03025009 | 0.05199052
[5 empty] | 0.0307325 | 0.05199079
[5 empty] | 0.03121061 | 0.05199106
[5 empty] | 0.03168436 | 0.05199133
[5 empty] | 0.0321537 | 0.0519916
[5 empty] | 0.03261861 | 0.05199187
[5 empty] | 0.03261861 | 0.05197871
[5 empty] | 0.03311378 | 0.05207216
[5 empty] | 0.03360427 | 0.05216561
[5 empty] | 0.03408995 | 0.05225907
[5 empty] | 0.03457069 | 0.05235252
[5 empty] | 0.03504634 | 0.05244597
[5 empty] | 0.03551679 | 0.05253942
[5 empty] | 0.03598189 | 0.05263287
[5 empty] | 0.03644152 | 0.05272633
[5 empty] | 0.03689554 | 0.05281978
[5 empty] | 0.03734383 | 0.05291323
[5 empty] | 0.03778624 | 0.05300668
[5 empty] | 0.03822264 | 0.05310013
[5 empty] | 0.03865292 | 0.05319358
[5 empty] | 0.03907692 | 0.05328704
[5 empty] | 0.03949452 | 0.05338049
[5 empty] | 0.0399056 | 0.05347394
[5 empty] | 0.04031 | 0.05356739
[5 empty] | 0.04070762 | 0.05366084
[5 empty] | 0.0410983 | 0.0537543
[5 empty] | 0.04148192 | 0.05384775
[5 empty] | 0.04185835 | 0.0539412
[5 empty] | 0.04222745 | 0.05403465
[5 empty] | 0.0425891 | 0.0541281
[5 empty] | 0.04294315 | 0.05422156
[5 empty] | 0.04329003 | 0.05431501
[5 empty] | 0.04363282 | 0.05440846
[5 empty] | 0.04397195 | 0.05450191
[5 empty] | 0.04430728 | 0.05459536
[5 empty] | 0.04463868 | 0.05468882
[5 empty] | 0.04496601 | 0.05478227
[5 empty] | 0.04528915 | 0.05487572
[5 empty] | 0.04560795 | 0.05496917
[5 empty] | 0.0459223 | 0.05506262
[5 empty] | 0.04623205 | 0.05515608
[5 empty] | 0.04653708 | 0.05524953
[5 empty] | 0.04683724 | 0.05534298
[5 empty] | 0.04713242 | 0.05543643
[5 empty] | 0.04742248 | 0.05552988
[5 empty] | 0.04770728 | 0.05562334
[5 empty] | 0.04798669 | 0.05571679
[5 empty] | 0.04826059 | 0.05581024
[5 empty] | 0.04852883 | 0.05590369
[5 empty] | 0.04879129 | 0.05599714
[5 empty] | 0.04904784 | 0.0560906
[5 empty] | 0.04929834 | 0.05618405
[5 empty] | 0.04954265 | 0.0562775
[5 empty] | 0.04978066 | 0.05637095
[5 empty] | 0.05001222 | 0.0564644
[5 empty] | 0.05023721 | 0.05655786
[5 empty] | 0.04382481 | 0.05655786
[5 empty] | 0.05045286 | 0.05815291
[5 empty] | 0.05065243 | 0.05974797
[5 empty] | 0.05083653 | 0.06134302
[5 empty] | 0.05100579 | 0.06293808
[5 empty] | 0.05116083 | 0.06453314
[5 empty] | 0.05130228 | 0.06612819
[5 empty] | 0.05143077 | 0.06772325
[5 empty] | 0.0515469 | 0.0693183
[5 empty] | 0.05165132 | 0.07091336
[5 empty] | 0.05174463 | 0.07250842
[5 empty] | 0.05182747 | 0.07410347
[5 empty] | 0.05190046 | 0.07569853
[5 empty] | 0.05196423 | 0.07729358
[5 empty] | 0.05201938 | 0.07888864
[5 empty] | 0.05206656 | 0.0804837
[5 empty] | 0.05210638 | 0.08207875
[5 empty] | 0.05213947 | 0.08367381
[5 empty] | 0.05216645 | 0.08526887
[5 empty] | 0.05218794 | 0.08686392
[5 empty] | 0.05220457 | 0.08845898
[5 empty] | 0.05221696 | 0.09005403
[5 empty] | 0.05222574 | 0.09164909
[5 empty] | 0.05223152 | 0.09324415
[5 empty] | 0.05223494 | 0.0948392
[5 empty] | 0.05223661 | 0.09643426
[5 empty] | 0.05223716 | 0.09802931
[5 empty] | 0.052235 | 0.09962437
[5 empty] | 0.0521612 | 0.1012194
[5 empty] | 0.05198849 | 0.1028145
[5 empty] | 0.05172456 | 0.1044095
[5 empty] | 0.05137711 | 0.1060046
[5 empty] | 0.05095382 | 0.1075997
[5 empty] | 0.0504624 | 0.1091947
[5 empty] | 0.04991054 | 0.1107898
[5 empty] | 0.04930593 | 0.1123848
[5 empty] | 0.04865626 | 0.1139799
[5 empty] | 0.04796924 | 0.1155749
[5 empty] | 0.04725256 | 0.11717
[5 empty] | 0.0465139 | 0.118765
[5 empty] | 0.04576097 | 0.1203601
[5 empty] | 0.04500146 | 0.1219552
[5 empty] | 0.04424307 | 0.1235502
[5 empty] | 0.04349348 | 0.1251453
[5 empty] | 0.0427604 | 0.1267403
[5 empty] | 0.04205152 | 0.1283354
[5 empty] | 0.04137453 | 0.1299304
[5 empty] | 0.04073712 | 0.1315255
[5 empty] | 0.040147 | 0.1331205
[5 empty] | 0.03961186 | 0.1347156
[5 empty] | 0.03913938 | 0.1363107
[5 empty] | 0.03872124 | 0.1379057
[5 empty] | 0.03829949 | 0.1395008
[5 empty] | 0.03786996 | 0.1410958
[5 empty] | 0.03743477 | 0.1426909
[5 empty] | 0.03699607 | 0.1442859
[5 empty] | 0.03655598 | 0.145881
[5 empty] | 0.03611665 | 0.1474761
[5 empty] | 0.0356802 | 0.1490711
[5 empty] | 0.03524877 | 0.15
[5 empty] | 0.0348245 | 0.1522612
[5 empty] | 0.03440953 | 0.1538563
[5 empty] | 0.03400598 | 0.1554513
[5 empty] | 0.03361599 | 0.1570464
[5 empty] | 0.03324171 | 0.1586414
[5 empty] | 0.03288525 | 0.1602365
[5 empty] | 0.03254877 | 0.1618316
[5 empty] | 0.03223439 | 0.1634266
[5 empty] | 0.03194425 | 0.1650217
[5 empty] | 0.03168048 | 0.1666167
[5 empty] | 0.03144522 | 0.1682118
[5 empty] | 0.03124061 | 0.1698068
[5 empty] | 0.03106877 | 0.1714019
[5 empty] | 0.03093186 | 0.172997
[5 empty] | 0.03083199 | 0.174592
[5 empty] | 0.03077131 | 0.1761871
[5 empty] | 0.0307519 | 0.1777821
[5 empty] | 0.03075194 | 0.1793772
[5 empty] | 0.03075225 | 0.1809722
[5 empty] | 0.03075306 | 0.1825673
[5 empty] | 0.03075463 | 0.1841623
[5 empty] | 0.0307572 | 0.1857574
[5 empty] | 0.03076101 | 0.1873525
[5 empty] | 0.03076633 | 0.1889475
[5 empty] | 0.03077339 | 0.1905426
[5 empty] | 0.03078244 | 0.1921376
[5 empty] | 0.03079373 | 0.1937327
[5 empty] | 0.0308075 | 0.1953277
[5 empty] | 0.03082401 | 0.1969228
[5 empty] | 0.0308435 | 0.1985178
[5 empty] | 0.03086622 | 0.2001129
[5 empty] | 0.03089242 | 0.201708
[5 empty] | 0.03092234 | 0.203303
[5 empty] | 0.03095624 | 0.2048981
[5 empty] | 0.03099435 | 0.2064931
[5 empty] | 0.03103693 | 0.2080882
[5 empty] | 0.03108423 | 0.2096832
[5 empty] | 0.03113648 | 0.2112783
[5 empty] | 0.03119395 | 0.2128734
[5 empty] | 0.03125687 | 0.2144684