## 1
Общество с ограниченной ответственностью "Инженерная геология" (ООО "ИнжГео") | [11 empty] | Общество с ограниченной ответственностью "Инженерная геология" (ООО "ИнжГео")
Юр. адрес: 117279, г. Москва, ул. Миклухо-Маклая, 36 а, этаж 5, пом. XXIII к. 76-84 | [11 empty] | Юр. адрес: 117279, г. Москва, ул. Миклухо-Маклая, 36 а, этаж 5, пом. XXIII к. 76-84 | [8 empty] | нагр |  |  | X0 | Y0 | R |  | нагр |  |  |  | X0 | Y0 | R | нагр |  |  |  | X0 | Y0 | R |  | нагр |  |  |  | X0 | Y0 | R
Телефон/факс +7 (495) 132-30-00, Адрес электронной почты inbox@inj-geo.ru | [11 empty] | Телефон/факс +7 (495) 132-30-00, Адрес электронной почты inbox@inj-geo.ru | [12 empty] | 0 | [7 empty] | 0 | [6 empty] | 0 | [7 empty] | 0
[21 empty] | девиатор | [6 empty] | девиатор | [6 empty] | девиатор | [7 empty] | девиатор
Испытательная лаборатория ООО «ИнжГео» | [11 empty] | Испытательная лаборатория ООО «ИнжГео» | [8 empty] | x0 | Угол | X | Y |  |  |  | x0 |  | Угол | X | Y |  |  | x0 |  | Угол | X | Y |  |  |  | x0 |  | Угол | X | Y
Адрес места осуществления деятельности лаборатории: г. Москва, просп. Вернадского, д. 51, стр. 1 | [11 empty] | Адрес места осуществления деятельности лаборатории: г. Москва, просп. Вернадского, д. 51, стр. 1 | [9 empty] | 0 | [7 empty] | 0 | [6 empty] | 0 | [7 empty] | 0
Телефон +7(910)4557682, E-mail: slg85@mail.ru | [11 empty] | Телефон +7(910)4557682, E-mail: slg85@mail.ru | [9 empty] | 5 | [7 empty] | 5 | [6 empty] | 5 | [7 empty] | 5
[22 empty] | 10 | [7 empty] | 10 | [6 empty] | 10 | [7 empty] | 10
[12 empty] | Протокол испытаний № 13-63/200 от 17-05-2023 | [9 empty] | 15 | [7 empty] | 15 | [6 empty] | 15 | [7 empty] | 15
[22 empty] | 20 | [7 empty] | 20 | [6 empty] | 20 | [7 empty] | 20
[12 empty] | Наименование и адрес заказчика: Переход трубопровода через р. Енисей | [9 empty] | 25 | [7 empty] | 25 | [6 empty] | 25 | [7 empty] | 25
[12 empty] | Наименование объекта: ООО Регионстрой | [9 empty] | 30 | [7 empty] | 30 | [6 empty] | 30 | [7 empty] | 30
Наименование используемого метода/методики: ГОСТ 12248.4-2020 | [11 empty] | Наименование используемого метода/методики: ГОСТ 12248.3-2020 | [9 empty] | 35 | [7 empty] | 35 | [6 empty] | 35 | [7 empty] | 35
Условия проведения испытания: температура окружающей среды (18 - 25)0С, влажность воздуха (40 - 75)% | [11 empty] | Условия проведения испытания: температура окружающей среды (18 - 25)0С, влажность воздуха (40 - 75)% | [9 empty] | 40 | [7 empty] | 40 | [6 empty] | 40 | [7 empty] | 40
[12 empty] | Дата получение объекта подлежащего испытаниям: 20-04-2023 | [9 empty] | 45 | [7 empty] | 45 | [6 empty] | 45 | [7 empty] | 45
[12 empty] | Дата испытания: 25.10.2022-19.11.2200 | [9 empty] | 50 | [7 empty] | 50 | [6 empty] | 50 | [7 empty] | 50
[22 empty] | 55 | [7 empty] | 55 | [6 empty] | 55 | [7 empty] | 55
Испытание грунтов методом трехосного сжатия | [11 empty] | Испытание грунтов методом трехосного сжатия | [9 empty] | 60 | [7 empty] | 60 | [6 empty] | 60 | [7 empty] | 60
[22 empty] | 65 | [7 empty] | 65 | [6 empty] | 65 | [7 empty] | 65
Лабораторный номер: | [6 empty] | We, д.е. = |  |  |  |  | Лабораторный номер: |  | 1235 |  |  |  | We, д.е. = | 0.520264095 |  |  | 70 | [7 empty] | 70 | [6 empty] | 70 | [7 empty] | 70
Номер скважины: | [6 empty] | ρ, г/см3 = |  |  |  |  | Номер скважины: |  | BH-111 |  |  |  | ρ, г/см3 = | 1.65 |  |  | 75 | [7 empty] | 75 | [6 empty] | 75 | [7 empty] | 75
Глубина отбора, м: | [6 empty] | ρs, г/см3 = |  |  |  |  | Глубина отбора, м: |  | 2.5 |  |  |  | ρs, г/см3 = | 2.72 |  |  | 80 | [7 empty] | 80 | [6 empty] | 80 | [7 empty] | 80
Наименование грунта: | [6 empty] | e, д.е. = |  |  |  |  | Наименование грунта: |  | Суглинок, после оттаивания текучий, легкий пылеватый |  |  |  | e, д.е. = | 1.506132 |  |  | 85 | [7 empty] | 85 | [6 empty] | 85 | [7 empty] | 85
Схема проведения опыта: | [6 empty] | IL, д.е. = |  |  |  |  | Схема проведения опыта: |  | КД |  |  |  | IL, д.е. = | 2.687 |  |  | 90 | [7 empty] | 90 | [6 empty] | 90 | [7 empty] | 90
[22 empty] | 95 | [7 empty] | 95 | [6 empty] | 95 | [7 empty] | 95
[22 empty] | 100 | [7 empty] | 100 | [6 empty] | 100 | [7 empty] | 100
Результаты испытаний | [11 empty] | Результаты испытаний | [9 empty] | 105 | [7 empty] | 105 | [6 empty] | 105 | [7 empty] | 105
[22 empty] | 110 | [7 empty] | 110 | [6 empty] | 110 | [7 empty] | 110
[22 empty] | 115 | [7 empty] | 115 | [6 empty] | 115 | [7 empty] | 115
[22 empty] | 120 | [7 empty] | 120 | [6 empty] | 120 | [7 empty] | 120
[22 empty] | 125 | [7 empty] | 125 | [6 empty] | 125 | [7 empty] | 125
[22 empty] | 130 | [7 empty] | 130 | [6 empty] | 130 | [7 empty] | 130
[22 empty] | 135 | [7 empty] | 135 | [6 empty] | 135 | [7 empty] | 135
[22 empty] | 140 | [7 empty] | 140 | [6 empty] | 140 | [7 empty] | 140
[22 empty] | 145 | [7 empty] | 145 | [6 empty] | 145 | [7 empty] | 145
[22 empty] | 150 | [7 empty] | 150 | [6 empty] | 150 | [7 empty] | 150
[22 empty] | 155 | [7 empty] | 155 | [6 empty] | 155 | [7 empty] | 155
[22 empty] | 160 | [7 empty] | 160 | [6 empty] | 160 | [7 empty] | 160
[22 empty] | 165 | [7 empty] | 165 | [6 empty] | 165 | [7 empty] | 165
[22 empty] | 170 | [7 empty] | 170 | [6 empty] | 170 | [7 empty] | 170
[22 empty] | 175 | [7 empty] | 175 | [6 empty] | 175 | [7 empty] | 175
[22 empty] | 180 | [7 empty] | 180 | [6 empty] | 180 | [7 empty] | 180
[13 empty] | Давление в камере, Мпа σ3 | Вертикальная нагрузка, Мпа σ1 | Поровое давление, Мпа u
| K0, д.е. | 0.7750489 |  |  |  |  | Коэфф. Точки | [5 empty] | 0.05 | 0.09159583 | [5 empty] | 1 | [6 empty] | σ3,кПа | σ1,кПа | u, кПа |  |  |  | 4
| q_zg, МПа | 0.03875245 | [10 empty] | 0.15 | 0.2496441 | [27 empty] | δ3, Мпа | δ1-δ3, МПа | δ1, МПа | δ1, КПа
|  |  | Модуль деформации, МПа: | [9 empty] | 0.25 | 0.4076923 | [21 empty] | С, МПа:
|  |  | Е0= |  | Точки модуля (полное напр.), МПа |  |  |  | 0.03875245 | 0.06200392 | [25 empty] | φ, град:
|  |  | E50 = |  | qf (полное напр.), МПа |  |  |  | 0.08125147 | [26 empty] | E, Мпа
|  |  | Коэф. Поперечной деформации, ϑ = | [9 empty] | Эффективные значения угла внутреннего трения и удельного сцепления ϕ', С' | [13 empty] | x | 0
[13 empty] | ϕ', град. = | 13 | [12 empty] | y |  |  |  | С, кПа | φ,°
[13 empty] | С', МПа = | 0.005
| Исполнитель: | [6 empty] | Морозов Д.С. |  |  |  |  | Исполнитель: |  |  |  |  | Морозов Д.С.
| Начальник исп. лаборатории: | [6 empty] | Семиколенова Л.Г. |  |  |  |  | Начальник исп. лаборатории: |  |  |  |  | Семиколенова Л.Г.
Лист 1 , всего листов 2 | [11 empty] | Лист 2 , всего листов 2
Частичное воспроизведение протокола испытаний без письменного разрешения ООО «ИнжГео» ЗАПРЕЩАЕТСЯ | [11 empty] | Частичное воспроизведение протокола испытаний без письменного разрешения ООО «ИнжГео» ЗАПРЕЩАЕТСЯ
[5 empty] | второй график |  | первый график | [9 empty] | К Пуассона
dev50 | epsE50 | ind | devE0 | epsE0 | dev | eps | sigma |  | dev1 | eps1 | dev2 | eps2 | dev3 | eps3 |  | Глины
0.03125147 | 0.0155643 |  |  |  | 0 | 0 |  |  | 0 | 0 | 0 | 0 | 0 | 0 |  | < 0 | 0,20-0,30
ind |  |  |  |  | 0.0005755839 | 0.0006618868 |  |  | 0.001276656 | 0.0008010366 | 0.004620846 | 0.0007882511 | 0.006791061 | 0.0007914562 |  | 0-0,25 | 0,30-0,38
2 |  |  |  |  | 0.001243355 | 0.001323774 |  |  | 0.002725021 | 0.001602073 | 0.008959187 | 0.001576502 | 0.01518332 | 0.001582912 |  | 0,25< | 0,38-0,45
E0 |  |  |  |  | 0.001998938 | 0.001985661 |  |  | 0.004201802 | 0.00240311 | 0.014 | 0.002515192 | 0.0224045 | 0.002374369 |  | Суглинки | 0,35-0,37
epsE0 | devE0 |  |  |  | 0.002837959 | 0.002647547 |  |  | 0.005863702 | 0.003204146 | 0.01613256 | 0.003153005 | 0.02938235 | 0.003165825 |  | Пески и супеси | 0,30-0,35
0.01290779 | 0.02325147 |  |  |  | 0.003756043 | 0.003309434 |  |  | 0.007 | 0.003885972 | 0.01983296 | 0.003941256 | 0.03654457 | 0.003957281
[5 empty] | 0.004748815 | 0.003971321 |  |  | 0.007977363 | 0.004806219 | 0.02281949 | 0.004729507 | 0.04121892 | 0.004748737
График E50 |  | График E |  |  | 0.005811901 | 0.004633208 |  |  | 0.009239592 | 0.005607256 | 0.02588887 | 0.005517758 | 0.0464331 | 0.005540194
eps | q | sigma |  |  | 0.006940925 | 0.005295095 |  |  | 0.01025884 | 0.006408293 | 0.02943786 | 0.006306009 | 0.053 | 0.006466453
Горизонтальная линия E50 |  | Касательная |  |  | 0.008131513 | 0.005956982 |  |  | 0.01113818 | 0.007209329 | 0.03246321 | 0.00709426 | 0.05533939 | 0.007123106
0 |  | a | b |  | 0.00937929 | 0.006618868 |  |  | 0.01208071 | 0.008010366 | 0.03466166 | 0.007882511 | 0.05958153 | 0.007914562
|  |  | 0 |  | 0.01067988 | 0.007280755 |  |  | 0.01288951 | 0.008811402 | 0.03752996 | 0.008670762 | 0.06140432 | 0.008706019
Вертикальная линия E50 |  | p1 и p2 |  |  | 0.01202891 | 0.007942642 |  |  | 0.01386767 | 0.009612439 | 0.04016486 | 0.009459014 | 0.06496518 | 0.009497475
| 0 | 0 |  |  | 0.01342201 | 0.008604529 |  |  | 0.01451826 | 0.01041348 | 0.0423631 | 0.01024726 | 0.06692155 | 0.01028893
[5 empty] | 0.01485479 | 0.009266416 |  |  | 0.01534439 | 0.01121451 | 0.04512142 | 0.01103552 | 0.07003086 | 0.01108039
Касательная линия E50 |  |  |  |  | 0.01632289 | 0.009928303 |  |  | 0.01624912 | 0.01201555 | 0.04733658 | 0.01182377 | 0.07265056 | 0.01187184
0 | 0 | Горизонтальная 1 |  |  | 0.01782194 | 0.01059019 |  |  | 0.01733555 | 0.01281659 | 0.04982203 | 0.01278694 | 0.07473805 | 0.0126633
[5 empty] | 0.01934754 | 0.01125208 |  |  | 0.01770676 | 0.01361762 | 0.0506719 | 0.01340027 | 0.07884614 | 0.01374272
Горизонтальная линия qкр |  |  |  |  | 0.02089534 | 0.01191396 |  |  | 0.01846584 | 0.01441866 | 0.05223885 | 0.01418852 | 0.07963708 | 0.01424621
Горизонтальная линия q |  | Горизонтальная 2 |  |  | 0.02246096 | 0.01257585 |  |  | 0.01941588 | 0.0152197 | 0.05470723 | 0.01497677 | 0.0823924 | 0.01503767
0 |  | 0 |  |  | 0.02325147 | 0.01290779 |  |  | 0.02025995 | 0.01602073 | 0.05617427 | 0.01576502 | 0.08480781 | 0.01582912
[5 empty] | 0.02640808 | 0.01389962 |  |  | 0.02079792 | 0.0164939 | 0.05783715 | 0.01655327 | 0.08807594 | 0.01662058
Вертикальная линия q |  |  |  |  | 0.02877643 | 0.01456151 |  |  | 0.02156306 | 0.0176228 | 0.06009308 | 0.01734152 | 0.09078942 | 0.01741204
| 0 |  |  |  | 0.0306624 | 0.0152234 |  |  | 0.02254167 | 0.01842384 | 0.06233927 | 0.01812978 | 0.09314086 | 0.01820349
[5 empty] | 0.03125147 | 0.0155643 |  |  | 0.02303622 | 0.01922488 | 0.06357292 | 0.01891803 | 0.09552289 | 0.01899495
[5 empty] | 0.03240529 | 0.01654717 |  |  | 0.02394407 | 0.02002591 | 0.06609124 | 0.01970628 | 0.09782814 | 0.01978641
[5 empty] | 0.03312215 | 0.01720906 |  |  | 0.02476259 | 0.02082695 | 0.06709143 | 0.02049453 | 0.1018492 | 0.02057786
[5 empty] | 0.03379308 | 0.01787094 |  |  | 0.02558913 | 0.02162799 | 0.06937069 | 0.02128278 | 0.1045788 | 0.02136932
[5 empty] | 0.03442018 | 0.01853283 |  |  | 0.02662105 | 0.02242902 | 0.07132623 | 0.02207103 | 0.1071094 | 0.02216077
[5 empty] | 0.03500559 | 0.01919472 |  |  | 0.02745572 | 0.02323006 | 0.07285526 | 0.02285928 | 0.1106337 | 0.02295223
[5 empty] | 0.03555142 | 0.01985661 |  |  | 0.02839049 | 0.0240311 | 0.07405497 | 0.02364753 | 0.1121444 | 0.02374369
[5 empty] | 0.03605979 | 0.02051849 |  |  | 0.02912273 | 0.02483213 | 0.07592257 | 0.02443578 | 0.114734 | 0.02453514
[5 empty] | 0.03653282 | 0.02118038 |  |  | 0.03004979 | 0.02563317 | 0.07765527 | 0.02522404 | 0.1185952 | 0.0253266
[5 empty] | 0.03697263 | 0.02184227 |  |  | 0.03046905 | 0.02643421 | 0.07915027 | 0.02601229 | 0.1211205 | 0.02611806
[5 empty] | 0.03738135 | 0.02250415 |  |  | 0.03157785 | 0.02723524 | 0.08110478 | 0.02680054 | 0.1235027 | 0.02690951
[5 empty] | 0.03776108 | 0.02316604 |  |  | 0.03227356 | 0.02803628 | 0.08261599 | 0.02758879 | 0.1265344 | 0.02770097
[5 empty] | 0.03811396 | 0.02382793 |  |  | 0.03305354 | 0.02883732 | 0.08368112 | 0.02837704 | 0.1293081 | 0.02849242
[5 empty] | 0.0384421 | 0.02448981 |  |  | 0.03371515 | 0.02963835 | 0.08549736 | 0.02916529 | 0.1318165 | 0.02928388
[5 empty] | 0.03874762 | 0.0251517 |  |  | 0.03465575 | 0.03043939 | 0.08686193 | 0.02995354 | 0.1341522 | 0.03007534
[5 empty] | 0.03903265 | 0.02581359 |  |  | 0.0351727 | 0.03124043 | 0.08827202 | 0.03074179 | 0.1357078 | 0.03086679
[5 empty] | 0.03929929 | 0.02647547 |  |  | 0.03606337 | 0.03204146 | 0.08892484 | 0.03153005 | 0.1377761 | 0.03165825
[5 empty] | 0.03954968 | 0.02713736 |  |  | 0.03662511 | 0.0328425 | 0.0903176 | 0.0323183 | 0.1400494 | 0.03244971
[5 empty] | 0.03978594 | 0.02779925 |  |  | 0.03715528 | 0.03364354 | 0.09124749 | 0.03310655 | 0.1423206 | 0.03324116
[5 empty] | 0.04001017 | 0.02846113 |  |  | 0.03765125 | 0.03444457 | 0.09301173 | 0.0338948 | 0.1450823 | 0.03403262
[5 empty] | 0.04022451 | 0.02912302 |  |  | 0.03861037 | 0.03524561 | 0.09390752 | 0.03468305 | 0.146527 | 0.03482407
[5 empty] | 0.04043107 | 0.02978491 |  |  | 0.03913002 | 0.03604665 | 0.09423206 | 0.0354713 | 0.1485473 | 0.03561553
[5 empty] | 0.04063198 | 0.03044679 |  |  | 0.03930753 | 0.03684768 | 0.09548255 | 0.03625955 | 0.149036 | 0.03640699
[5 empty] | 0.04083003 | 0.03110868 |  |  | 0.04004029 | 0.03764872 | 0.09585621 | 0.0370478 | 0.1519855 | 0.03719844
[5 empty] | 0.04102632 | 0.03177057 |  |  | 0.04012564 | 0.03844976 | 0.09665023 | 0.03783605 | 0.1532886 | 0.0379899
[5 empty] | 0.04122079 | 0.03243246 |  |  | 0.04056096 | 0.03925079 | 0.09786182 | 0.03862431 | 0.1532379 | 0.03878136
[5 empty] | 0.04141335 | 0.03309434 |  |  | 0.04074359 | 0.04005183 | 0.09838818 | 0.03941256 | 0.155426 | 0.03957281
[5 empty] | 0.04160393 | 0.03375623 |  |  | 0.04087091 | 0.04085287 | 0.09842653 | 0.04020081 | 0.1553455 | 0.04036427
[5 empty] | 0.04179244 | 0.03441812 |  |  | 0.04144027 | 0.0416539 | 0.09847405 | 0.04098906 | 0.155689 | 0.04115572
[5 empty] | 0.0419788 | 0.03508 |  |  | 0.04159583 | 0.04245494 | 0.09932796 | 0.04177731 | 0.1564492 | 0.04194718
[5 empty] | 0.04216295 | 0.03574189 |  |  | 0.04129455 | 0.04325598 | 0.09964405 | 0.04256556 | 0.1576923 | 0.04273864
[5 empty] | 0.0423448 | 0.03640378 |  |  | 0.0412936 | 0.04405701 | 0.09914376 | 0.04335381 | 0.1568918 | 0.04353009
[5 empty] | 0.04252427 | 0.03706566 |  |  | 0.04128469 | 0.04485805 | 0.0987296 | 0.04414206 | 0.1570665 | 0.04432155
[5 empty] | 0.04270128 | 0.03772755 |  |  | 0.04126918 | 0.04565909 | 0.09928223 | 0.04493031 | 0.1563031 | 0.04511301
[5 empty] | 0.04287576 | 0.03838944 |  |  | 0.04144727 | 0.04646012 | 0.09880318 | 0.04571857 | 0.156403 | 0.04590446
[5 empty] | 0.04304763 | 0.03905132 |  |  | 0.04111917 | 0.04726116 | 0.0986938 | 0.04650682 | 0.1564674 | 0.04669592
[5 empty] | 0.0432168 | 0.03971321 |  |  | 0.04108509 | 0.04806219 | 0.09915544 | 0.04729507 | 0.1557976 | 0.04748737
[5 empty] | 0.0433832 | 0.0403751 |  |  | 0.04114522 | 0.04886323 | 0.09878944 | 0.04808332 | 0.1568951 | 0.04827883
[5 empty] | 0.04354675 | 0.04103698 |  |  | 0.04129979 | 0.04966427 | 0.09889715 | 0.04887157 | 0.156461 | 0.04907029
[5 empty] | 0.04370738 | 0.04169887 |  |  | 0.04114899 | 0.0504653 | 0.09807993 | 0.04965982 | 0.1553969 | 0.04986174
[5 empty] | 0.043865 | 0.04236076 |  |  | 0.04129302 | 0.05126634 | 0.0983391 | 0.05044807 | 0.1558038 | 0.0506532
[5 empty] | 0.04401953 | 0.04302264 |  |  | 0.04123211 | 0.05206738 | 0.09777603 | 0.05123632 | 0.1555833 | 0.05144466
[5 empty] | 0.0441709 | 0.04368453 |  |  | 0.04076645 | 0.05286841 | 0.09739205 | 0.05202457 | 0.1545366 | 0.05223611
[5 empty] | 0.04431903 | 0.04434642 |  |  | 0.04089625 | 0.05366945 | 0.09718852 | 0.05281283 | 0.154365 | 0.05302757
[5 empty] | 0.04446383 | 0.04500831 |  |  | 0.04072172 | 0.05447049 | 0.09646678 | 0.05360108 | 0.1534699 | 0.05381902
[5 empty] | 0.04460524 | 0.04567019 |  |  | 0.04054306 | 0.05527152 | 0.09682818 | 0.05438933 | 0.1536526 | 0.05461048
[5 empty] | 0.04474317 | 0.04633208 |  |  | 0.04056047 | 0.05607256 | 0.09587406 | 0.05517758 | 0.1539144 | 0.05540194
[5 empty] | 0.04487754 | 0.04699397 |  |  | 0.04077418 | 0.0568736 | 0.09570577 | 0.05596583 | 0.1523566 | 0.05619339
[5 empty] | 0.04500828 | 0.04765585 |  |  | 0.04038438 | 0.05767463 | 0.09582467 | 0.05675408 | 0.1517806 | 0.05698485
[5 empty] | 0.04513531 | 0.04831774 |  |  | 0.04019127 | 0.05847567 | 0.09483208 | 0.05754233 | 0.1524876 | 0.05777631
[5 empty] | 0.04525854 | 0.04897963 |  |  | 0.04009507 | 0.05927671 | 0.09452937 | 0.05833058 | 0.1508791 | 0.05856776
[5 empty] | 0.0453779 | 0.04964151 |  |  | 0.04029598 | 0.06007774 | 0.09371787 | 0.05911883 | 0.1502562 | 0.05935922
[5 empty] | 0.04549331 | 0.0503034 |  |  | 0.03999421 | 0.06087878 | 0.09359894 | 0.05990709 | 0.1503205 | 0.06015067
[5 empty] | 0.0456047 | 0.05096529 |  |  | 0.03978997 | 0.06167982 | 0.09357392 | 0.06069534 | 0.149673 | 0.06094213
[5 empty] | 0.04571198 | 0.05162717 |  |  | 0.03968345 | 0.06248085 | 0.09264415 | 0.06148359 | 0.1498153 | 0.06173359
[5 empty] | 0.04581507 | 0.05228906 |  |  | 0.03957488 | 0.06328189 | 0.09291099 | 0.06227184 | 0.1492487 | 0.06252504
[5 empty] | 0.04591391 | 0.05295095 |  |  | 0.03966444 | 0.06408293 | 0.09237578 | 0.06306009 | 0.1485743 | 0.0633165
[5 empty] | 0.04600839 | 0.05361283 |  |  | 0.03965236 | 0.06488396 | 0.09173987 | 0.06384834 | 0.1470936 | 0.06410796
[5 empty] | 0.04609846 | 0.05427472 |  |  | 0.03933883 | 0.065685 | 0.09100461 | 0.06463659 | 0.1468079 | 0.06489941
[5 empty] | 0.04618403 | 0.05493661 |  |  | 0.03952407 | 0.06648604 | 0.09117133 | 0.06542484 | 0.1463186 | 0.06569087
[5 empty] | 0.04626503 | 0.05559849 |  |  | 0.03940827 | 0.06728707 | 0.09054139 | 0.06621309 | 0.1448268 | 0.06648232
[5 empty] | 0.04634136 | 0.05626038 |  |  | 0.03909165 | 0.06808811 | 0.08961614 | 0.06700135 | 0.145034 | 0.06727378
[5 empty] | 0.04641297 | 0.05692227 |  |  | 0.03917442 | 0.06888915 | 0.08909692 | 0.0677896 | 0.1443415 | 0.06806524
[5 empty] | 0.04647975 | 0.05758416 |  |  | 0.03865677 | 0.06969018 | 0.08898507 | 0.06857785 | 0.1430506 | 0.06885669
[5 empty] | 0.04654165 | 0.05824604 |  |  | 0.03893892 | 0.07049122 | 0.08828195 | 0.0693661 | 0.1425627 | 0.06964815
[5 empty] | 0.04659858 | 0.05890793 |  |  | 0.03882106 | 0.07129226 | 0.0881889 | 0.07015435 | 0.142379 | 0.07043961
[5 empty] | 0.04665046 | 0.05956982 |  |  | 0.03830342 | 0.07209329 | 0.08740727 | 0.0709426 | 0.1418008 | 0.07123106
[5 empty] | 0.04669721 | 0.0602317 |  |  | 0.03858619 | 0.07289433 | 0.0877384 | 0.07173085 | 0.1419296 | 0.07202252
[5 empty] | 0.04673875 | 0.06089359 |  |  | 0.03836959 | 0.07369537 | 0.08718365 | 0.0725191 | 0.1404666 | 0.07281397
[5 empty] | 0.04677501 | 0.06155548 |  |  | 0.03834984 | 0.0744964 | 0.08673824 | 0.07330735 | 0.1397028 | 0.07360543
[5 empty] | 0.04680591 | 0.06221736 |  |  | 0.03792082 | 0.07529744 | 0.08619258 | 0.07409561 | 0.1399217 | 0.07439689
[5 empty] | 0.04683137 | 0.06287925 |  |  | 0.0379829 | 0.07609848 | 0.08574645 | 0.07488386 | 0.1398234 | 0.07518834
[5 empty] | 0.0468513 | 0.06354114 |  |  | 0.03773656 | 0.07689951 | 0.08559978 | 0.07567211 | 0.1382085 | 0.0759798
[5 empty] | 0.04686564 | 0.06420302 |  |  | 0.03748227 | 0.07770055 | 0.08495249 | 0.07646036 | 0.1380773 | 0.07677126
[5 empty] | 0.0468743 | 0.06486491 |  |  | 0.03732049 | 0.07850159 | 0.08460453 | 0.07724861 | 0.1372304 | 0.07756271
[5 empty] | 0.0468772 | 0.0655268 |  |  | 0.03715172 | 0.07930262 | 0.08435581 | 0.07803686 | 0.1367681 | 0.07835417
[5 empty] | 0.0468772 | 0.0655268 |  |  | 0.03697641 | 0.08010366 | 0.08470627 | 0.07882511 | 0.1365911 | 0.07914562
[5 empty] | 0.04607402 | 0.06552653 |  |  | 0.03689505 | 0.08090469 | 0.08445584 | 0.07961336 | 0.1349997 | 0.07993708
[5 empty] | 0.04527988 | 0.06552626 |  |  | 0.0369081 | 0.08170573 | 0.08360444 | 0.08040161 | 0.1349943 | 0.08072854
[5 empty] | 0.04449524 | 0.06552599 |  |  | 0.03641604 | 0.08250677 | 0.08295202 | 0.08118987 | 0.1339755 | 0.08151999
[5 empty] | 0.04372052 | 0.06552572 |  |  | 0.03621935 | 0.0833078 | 0.08339849 | 0.08197812 | 0.1334437 | 0.08231145
[5 empty] | 0.04295616 | 0.06552545 |  |  | 0.03601848 | 0.08410884 | 0.08274379 | 0.08276637 | 0.1318994 | 0.08310291
[5 empty] | 0.04220261 | 0.06552519 |  |  | 0.03611393 | 0.08490988 | 0.08218784 | 0.08355462 | 0.130843 | 0.08389436
[5 empty] | 0.04146029 | 0.06552492 |  |  | 0.03560616 | 0.08571091 | 0.08193058 | 0.08434287 | 0.130575 | 0.08468582
[5 empty] | 0.04072965 | 0.06552465 |  |  | 0.03529564 | 0.08651195 | 0.08107194 | 0.08513112 | 0.1297958 | 0.08547727
[5 empty] | 0.04001113 | 0.06552438 |  |  | 0.03548285 | 0.08731299 | 0.08131185 | 0.08591937 | 0.1295059 | 0.08626873
[5 empty] | 0.03930516 | 0.06552411 |  |  | 0.03506826 | 0.08811402 | 0.08125023 | 0.08670762 | 0.1279058 | 0.08706019
[5 empty] | 0.03861219 | 0.06552384 |  |  | 0.03495234 | 0.08891506 | 0.07998702 | 0.08749587 | 0.127396 | 0.08785164
[5 empty] | 0.03793264 | 0.06552358 |  |  | 0.03453558 | 0.0897161 | 0.08032215 | 0.08828413 | 0.1263768 | 0.0886431
[5 empty] | 0.03726695 | 0.06552331 |  |  | 0.03461843 | 0.09051713 | 0.07945554 | 0.08907238 | 0.1266488 | 0.08943456
[5 empty] | 0.03661558 | 0.06552304 |  |  | 0.03440138 | 0.09131817 | 0.07958713 | 0.08986063 | 0.1255124 | 0.09022601
[5 empty] | 0.03597894 | 0.06552277 |  |  | 0.03378489 | 0.09211921 | 0.07901685 | 0.09064888 | 0.124068 | 0.09101747
[5 empty] | 0.03535749 | 0.0655225 |  |  | 0.03356945 | 0.09292024 | 0.07874462 | 0.09143713 | 0.1233162 | 0.09180892
[5 empty] | 0.03475165 | 0.06552223 |  |  | 0.03345551 | 0.09372128 | 0.07857038 | 0.09222538 | 0.1232574 | 0.09260038
[5 empty] | 0.03416187 | 0.06552196 |  |  | 0.03324357 | 0.09452232 | 0.07749405 | 0.09301363 | 0.120992 | 0.09339184
[5 empty] | 0.03358858 | 0.0655217 |  |  | 0.03313408 | 0.09532335 | 0.07781557 | 0.09380188 | 0.1210206 | 0.09418329
[5 empty] | 0.03303222 | 0.06552143 |  |  | 0.03272753 | 0.09612439 | 0.07683487 | 0.09459014 | 0.1201435 | 0.09497475
[5 empty] | 0.03249324 | 0.06552116 |  |  | 0.03282439 | 0.09692543 | 0.07695187 | 0.09537839 | 0.1184613 | 0.09576621
[5 empty] | 0.03197206 | 0.06552089 |  |  | 0.03232512 | 0.09772646 | 0.07616651 | 0.09616664 | 0.1176743 | 0.09655766
[5 empty] | 0.03146912 | 0.06552062 |  |  | 0.03243021 | 0.0985275 | 0.07547871 | 0.09695489 | 0.1175832 | 0.09734912
[5 empty] | 0.03098487 | 0.06552035 |  |  | 0.03214012 | 0.09932854 | 0.07548841 | 0.09774314 | 0.1171882 | 0.09814057
[5 empty] | 0.03051795 | 0.06552008 |  |  | 0.03185533 | 0.1001296 | 0.07469553 | 0.09853139 | 0.1158899 | 0.09893203
[5 empty] | 0.03005807 | 0.06551982 |  |  | 0.03157631 | 0.1009306 | 0.07460001 | 0.09931964 | 0.1146887 | 0.09972349
[5 empty] | 0.02960389 | 0.06551955 |  |  | 0.03170354 | 0.1017316 | 0.07400178 | 0.1001079 | 0.1139852 | 0.1005149
[5 empty] | 0.02915584 | 0.06551928 |  |  | 0.03143531 | 0.1025327 | 0.07400151 | 0.1008961 | 0.1120469 | 0.1013064
[5 empty] | 0.02871436 | 0.06551901 |  |  | 0.03106909 | 0.1033337 | 0.07320007 | 0.1016844 | 0.1114371 | 0.1020979
[5 empty] | 0.02827989 | 0.06551874 |  |  | 0.03110477 | 0.1041348 | 0.07349737 | 0.1024726 | 0.1101608 | 0.1028893
[5 empty] | 0.02785286 | 0.06551847 |  |  | 0.03114227 | 0.1049358 | 0.07299331 | 0.1032609 | 0.1094235 | 0.1036808
[5 empty] | 0.02743371 | 0.0655182 |  |  | 0.0305815 | 0.1057368 | 0.0723878 | 0.1040491 | 0.1090304 | 0.1044722
[5 empty] | 0.02702289 | 0.06551794 |  |  | 0.03072236 | 0.1065379 | 0.07228074 | 0.1048374 | 0.1064869 | 0.1052637
[5 empty] | 0.02662082 | 0.06551767 |  |  | 0.03066477 | 0.1073389 | 0.07167204 | 0.1056257 | 0.1050984 | 0.1060551
[5 empty] | 0.02622795 | 0.0655174 |  |  | 0.03010862 | 0.1081399 | 0.07066161 | 0.1064139 | 0.10447 | 0.1068466
[5 empty] | 0.02584472 | 0.06551713 |  |  | 0.03025383 | 0.108941 | 0.07074935 | 0.1072022 | 0.1026071 | 0.107638
[5 empty] | 0.02547156 | 0.06551686 |  |  | 0.03000031 | 0.109742 | 0.07073517 | 0.1079904 | 0.1024151 | 0.1084295
[5 empty] | 0.0251089 | 0.06551659 |  |  | 0.03004796 | 0.110543 | 0.06951897 | 0.1087787 | 0.1001993 | 0.109221
[5 empty] | 0.0247572 | 0.06551632 |  |  | 0.0298967 | 0.1113441 | 0.06970067 | 0.1095669 | 0.09846496 | 0.1100124
[5 empty] | 0.02441688 | 0.06551606 |  |  | 0.02954642 | 0.1121451 | 0.06938016 | 0.1103552 | 0.09801743 | 0.1108039
[5 empty] | 0.02408838 | 0.06551579 |  |  | 0.02949705 | 0.1129462 | 0.06905735 | 0.1111434 | 0.09556203 | 0.1115953
[5 empty] | 0.02377215 | 0.06551552 |  |  | 0.02944848 | 0.1137472 | 0.06863216 | 0.1119317 | 0.09480407 | 0.1123868
[5 empty] | 0.02346861 | 0.06551525 |  |  | 0.02910063 | 0.1145482 | 0.06760448 | 0.1127199 | 0.09364888 | 0.1131782
[5 empty] | 0.02317822 | 0.06551498 |  |  | 0.0291534 | 0.1153493 | 0.06707422 | 0.1135082 | 0.09130177 | 0.1139697
[5 empty] | 0.02290139 | 0.06551471 |  |  | 0.02870671 | 0.1161503 | 0.06684129 | 0.1142964 | 0.09056807 | 0.1147612
[5 empty] | 0.02263858 | 0.06551445 |  |  | 0.02886045 | 0.1169513 | 0.0667056 | 0.1150847 | 0.0890531 | 0.1155526
[5 empty] | 0.02239022 | 0.06551418 |  |  | 0.02851454 | 0.1177524 | 0.06616704 | 0.1158729 | 0.08776216 | 0.1163441
[5 empty] | 0.02215675 | 0.06551391 |  |  | 0.02856889 | 0.1185534 | 0.06572553 | 0.1166612 | 0.08540059 | 0.1171355
[5 empty] | 0.0219386 | 0.06551364 |  |  | 0.0281234 | 0.1193545 | 0.06508098 | 0.1174494 | 0.0842737 | 0.117927
[5 empty] | 0.0219386 | 0.06551364 |  |  | 0.02807799 | 0.1201555 | 0.06423328 | 0.1182377 | 0.08298681 | 0.1187184
[5 empty] | 0.02138283 | 0.06543121 |  |  | 0.02803255 | 0.1209565 | 0.06448235 | 0.1190259 | 0.08284524 | 0.1195099
[5 empty] | 0.0208334 | 0.06534878 |  |  | 0.02798701 | 0.1217576 | 0.06392809 | 0.1198142 | 0.08155431 | 0.1203013
[5 empty] | 0.02029065 | 0.06526635 |  |  | 0.02744126 | 0.1225586 | 0.06287041 | 0.1206024 | 0.07911934 | 0.1210928
[5 empty] | 0.0197549 | 0.06518392 |  |  | 0.02759521 | 0.1233596 | 0.06290921 | 0.1213907 | 0.07834565 | 0.1218843
[5 empty] | 0.01922649 | 0.06510149 |  |  | 0.02734878 | 0.1241607 | 0.06214441 | 0.1221789 | 0.07833855 | 0.1226757
[5 empty] | 0.01870573 | 0.06501906 |  |  | 0.02720187 | 0.1249617 | 0.06237589 | 0.1229672 | 0.07690337 | 0.1234672
[5 empty] | 0.01819296 | 0.06493663 |  |  | 0.02705439 | 0.1257627 | 0.06130359 | 0.1237554 | 0.07624543 | 0.1242586
[5 empty] | 0.01768851 | 0.0648542 |  |  | 0.02680625 | 0.1265638 | 0.06102738 | 0.1245437 | 0.07577004 | 0.1250501
[5 empty] | 0.0171927 | 0.06477177 |  |  | 0.02675735 | 0.1273648 | 0.0602472 | 0.1253319 | 0.07428252 | 0.1258415
[5 empty] | 0.01670587 | 0.06468934 |  |  | 0.02670761 | 0.1281659 | 0.05966293 | 0.1261202 | 0.0735882 | 0.126633
[5 empty] | 0.01622834 | 0.06460691 |  |  | 0.02635693 | 0.1289669 | 0.0594745 | 0.1269084 | 0.07419239 | 0.1274245
[5 empty] | 0.01576044 | 0.06452448 |  |  | 0.02610521 | 0.1297679 | 0.05868179 | 0.1276967 | 0.07230041 | 0.1282159
[5 empty] | 0.0153025 | 0.06444205 |  |  | 0.02615238 | 0.130569 | 0.05808473 | 0.1284849 | 0.07221758 | 0.1290074
[5 empty] | 0.01485485 | 0.06435962 |  |  | 0.02619834 | 0.13137 | 0.05808321 | 0.1292732 | 0.07234923 | 0.1297988
[5 empty] | 0.01441781 | 0.06427719 |  |  | 0.02584299 | 0.132171 | 0.05787713 | 0.1300614 | 0.07199997 | 0.1305903
[5 empty] | 0.01399172 | 0.06419476 |  |  | 0.02568695 | 0.1329721 | 0.0565658 | 0.1308497 | 0.07260006 | 0.1313817
[5 empty] | 0.0135769 | 0.06411233 |  |  | 0.02543064 | 0.1337731 | 0.0569488 | 0.1316379 | 0.0728006 | 0.1321732
[5 empty] | 0.01317368 | 0.0640299 |  |  | 0.02557405 | 0.1345741 | 0.05552622 | 0.1324262 | 0.072502 | 0.1329646
[5 empty] | 0.01278239 | 0.06394747 |  |  | 0.0253172 | 0.1353752 | 0.05509812 | 0.1332144 | 0.07200466 | 0.1337561
[5 empty] | 0.01240336 | 0.06386504 |  |  | 0.02516007 | 0.1361762 | 0.05506457 | 0.1340027 | 0.07180899 | 0.1345476
[5 empty] | 0.01203691 | 0.06378261 |  |  | 0.02510268 | 0.1369773 | 0.05472563 | 0.1347909 | 0.0719154 | 0.135339
[5 empty] | 0.01168338 | 0.06370018 |  |  | 0.02454502 | 0.1377783 | 0.05358139 | 0.1355792 | 0.0718243 | 0.1361305
[5 empty] | 0.01134309 | 0.06361775 |  |  | 0.0247871 | 0.1385793 | 0.0537319 | 0.1363674 | 0.07283608 | 0.1369219
[5 empty] | 0.01101638 | 0.06353532 |  |  | 0.02462892 | 0.1393804 | 0.05237724 | 0.1371557 | 0.07235117 | 0.1377134
[5 empty] | 0.01070222 | 0.06345289 |  |  | 0.02427047 | 0.1401814 | 0.05211747 | 0.1379439 | 0.07286996 | 0.1385048
[5 empty] | 0.01039291 | 0.06337046 |  |  | 0.02421176 | 0.1409824 | 0.05185268 | 0.1387322 | 0.07269286 | 0.1392963
[5 empty] | 0.01008742 | 0.06328802 |  |  | 0.0239528 | 0.1417835 | 0.05098291 | 0.1395204 | 0.07282028 | 0.1400878
[5 empty] | 0.00978609 | 0.06320559 |  |  | 0.02359357 | 0.1425845 | 0.05000825 | 0.1403087 | 0.07335263 | 0.1408792
[5 empty] | 0.009489245 | 0.06312316 |  |  | 0.0236341 | 0.1433855 | 0.05022876 | 0.141097 | 0.07199031 | 0.1416707
[5 empty] | 0.009197213 | 0.06304073 |  |  | 0.02337436 | 0.1441866 | 0.04904452 | 0.1418852 | 0.07243374 | 0.1424621
[5 empty] | 0.008910324 | 0.0629583 |  |  | 0.02351437 | 0.1449876 | 0.04835559 | 0.1426735 | 0.07268331 | 0.1432536
[5 empty] | 0.008628905 | 0.06287587 |  |  | 0.02295414 | 0.1457887 | 0.04776204 | 0.1434617 | 0.07243943 | 0.144045
[5 empty] | 0.008353284 | 0.06279344 |  |  | 0.02319365 | 0.1465897 | 0.04726394 | 0.14425 | 0.07290252 | 0.1448365
[5 empty] | 0.008083791 | 0.06271101 |  |  | 0.02303291 | 0.1473907 | 0.04666136 | 0.1450382 | 0.07317297 | 0.1456279
[5 empty] | 0.007820753 | 0.06262858 |  |  | 0.02287192 | 0.1481918 | 0.04645437 | 0.1458265 | 0.0732512 | 0.1464194
[5 empty] | 0.0075645 | 0.06254615 |  |  | 0.02231069 | 0.1489928 | 0.04544304 | 0.1466147 | 0.07373761 | 0.1472109
[5 empty] | 0.007315359 | 0.06246372 |  |  | 0.02254921 | 0.1497938 | 0.04522743 | 0.147403 | 0.07293261 | 0.1480023
[5 empty] | 0.007073659 | 0.06238129 |  |  | 0.02208749 | 0.1505949 | 0.04440763 | 0.1481912 | 0.07413661 | 0.1487938
[5 empty] | 0.006839729 | 0.06229886 |  |  | 0.02212553 | 0.1513959 | 0.04398369 | 0.1489795 | 0.07295001 | 0.1495852
[5 empty] | 0.006613897 | 0.06221643 |  |  | 0.02206333 | 0.152197 | 0.04365568 | 0.1497677 | 0.07437322 | 0.1503767
[5 empty] | 0.00639649 | 0.062134 |  |  | 0.02170089 | 0.152998 | 0.04272368 | 0.150556 | 0.07430665 | 0.1511681
[5 empty] | 0.006187839 | 0.06205157 |  |  | 0.02173821 | 0.153799 | 0.04148776 | 0.1513442 | 0.0738507 | 0.1519596
[5 empty] | 0.005988271 | 0.06196914 |  |  | 0.02127529 | 0.1546001 | 0.04104797 | 0.1521325 | 0.07390579 | 0.1527511
[5 empty] | 0.005798114 | 0.06188671 |  |  | 0.02101214 | 0.1554011 | 0.04030441 | 0.1529207 | 0.07467231 | 0.1535425
[5 empty] | 0.005617697 | 0.06180428 |  |  | 0.02114875 | 0.1562021 | 0.04045712 | 0.153709 | 0.07435068 | 0.154334
[5 empty] | 0.005447349 | 0.06172185 |  |  | 0.02098514 | 0.1570032 | 0.03950619 | 0.1544972 | 0.0738413 | 0.1551254
[5 empty] | 0.005287398 | 0.06163942 |  |  | 0.02062129 | 0.1578042 | 0.03835167 | 0.1552855 | 0.07404458 | 0.1559169
[5 empty] | 0.005138172 | 0.06155699 |  |  | 0.02065721 | 0.1586052 | 0.03789365 | 0.1560737 | 0.07476092 | 0.1567083
[5 empty] | 0.005 | 0.06147456 |  |  | 0.02039291 | 0.1594063 | 0.03773218 | 0.156862 | 0.07579074 | 0.1574998
[5 empty] | 0.005 | 0.0614614
[5 empty] | 0.00559903 | 0.06146167
[5 empty] | 0.006194611 | 0.06146194
[5 empty] | 0.0067867 | 0.06146221
[5 empty] | 0.007375256 | 0.06146248
[5 empty] | 0.007960238 | 0.06146275
[5 empty] | 0.008541604 | 0.06146301
[5 empty] | 0.009119313 | 0.06146328
[5 empty] | 0.009693324 | 0.06146355
[5 empty] | 0.0102636 | 0.06146382
[5 empty] | 0.01083009 | 0.06146409
[5 empty] | 0.01139275 | 0.06146436
[5 empty] | 0.01195156 | 0.06146463
[5 empty] | 0.01250646 | 0.06146489
[5 empty] | 0.01305741 | 0.06146516
[5 empty] | 0.01360438 | 0.06146543
[5 empty] | 0.01414731 | 0.0614657
[5 empty] | 0.01468618 | 0.06146597
[5 empty] | 0.01522093 | 0.06146624
[5 empty] | 0.01575153 | 0.06146651
[5 empty] | 0.01627793 | 0.06146677
[5 empty] | 0.0168001 | 0.06146704
[5 empty] | 0.01731799 | 0.06146731
[5 empty] | 0.01783157 | 0.06146758
[5 empty] | 0.01834078 | 0.06146785
[5 empty] | 0.01884576 | 0.06146812
[5 empty] | 0.01934748 | 0.06146838
[5 empty] | 0.01984606 | 0.06146865
[5 empty] | 0.02034147 | 0.06146892
[5 empty] | 0.02083367 | 0.06146919
[5 empty] | 0.02132261 | 0.06146946
[5 empty] | 0.02180825 | 0.06146973
[5 empty] | 0.02229055 | 0.06147
[5 empty] | 0.02276947 | 0.06147026
[5 empty] | 0.02324497 | 0.06147053
[5 empty] | 0.023717 | 0.0614708
[5 empty] | 0.02418553 | 0.06147107
[5 empty] | 0.02465051 | 0.06147134
[5 empty] | 0.02511191 | 0.06147161
[5 empty] | 0.02556967 | 0.06147188
[5 empty] | 0.02602377 | 0.06147214
[5 empty] | 0.02647415 | 0.06147241
[5 empty] | 0.02692078 | 0.06147268
[5 empty] | 0.02736361 | 0.06147295
[5 empty] | 0.02780261 | 0.06147322
[5 empty] | 0.02823773 | 0.06147349
[5 empty] | 0.02866893 | 0.06147376
[5 empty] | 0.02909617 | 0.06147402
[5 empty] | 0.02951941 | 0.06147429
[5 empty] | 0.0299386 | 0.06147456
[5 empty] | 0.0299386 | 0.0614614
[5 empty] | 0.03038696 | 0.06154437
[5 empty] | 0.03083106 | 0.06162734
[5 empty] | 0.03127081 | 0.0617103
[5 empty] | 0.03170606 | 0.06179327
[5 empty] | 0.03213671 | 0.06187624
[5 empty] | 0.03256263 | 0.06195921
[5 empty] | 0.0329837 | 0.06204217
[5 empty] | 0.03339981 | 0.06212514
[5 empty] | 0.03381082 | 0.06220811
[5 empty] | 0.03421663 | 0.06229108
[5 empty] | 0.03461711 | 0.06237404
[5 empty] | 0.03501214 | 0.06245701
[5 empty] | 0.0354016 | 0.06253998
[5 empty] | 0.03578536 | 0.06262294
[5 empty] | 0.03616332 | 0.06270591
[5 empty] | 0.03653535 | 0.06278888
[5 empty] | 0.03690132 | 0.06287185
[5 empty] | 0.03726113 | 0.06295481
[5 empty] | 0.03761464 | 0.06303778
[5 empty] | 0.03796174 | 0.06312075
[5 empty] | 0.03830231 | 0.06320371
[5 empty] | 0.03863622 | 0.06328668
[5 empty] | 0.03896336 | 0.06336965
[5 empty] | 0.03928361 | 0.06345262
[5 empty] | 0.03959733 | 0.06353558
[5 empty] | 0.03990736 | 0.06361855
[5 empty] | 0.04021407 | 0.06370152
[5 empty] | 0.04051733 | 0.06378449
[5 empty] | 0.04081703 | 0.06386745
[5 empty] | 0.04111304 | 0.06395042
[5 empty] | 0.04140525 | 0.06403339
[5 empty] | 0.04169354 | 0.06411635
[5 empty] | 0.04197778 | 0.06419932
[5 empty] | 0.04225785 | 0.06428229
[5 empty] | 0.04253364 | 0.06436526
[5 empty] | 0.04280502 | 0.06444822
[5 empty] | 0.04307187 | 0.06453119
[5 empty] | 0.04333407 | 0.06461416
[5 empty] | 0.04359151 | 0.06469713
[5 empty] | 0.04384406 | 0.06478009
[5 empty] | 0.0440916 | 0.06486306
[5 empty] | 0.04433402 | 0.06494603
[5 empty] | 0.04457118 | 0.06502899
[5 empty] | 0.04480298 | 0.06511196
[5 empty] | 0.04502928 | 0.06519493
[5 empty] | 0.04524998 | 0.0652779
[5 empty] | 0.04546494 | 0.06536086
[5 empty] | 0.04567406 | 0.06544383
[5 empty] | 0.0458772 | 0.0655268
[5 empty] | 0.03925147 | 0.0655268
[5 empty] | 0.04598674 | 0.06733281
[5 empty] | 0.04608798 | 0.06913882
[5 empty] | 0.04618124 | 0.07094483
[5 empty] | 0.04626684 | 0.07275084
[5 empty] | 0.04634512 | 0.07455685
[5 empty] | 0.0464164 | 0.07636286
[5 empty] | 0.04648102 | 0.07816887
[5 empty] | 0.04653929 | 0.07997488
[5 empty] | 0.04659155 | 0.08178089
[5 empty] | 0.04663812 | 0.0835869
[5 empty] | 0.04667934 | 0.08539291
[5 empty] | 0.04671552 | 0.08719892
[5 empty] | 0.046747 | 0.08900493
[5 empty] | 0.0467741 | 0.09081095
[5 empty] | 0.04679715 | 0.09261696
[5 empty] | 0.04681648 | 0.09442297
[5 empty] | 0.04683242 | 0.09622898
[5 empty] | 0.0468453 | 0.09803499
[5 empty] | 0.04685543 | 0.099841
[5 empty] | 0.04686315 | 0.101647
[5 empty] | 0.04686879 | 0.103453
[5 empty] | 0.04687268 | 0.105259
[5 empty] | 0.04687513 | 0.107065
[5 empty] | 0.04687648 | 0.1088711
[5 empty] | 0.04687706 | 0.1106771
[5 empty] | 0.0468772 | 0.1124831
[5 empty] | 0.04686742 | 0.1142891
[5 empty] | 0.04681409 | 0.1160951
[5 empty] | 0.04671684 | 0.1179011
[5 empty] | 0.04657845 | 0.1197071
[5 empty] | 0.04640172 | 0.1215131
[5 empty] | 0.04618946 | 0.1233191
[5 empty] | 0.04594445 | 0.1251251
[5 empty] | 0.04566949 | 0.1269312
[5 empty] | 0.04536738 | 0.1287372
[5 empty] | 0.04504091 | 0.1305432
[5 empty] | 0.04469288 | 0.1323492
[5 empty] | 0.04432609 | 0.1341552
[5 empty] | 0.04394333 | 0.1359612
[5 empty] | 0.0435474 | 0.1377672
[5 empty] | 0.04314109 | 0.1395732
[5 empty] | 0.0427272 | 0.1413792
[5 empty] | 0.04230853 | 0.1431853
[5 empty] | 0.04188787 | 0.1449913
[5 empty] | 0.04146802 | 0.1467973
[5 empty] | 0.04105177 | 0.1486033
[5 empty] | 0.04064192 | 0.15
[5 empty] | 0.04024127 | 0.1522153
[5 empty] | 0.03985261 | 0.1540213
[5 empty] | 0.03947875 | 0.1558273
[5 empty] | 0.03909679 | 0.1576333
[5 empty] | 0.03867407 | 0.1594393
[5 empty] | 0.03821492 | 0.1612454
[5 empty] | 0.03772396 | 0.1630514
[5 empty] | 0.03720581 | 0.1648574
[5 empty] | 0.03666509 | 0.1666634
[5 empty] | 0.03610641 | 0.1684694
[5 empty] | 0.03553439 | 0.1702754
[5 empty] | 0.03495365 | 0.1720814
[5 empty] | 0.03436879 | 0.1738874
[5 empty] | 0.03378445 | 0.1756934
[5 empty] | 0.03320523 | 0.1774995
[5 empty] | 0.03263576 | 0.1793055
[5 empty] | 0.03208064 | 0.1811115
[5 empty] | 0.0315445 | 0.1829175
[5 empty] | 0.03103195 | 0.1847235
[5 empty] | 0.03054761 | 0.1865295
[5 empty] | 0.0300961 | 0.1883355
[5 empty] | 0.02968204 | 0.1901415
[5 empty] | 0.02931003 | 0.1919475
[5 empty] | 0.02898469 | 0.1937535
[5 empty] | 0.02871066 | 0.1955596
[5 empty] | 0.02849253 | 0.1973656
[5 empty] | 0.02833493 | 0.1991716
[5 empty] | 0.02824247 | 0.2009776
[5 empty] | 0.0282185 | 0.2027836
[5 empty] | 0.02821861 | 0.2045896
[5 empty] | 0.0282192 | 0.2063956
[5 empty] | 0.02822068 | 0.2082016
[5 empty] | 0.02822344 | 0.2100076
[5 empty] | 0.02822789 | 0.2118137
[5 empty] | 0.02823444 | 0.2136197
[5 empty] | 0.02824348 | 0.2154257
[5 empty] | 0.02825543 | 0.2172317
[5 empty] | 0.02827068 | 0.2190377
[5 empty] | 0.02828965 | 0.2208437
[5 empty] | 0.02831273 | 0.2226497
[5 empty] | 0.02834033 | 0.2244557
[5 empty] | 0.02837285 | 0.2262617
[5 empty] | 0.02841069 | 0.2280677
[5 empty] | 0.02845427 | 0.2298738
[5 empty] | 0.02850399 | 0.2316798
[5 empty] | 0.02856024 | 0.2334858
[5 empty] | 0.02862343 | 0.2352918
[5 empty] | 0.02869397 | 0.2370978
[5 empty] | 0.02877226 | 0.2389038
[5 empty] | 0.0288587 | 0.2407098
[5 empty] | 0.02895371 | 0.2425158
[5 empty] | 0.02905767 | 0.2443218