## 1
Общество с ограниченной ответственностью "Инженерная геология" (ООО "ИнжГео") | [11 empty] | Общество с ограниченной ответственностью "Инженерная геология" (ООО "ИнжГео")
Юр. адрес: 117279, г. Москва, ул. Миклухо-Маклая, 36 а, этаж 5, пом. XXIII к. 76-84 | [11 empty] | Юр. адрес: 117279, г. Москва, ул. Миклухо-Маклая, 36 а, этаж 5, пом. XXIII к. 76-84 | [8 empty] | нагр |  |  | X0 | Y0 | R |  | нагр |  |  |  | X0 | Y0 | R | нагр |  |  |  | X0 | Y0 | R |  | нагр |  |  |  | X0 | Y0 | R
Телефон/факс +7 (495) 132-30-00, Адрес электронной почты inbox@inj-geo.ru | [11 empty] | Телефон/факс +7 (495) 132-30-00, Адрес электронной почты inbox@inj-geo.ru | [12 empty] | 0 | [7 empty] | 0 | [6 empty] | 0 | [7 empty] | 0
[21 empty] | девиатор | [6 empty] | девиатор | [6 empty] | девиатор | [7 empty] | девиатор
Испытательная лаборатория ООО «ИнжГео» | [11 empty] | Испытательная лаборатория ООО «ИнжГео» | [8 empty] | x0 | Угол | X | Y |  |  |  | x0 |  | Угол | X | Y |  |  | x0 |  | Угол | X | Y |  |  |  | x0 |  | Угол | X | Y
Адрес места осуществления деятельности лаборатории: г. Москва, просп. Вернадского, д. 51, стр. 1 | [11 empty] | Адрес места осуществления деятельности лаборатории: г. Москва, просп. Вернадского, д. 51, стр. 1 | [9 empty] | 0 | [7 empty] | 0 | [6 empty] | 0 | [7 empty] | 0
Телефон +7(910)4557682, E-mail: slg85@mail.ru | [11 empty] | Телефон +7(910)4557682, E-mail: slg85@mail.ru | [9 empty] | 5 | [7 empty] | 5 | [6 empty] | 5 | [7 empty] | 5
[22 empty] | 10 | [7 empty] | 10 | [6 empty] | 10 | [7 empty] | 10
[12 empty] | Протокол испытаний № 13-63/209 от 26-05-2023 | [9 empty] | 15 | [7 empty] | 15 | [6 empty] | 15 | [7 empty] | 15
[22 empty] | 20 | [7 empty] | 20 | [6 empty] | 20 | [7 empty] | 20
[12 empty] | Наименование и адрес заказчика: Переход трубопровода через р. Енисей | [9 empty] | 25 | [7 empty] | 25 | [6 empty] | 25 | [7 empty] | 25
[12 empty] | Наименование объекта: ООО Регионстрой | [9 empty] | 30 | [7 empty] | 30 | [6 empty] | 30 | [7 empty] | 30
Наименование используемого метода/методики: ГОСТ 12248.4-2020 | [11 empty] | Наименование используемого метода/методики: ГОСТ 12248.3-2020 | [9 empty] | 35 | [7 empty] | 35 | [6 empty] | 35 | [7 empty] | 35
Условия проведения испытания: температура окружающей среды (18 - 25)0С, влажность воздуха (40 - 75)% | [11 empty] | Условия проведения испытания: температура окружающей среды (18 - 25)0С, влажность воздуха (40 - 75)% | [9 empty] | 40 | [7 empty] | 40 | [6 empty] | 40 | [7 empty] | 40
[12 empty] | Дата получение объекта подлежащего испытаниям: 29-04-2023 | [9 empty] | 45 | [7 empty] | 45 | [6 empty] | 45 | [7 empty] | 45
[12 empty] | Дата испытания: 25.10.2022-19.11.2209 | [9 empty] | 50 | [7 empty] | 50 | [6 empty] | 50 | [7 empty] | 50
[22 empty] | 55 | [7 empty] | 55 | [6 empty] | 55 | [7 empty] | 55
Испытание грунтов методом трехосного сжатия | [11 empty] | Испытание грунтов методом трехосного сжатия | [9 empty] | 60 | [7 empty] | 60 | [6 empty] | 60 | [7 empty] | 60
[22 empty] | 65 | [7 empty] | 65 | [6 empty] | 65 | [7 empty] | 65
Лабораторный номер: | [6 empty] | We, д.е. = |  |  |  |  | Лабораторный номер: |  | 1244 |  |  |  | We, д.е. = | 0.48988069 |  |  | 70 | [7 empty] | 70 | [6 empty] | 70 | [7 empty] | 70
Номер скважины: | [6 empty] | ρ, г/см3 = |  |  |  |  | Номер скважины: |  | BH-117 |  |  |  | ρ, г/см3 = | 1.6 |  |  | 75 | [7 empty] | 75 | [6 empty] | 75 | [7 empty] | 75
Глубина отбора, м: | [6 empty] | ρs, г/см3 = |  |  |  |  | Глубина отбора, м: |  | 1.7 |  |  |  | ρs, г/см3 = | 2.73 |  |  | 80 | [7 empty] | 80 | [6 empty] | 80 | [7 empty] | 80
Наименование грунта: | [6 empty] | e, д.е. = |  |  |  |  | Наименование грунта: |  | Суглинок, после оттаивания текучий, легкий пылеватый |  |  |  | e, д.е. = | 1.542109 |  |  | 85 | [7 empty] | 85 | [6 empty] | 85 | [7 empty] | 85
Схема проведения опыта: | [6 empty] | IL, д.е. = |  |  |  |  | Схема проведения опыта: |  | КД |  |  |  | IL, д.е. = | 2.133 |  |  | 90 | [7 empty] | 90 | [6 empty] | 90 | [7 empty] | 90
[22 empty] | 95 | [7 empty] | 95 | [6 empty] | 95 | [7 empty] | 95
[22 empty] | 100 | [7 empty] | 100 | [6 empty] | 100 | [7 empty] | 100
Результаты испытаний | [11 empty] | Результаты испытаний | [9 empty] | 105 | [7 empty] | 105 | [6 empty] | 105 | [7 empty] | 105
[22 empty] | 110 | [7 empty] | 110 | [6 empty] | 110 | [7 empty] | 110
[22 empty] | 115 | [7 empty] | 115 | [6 empty] | 115 | [7 empty] | 115
[22 empty] | 120 | [7 empty] | 120 | [6 empty] | 120 | [7 empty] | 120
[22 empty] | 125 | [7 empty] | 125 | [6 empty] | 125 | [7 empty] | 125
[22 empty] | 130 | [7 empty] | 130 | [6 empty] | 130 | [7 empty] | 130
[22 empty] | 135 | [7 empty] | 135 | [6 empty] | 135 | [7 empty] | 135
[22 empty] | 140 | [7 empty] | 140 | [6 empty] | 140 | [7 empty] | 140
[22 empty] | 145 | [7 empty] | 145 | [6 empty] | 145 | [7 empty] | 145
[22 empty] | 150 | [7 empty] | 150 | [6 empty] | 150 | [7 empty] | 150
[22 empty] | 155 | [7 empty] | 155 | [6 empty] | 155 | [7 empty] | 155
[22 empty] | 160 | [7 empty] | 160 | [6 empty] | 160 | [7 empty] | 160
[22 empty] | 165 | [7 empty] | 165 | [6 empty] | 165 | [7 empty] | 165
[22 empty] | 170 | [7 empty] | 170 | [6 empty] | 170 | [7 empty] | 170
[22 empty] | 175 | [7 empty] | 175 | [6 empty] | 175 | [7 empty] | 175
[22 empty] | 180 | [7 empty] | 180 | [6 empty] | 180 | [7 empty] | 180
[13 empty] | Давление в камере, Мпа σ3 | Вертикальная нагрузка, Мпа σ1 | Поровое давление, Мпа u
| K0, д.е. | 0.8263518 |  |  |  |  | Коэфф. Точки | [5 empty] | 0.05 | 0.08054786 | [5 empty] | 1 | [6 empty] | σ3,кПа | σ1,кПа | u, кПа |  |  |  | 4
| q_zg, МПа | 0.04131759 | [10 empty] | 0.15 | 0.2225755 | [27 empty] | δ3, Мпа | δ1-δ3, МПа | δ1, МПа | δ1, КПа
|  |  | Модуль деформации, МПа: | [9 empty] | 0.25 | 0.3646032 | [21 empty] | С, МПа:
|  |  | Е0= |  | Точки модуля (полное напр.), МПа |  |  |  | 0.04131759 | 0.06610815 | [25 empty] | φ, град:
|  |  | E50 = |  | qf (полное напр.), МПа |  |  |  | 0.07979055 | [26 empty] | E, Мпа
|  |  | Коэф. Поперечной деформации, ϑ = | [9 empty] | Эффективные значения угла внутреннего трения и удельного сцепления ϕ', С' | [13 empty] | x | 0
[13 empty] | ϕ', град. = | 10 | [12 empty] | y |  |  |  | С, кПа | φ,°
[13 empty] | С', МПа = | 0.004
| Исполнитель: | [6 empty] | Морозов Д.С. |  |  |  |  | Исполнитель: |  |  |  |  | Морозов Д.С.
| Начальник исп. лаборатории: | [6 empty] | Семиколенова Л.Г. |  |  |  |  | Начальник исп. лаборатории: |  |  |  |  | Семиколенова Л.Г.
Лист 1 , всего листов 2 | [11 empty] | Лист 2 , всего листов 2
Частичное воспроизведение протокола испытаний без письменного разрешения ООО «ИнжГео» ЗАПРЕЩАЕТСЯ | [11 empty] | Частичное воспроизведение протокола испытаний без письменного разрешения ООО «ИнжГео» ЗАПРЕЩАЕТСЯ
[5 empty] | второй график |  | первый график | [9 empty] | К Пуассона
dev50 | epsE50 | ind | devE0 | epsE0 | dev | eps | sigma |  | dev1 | eps1 | dev2 | eps2 | dev3 | eps3 |  | Глины
0.02979055 | 0.01316836 |  |  |  | 0 | 0 |  |  | 0 | 0 | 0 | 0 | 0 | 0 |  | < 0 | 0,20-0,30
ind |  |  |  |  | 0.00119272 | 0.0006376854 |  |  | 0.001642968 | 0.0007842938 | 0.006549716 | 0.0007747417 | 0.009051034 | 0.000775596 |  | 0-0,25 | 0,30-0,38
2 |  |  |  |  | 0.002418266 | 0.001275371 |  |  | 0.003 | 0.001362614 | 0.01319228 | 0.001549483 | 0.01723842 | 0.001551192 |  | 0,25< | 0,38-0,45
E0 |  |  |  |  | 0.003675209 | 0.001913056 |  |  | 0.004618058 | 0.002352881 | 0.01867029 | 0.002324225 | 0.022 | 0.002018687 |  | Суглинки | 0,35-0,37
epsE0 | devE0 |  |  |  | 0.004962118 | 0.002550742 |  |  | 0.005632736 | 0.003137175 | 0.02262635 | 0.003098967 | 0.02908791 | 0.003102384 |  | Пески и супеси | 0,30-0,35
0.01125998 | 0.02479055 |  |  |  | 0.006277563 | 0.003188427 |  |  | 0.006988814 | 0.003921469 | 0.025 | 0.003504665 | 0.03437584 | 0.00387798
[5 empty] | 0.007620114 | 0.003826113 |  |  | 0.008086724 | 0.004705763 | 0.02820526 | 0.00464845 | 0.03865327 | 0.004653576
График E50 |  | График E |  |  | 0.008988341 | 0.004463798 |  |  | 0.008826898 | 0.005490056 | 0.03029793 | 0.005423192 | 0.04331563 | 0.005429172
eps | q | sigma |  |  | 0.01038081 | 0.005101483 |  |  | 0.009809769 | 0.00627435 | 0.03230374 | 0.006197934 | 0.04675835 | 0.006204768
Горизонтальная линия E50 |  | Касательная |  |  | 0.0117961 | 0.005739169 |  |  | 0.01073577 | 0.007058644 | 0.03328834 | 0.006972675 | 0.05067684 | 0.006980364
0 |  | a | b |  | 0.01323278 | 0.006376854 |  |  | 0.01190533 | 0.007842938 | 0.03511736 | 0.007747417 | 0.05306654 | 0.00775596
|  |  | 0 |  | 0.01468941 | 0.00701454 |  |  | 0.01241888 | 0.008627231 | 0.03628776 | 0.008478429 | 0.05730159 | 0.00876318
Вертикальная линия E50 |  | p1 и p2 |  |  | 0.01616457 | 0.007652225 |  |  | 0.01347686 | 0.009411525 | 0.03707321 | 0.0092969 | 0.05824329 | 0.009307152
| 0 | 0 |  |  | 0.01765682 | 0.00828991 |  |  | 0.01407969 | 0.01019582 | 0.0381878 | 0.01007164 | 0.06001915 | 0.01008275
[5 empty] | 0.01916474 | 0.008927596 |  |  | 0.01472781 | 0.01098011 | 0.03929909 | 0.01084638 | 0.06246782 | 0.01085834
Касательная линия E50 |  |  |  |  | 0.0206869 | 0.009565281 |  |  | 0.01527393 | 0.01156248 | 0.04090592 | 0.01162113 | 0.06438821 | 0.01163394
0 | 0 | Горизонтальная 1 |  |  | 0.02222186 | 0.01020297 |  |  | 0.01600267 | 0.0125487 | 0.04240714 | 0.01239587 | 0.06737927 | 0.01240954
[5 empty] | 0.0237682 | 0.01084065 |  |  | 0.01627954 | 0.01333299 | 0.0434016 | 0.01317061 | 0.0694399 | 0.01318513
Горизонтальная линия qкр |  |  |  |  | 0.02479055 | 0.01125998 |  |  | 0.01715337 | 0.01411729 | 0.04468813 | 0.01394535 | 0.07036904 | 0.01396073
Горизонтальная линия q |  | Горизонтальная 2 |  |  | 0.02729981 | 0.01211602 |  |  | 0.01752353 | 0.01490158 | 0.04586558 | 0.01472009 | 0.07276561 | 0.01473632
0 |  | 0 |  |  | 0.02906661 | 0.01275371 |  |  | 0.0179894 | 0.01568588 | 0.04643278 | 0.01549483 | 0.07462853 | 0.01551192
[5 empty] | 0.02979055 | 0.01316836 |  |  | 0.01855036 | 0.01647017 | 0.0476886 | 0.01626958 | 0.07705672 | 0.01628752
Вертикальная линия q |  |  |  |  | 0.03073669 | 0.01402908 |  |  | 0.01930579 | 0.01725446 | 0.04943186 | 0.01704432 | 0.07864911 | 0.01706311
| 0 |  |  |  | 0.03138939 | 0.01466676 |  |  | 0.01965505 | 0.01803876 | 0.05036141 | 0.01781906 | 0.08060462 | 0.01783871
[5 empty] | 0.03200291 | 0.01530445 |  |  | 0.02039754 | 0.01882305 | 0.0512761 | 0.0185938 | 0.08192218 | 0.0186143
[5 empty] | 0.03257892 | 0.01594214 |  |  | 0.02083261 | 0.01960734 | 0.05277477 | 0.01936854 | 0.08470071 | 0.0193899
[5 empty] | 0.03311914 | 0.01657982 |  |  | 0.02125965 | 0.02039164 | 0.05345625 | 0.02014328 | 0.08583913 | 0.0201655
[5 empty] | 0.03362525 | 0.01721751 |  |  | 0.02197804 | 0.02117593 | 0.05461941 | 0.02091803 | 0.08733636 | 0.02094109
[5 empty] | 0.03409894 | 0.01785519 |  |  | 0.02248715 | 0.02196023 | 0.05526307 | 0.02169277 | 0.08979134 | 0.02171669
[5 empty] | 0.03454191 | 0.01849288 |  |  | 0.02278635 | 0.02274452 | 0.05698608 | 0.02246751 | 0.09050298 | 0.02249228
[5 empty] | 0.03495585 | 0.01913056 |  |  | 0.02347503 | 0.02352881 | 0.05728728 | 0.02324225 | 0.09267021 | 0.02326788
[5 empty] | 0.03534246 | 0.01976825 |  |  | 0.02385256 | 0.02431311 | 0.05886552 | 0.02401699 | 0.09339195 | 0.02404347
[5 empty] | 0.03570342 | 0.02040593 |  |  | 0.02441831 | 0.0250974 | 0.05941965 | 0.02479173 | 0.09586712 | 0.02481907
[5 empty] | 0.03604044 | 0.02104362 |  |  | 0.02487166 | 0.02588169 | 0.0607485 | 0.02556648 | 0.09639465 | 0.02559467
[5 empty] | 0.0363552 | 0.0216813 |  |  | 0.025412 | 0.02666599 | 0.06135091 | 0.02634122 | 0.09817347 | 0.02637026
[5 empty] | 0.0366494 | 0.02231899 |  |  | 0.02583869 | 0.02745028 | 0.06212574 | 0.02711596 | 0.09930249 | 0.02714586
[5 empty] | 0.03692472 | 0.02295668 |  |  | 0.0260511 | 0.02823458 | 0.06287182 | 0.0278907 | 0.1003806 | 0.02792145
[5 empty] | 0.03718288 | 0.02359436 |  |  | 0.02634863 | 0.02901887 | 0.064088 | 0.02866544 | 0.1026068 | 0.02869705
[5 empty] | 0.03742555 | 0.02423205 |  |  | 0.02673064 | 0.02980316 | 0.06447312 | 0.02944018 | 0.10348 | 0.02947265
[5 empty] | 0.03765443 | 0.02486973 |  |  | 0.0272965 | 0.03058746 | 0.06522602 | 0.03021493 | 0.1047991 | 0.03024824
[5 empty] | 0.03787122 | 0.02550742 |  |  | 0.02754561 | 0.03137175 | 0.06644555 | 0.03098967 | 0.105563 | 0.03102384
[5 empty] | 0.03807761 | 0.0261451 |  |  | 0.02797732 | 0.03215604 | 0.06663055 | 0.03176441 | 0.1058707 | 0.03179943
[5 empty] | 0.03827528 | 0.02678279 |  |  | 0.02819102 | 0.03294034 | 0.06727987 | 0.03253915 | 0.107821 | 0.03257503
[5 empty] | 0.03846595 | 0.02742047 |  |  | 0.02858609 | 0.03372463 | 0.06829234 | 0.03331389 | 0.1087129 | 0.03335063
[5 empty] | 0.03865128 | 0.02805816 |  |  | 0.02886189 | 0.03450893 | 0.06836681 | 0.03408864 | 0.1091453 | 0.03412622
[5 empty] | 0.038833 | 0.02869584 |  |  | 0.02911781 | 0.03529322 | 0.06960213 | 0.03486338 | 0.1099172 | 0.03490182
[5 empty] | 0.03901288 | 0.02933353 |  |  | 0.02945322 | 0.03607751 | 0.06969713 | 0.03563812 | 0.1102274 | 0.03567741
[5 empty] | 0.03919135 | 0.02997121 |  |  | 0.02936751 | 0.03686181 | 0.06985067 | 0.03641286 | 0.110775 | 0.03645301
[5 empty] | 0.03936834 | 0.0306089 |  |  | 0.02986003 | 0.0376461 | 0.07046157 | 0.0371876 | 0.1115587 | 0.03722861
[5 empty] | 0.03954378 | 0.03124659 |  |  | 0.02983018 | 0.03843039 | 0.0706287 | 0.03796234 | 0.1118776 | 0.0380042
[5 empty] | 0.03971758 | 0.03188427 |  |  | 0.03017733 | 0.03921469 | 0.07135088 | 0.03873709 | 0.1132305 | 0.0387798
[5 empty] | 0.03988968 | 0.03252196 |  |  | 0.03030085 | 0.03999898 | 0.07142697 | 0.03951183 | 0.1137165 | 0.03955539
[5 empty] | 0.04006 | 0.03315964 |  |  | 0.03020011 | 0.04078328 | 0.07205581 | 0.04028657 | 0.1138343 | 0.04033099
[5 empty] | 0.04022847 | 0.03379733 |  |  | 0.03047451 | 0.04156757 | 0.07173624 | 0.04106131 | 0.113383 | 0.04110659
[5 empty] | 0.04039502 | 0.03443501 |  |  | 0.03054786 | 0.04235186 | 0.07246709 | 0.04183605 | 0.1134614 | 0.04188218
[5 empty] | 0.04055955 | 0.0350727 |  |  | 0.03054618 | 0.04313616 | 0.07257552 | 0.04261079 | 0.1146032 | 0.04265778
[5 empty] | 0.04072202 | 0.03571038 |  |  | 0.03044571 | 0.04392045 | 0.07257549 | 0.04338554 | 0.1144032 | 0.04343337
[5 empty] | 0.04088233 | 0.03634807 |  |  | 0.03023412 | 0.04470474 | 0.07225748 | 0.04416028 | 0.1144659 | 0.04420897
[5 empty] | 0.04104041 | 0.03698575 |  |  | 0.03051284 | 0.04548904 | 0.07190158 | 0.04493502 | 0.1137599 | 0.04498457
[5 empty] | 0.0411962 | 0.03762344 |  |  | 0.03038231 | 0.04627333 | 0.07200934 | 0.04570976 | 0.1131886 | 0.04576016
[5 empty] | 0.04134961 | 0.03826113 |  |  | 0.03014296 | 0.04705763 | 0.07208228 | 0.0464845 | 0.1140553 | 0.04653576
[5 empty] | 0.04150057 | 0.03889881 |  |  | 0.0301952 | 0.04784192 | 0.07162195 | 0.04725924 | 0.1133633 | 0.04731135
[5 empty] | 0.04164901 | 0.0395365 |  |  | 0.03013946 | 0.04862621 | 0.07162986 | 0.04803399 | 0.1131159 | 0.04808695
[5 empty] | 0.04179484 | 0.04017418 |  |  | 0.03017617 | 0.04941051 | 0.07100757 | 0.04880873 | 0.1121165 | 0.04886255
[5 empty] | 0.04193801 | 0.04081187 |  |  | 0.03020575 | 0.0501948 | 0.0713566 | 0.04958347 | 0.1121685 | 0.04963814
[5 empty] | 0.04207843 | 0.04144955 |  |  | 0.02982862 | 0.05097909 | 0.07117849 | 0.05035821 | 0.1115752 | 0.05041374
[5 empty] | 0.04221602 | 0.04208724 |  |  | 0.02994522 | 0.05176339 | 0.07027476 | 0.05113295 | 0.1114398 | 0.05118933
[5 empty] | 0.04235072 | 0.04272492 |  |  | 0.02995597 | 0.05254768 | 0.07024695 | 0.05190769 | 0.1103658 | 0.05196493
[5 empty] | 0.04248245 | 0.04336261 |  |  | 0.02986128 | 0.05333198 | 0.07019661 | 0.05268244 | 0.1102565 | 0.05274053
[5 empty] | 0.04261113 | 0.04400029 |  |  | 0.0295616 | 0.05411627 | 0.06972525 | 0.05345718 | 0.1087151 | 0.05351612
[5 empty] | 0.0427367 | 0.04463798 |  |  | 0.02965733 | 0.05490056 | 0.06943441 | 0.05423192 | 0.1083452 | 0.05429172
[5 empty] | 0.04285907 | 0.04527566 |  |  | 0.02934891 | 0.05568486 | 0.06872563 | 0.05500666 | 0.1072499 | 0.05506731
[5 empty] | 0.04297817 | 0.04591335 |  |  | 0.02913677 | 0.05646915 | 0.06850045 | 0.0557814 | 0.1068326 | 0.05584291
[5 empty] | 0.04309392 | 0.04655104 |  |  | 0.02902131 | 0.05725344 | 0.06806038 | 0.05655614 | 0.1068967 | 0.05661851
[5 empty] | 0.04320626 | 0.04718872 |  |  | 0.02890298 | 0.05803774 | 0.06700698 | 0.05733089 | 0.1061455 | 0.0573941
[5 empty] | 0.0433151 | 0.04782641 |  |  | 0.0287822 | 0.05882203 | 0.06684176 | 0.05810563 | 0.1046823 | 0.0581697
[5 empty] | 0.04342038 | 0.04846409 |  |  | 0.02895939 | 0.05960633 | 0.06636627 | 0.05888037 | 0.1036104 | 0.05894529
[5 empty] | 0.04352202 | 0.04910178 |  |  | 0.02883497 | 0.06039062 | 0.06588204 | 0.05965511 | 0.1033333 | 0.05972089
[5 empty] | 0.04361994 | 0.04973946 |  |  | 0.02860938 | 0.06117491 | 0.0651906 | 0.06042985 | 0.1028542 | 0.06049649
[5 empty] | 0.04371407 | 0.05037715 |  |  | 0.02838303 | 0.06195921 | 0.06459348 | 0.06120459 | 0.1012765 | 0.06127208
[5 empty] | 0.04380433 | 0.05101483 |  |  | 0.02825635 | 0.0627435 | 0.06479223 | 0.06197934 | 0.1015035 | 0.06204768
[5 empty] | 0.04389065 | 0.05165252 |  |  | 0.02822977 | 0.06352779 | 0.06358836 | 0.06275408 | 0.09983855 | 0.06282327
[5 empty] | 0.04397296 | 0.0522902 |  |  | 0.02810371 | 0.06431209 | 0.06378343 | 0.06352882 | 0.09928498 | 0.06359887
[5 empty] | 0.04405118 | 0.05292789 |  |  | 0.0280786 | 0.06509638 | 0.06267895 | 0.06430356 | 0.09814613 | 0.06437447
[5 empty] | 0.04412524 | 0.05356558 |  |  | 0.02765486 | 0.06588068 | 0.06257647 | 0.0650783 | 0.09852534 | 0.06515006
[5 empty] | 0.04419506 | 0.05420326 |  |  | 0.02783291 | 0.06666497 | 0.06197751 | 0.06585304 | 0.09742593 | 0.06592566
[5 empty] | 0.04426057 | 0.05484095 |  |  | 0.02741318 | 0.06744926 | 0.06168362 | 0.06662779 | 0.09635126 | 0.06670125
[5 empty] | 0.04432169 | 0.05547863 |  |  | 0.0272961 | 0.06823356 | 0.06109631 | 0.06740253 | 0.09640465 | 0.06747685
[5 empty] | 0.04437835 | 0.05611632 |  |  | 0.0272821 | 0.06901785 | 0.06011714 | 0.06817727 | 0.09588943 | 0.06825244
[5 empty] | 0.04443047 | 0.056754 |  |  | 0.02717158 | 0.06980215 | 0.06024763 | 0.06895201 | 0.09420896 | 0.06902804
[5 empty] | 0.04447798 | 0.05739169 |  |  | 0.02726499 | 0.07058644 | 0.05938931 | 0.06972675 | 0.09396656 | 0.06980364
[5 empty] | 0.04452081 | 0.05802937 |  |  | 0.02686275 | 0.07137073 | 0.05874372 | 0.0705015 | 0.09366557 | 0.07057923
[5 empty] | 0.04455888 | 0.05866706 |  |  | 0.02706527 | 0.07215503 | 0.0584124 | 0.07127624 | 0.09350932 | 0.07135483
[5 empty] | 0.04459211 | 0.05930474 |  |  | 0.02677182 | 0.07293932 | 0.05788806 | 0.07205098 | 0.0929906 | 0.07213042
[5 empty] | 0.04462044 | 0.05994243 |  |  | 0.02658049 | 0.07372361 | 0.05815688 | 0.07282572 | 0.0926921 | 0.07290602
[5 empty] | 0.04464378 | 0.06058012 |  |  | 0.02669108 | 0.07450791 | 0.057319 | 0.07360046 | 0.09181216 | 0.07368162
[5 empty] | 0.04466207 | 0.0612178 |  |  | 0.02650338 | 0.0752922 | 0.05727477 | 0.0743752 | 0.09114939 | 0.07445721
[5 empty] | 0.04467522 | 0.06185549 |  |  | 0.02641721 | 0.0760765 | 0.05652457 | 0.07514995 | 0.09170241 | 0.07523281
[5 empty] | 0.04468317 | 0.06249317 |  |  | 0.02643238 | 0.07686079 | 0.05636874 | 0.07592469 | 0.09046984 | 0.0760084
[5 empty] | 0.04468583 | 0.06313086 |  |  | 0.02634869 | 0.07764508 | 0.05530766 | 0.07669943 | 0.09035029 | 0.076784
[5 empty] | 0.04468583 | 0.06313086 |  |  | 0.02616596 | 0.07842938 | 0.05474169 | 0.07747417 | 0.09094237 | 0.0775596
[5 empty] | 0.0439012 | 0.06313059 |  |  | 0.02608399 | 0.07921367 | 0.05447119 | 0.07824891 | 0.08974469 | 0.07833519
[5 empty] | 0.04312554 | 0.06313032 |  |  | 0.0259026 | 0.07999796 | 0.05429652 | 0.07902365 | 0.08945588 | 0.07911079
[5 empty] | 0.04235933 | 0.06313005 |  |  | 0.02612159 | 0.08078226 | 0.05401805 | 0.0797984 | 0.08957454 | 0.07988638
[5 empty] | 0.04160304 | 0.06312978 |  |  | 0.02584078 | 0.08156655 | 0.05293613 | 0.08057314 | 0.0894993 | 0.08066198
[5 empty] | 0.04085713 | 0.06312951 |  |  | 0.02595997 | 0.08235085 | 0.05235113 | 0.08134788 | 0.08882875 | 0.08143758
[5 empty] | 0.04012207 | 0.06312925 |  |  | 0.02557897 | 0.08313514 | 0.05196341 | 0.08212262 | 0.08886153 | 0.08221317
[5 empty] | 0.03939834 | 0.06312898 |  |  | 0.02569759 | 0.08391943 | 0.05157333 | 0.08289736 | 0.08829624 | 0.08298877
[5 empty] | 0.03868641 | 0.06312871 |  |  | 0.02571564 | 0.08470373 | 0.05148126 | 0.0836721 | 0.08823149 | 0.08376436
[5 empty] | 0.03798673 | 0.06312844 |  |  | 0.02543293 | 0.08548802 | 0.05068756 | 0.08444685 | 0.08776591 | 0.08453996
[5 empty] | 0.03729979 | 0.06312817 |  |  | 0.02554927 | 0.08627231 | 0.04989259 | 0.08522159 | 0.0870981 | 0.08531556
[5 empty] | 0.03662606 | 0.0631279 |  |  | 0.02516447 | 0.08705661 | 0.04969671 | 0.08599633 | 0.08722668 | 0.08609115
[5 empty] | 0.03596599 | 0.06312763 |  |  | 0.02507834 | 0.0878409 | 0.04930029 | 0.08677107 | 0.08695027 | 0.08686675
[5 empty] | 0.03532007 | 0.06312737 |  |  | 0.02529069 | 0.0886252 | 0.04900368 | 0.08754581 | 0.08626747 | 0.08764234
[5 empty] | 0.03468876 | 0.0631271 |  |  | 0.02500132 | 0.08940949 | 0.04790725 | 0.08832055 | 0.08677691 | 0.08841794
[5 empty] | 0.03407253 | 0.06312683 |  |  | 0.02491005 | 0.09019378 | 0.04771137 | 0.0890953 | 0.0856772 | 0.08919354
[5 empty] | 0.03347185 | 0.06312656 |  |  | 0.02491668 | 0.09097808 | 0.04751639 | 0.08987004 | 0.08586695 | 0.08996913
[5 empty] | 0.03288719 | 0.06312629 |  |  | 0.02482103 | 0.09176237 | 0.04702268 | 0.09064478 | 0.08564477 | 0.09074473
[5 empty] | 0.03231902 | 0.06312602 |  |  | 0.02452291 | 0.09254666 | 0.0465306 | 0.09141952 | 0.08520928 | 0.09152032
[5 empty] | 0.03176781 | 0.06312575 |  |  | 0.02452211 | 0.09333096 | 0.04604051 | 0.09219426 | 0.0845591 | 0.09229592
[5 empty] | 0.03123403 | 0.06312549 |  |  | 0.02431847 | 0.09411525 | 0.04545277 | 0.092969 | 0.08509284 | 0.09307152
[5 empty] | 0.03071814 | 0.06312522 |  |  | 0.02421177 | 0.09489955 | 0.04516775 | 0.09374375 | 0.08370911 | 0.09384711
[5 empty] | 0.03022063 | 0.06312495 |  |  | 0.02410184 | 0.09568384 | 0.04398581 | 0.09451849 | 0.08340652 | 0.09462271
[5 empty] | 0.02974195 | 0.06312468 |  |  | 0.02398847 | 0.09646813 | 0.04410731 | 0.09529323 | 0.0832837 | 0.0953983
[5 empty] | 0.02928257 | 0.06312441 |  |  | 0.02417149 | 0.09725243 | 0.04323261 | 0.09606797 | 0.08343926 | 0.0961739
[5 empty] | 0.02884106 | 0.06312414 |  |  | 0.0240507 | 0.09803672 | 0.04316208 | 0.09684271 | 0.08207181 | 0.0969495
[5 empty] | 0.02840637 | 0.06312387 |  |  | 0.02362591 | 0.09882101 | 0.04239607 | 0.09761745 | 0.08167996 | 0.09772509
[5 empty] | 0.02797706 | 0.06312361 |  |  | 0.02359693 | 0.09960531 | 0.04213496 | 0.0983922 | 0.08126233 | 0.09850069
[5 empty] | 0.0275536 | 0.06312334 |  |  | 0.02335839 | 0.1003896 | 0.0415756 | 0.09916694 | 0.08106807 | 0.09927628
[5 empty] | 0.02713645 | 0.06312307 |  |  | 0.02330443 | 0.1011739 | 0.04141383 | 0.09994168 | 0.07984127 | 0.1000519
[5 empty] | 0.02672608 | 0.0631228 |  |  | 0.02313592 | 0.1019582 | 0.04034991 | 0.1007164 | 0.07878969 | 0.1008275
[5 empty] | 0.02632298 | 0.06312253 |  |  | 0.02305377 | 0.1027425 | 0.04018415 | 0.1014912 | 0.07862125 | 0.1016031
[5 empty] | 0.02592759 | 0.06312226 |  |  | 0.02295887 | 0.1035268 | 0.03941681 | 0.1022659 | 0.07754386 | 0.1023787
[5 empty] | 0.0255404 | 0.063122 |  |  | 0.02255212 | 0.1043111 | 0.0388482 | 0.1030406 | 0.07546546 | 0.1031543
[5 empty] | 0.02516188 | 0.06312173 |  |  | 0.02253442 | 0.1050954 | 0.03847859 | 0.1038154 | 0.07449396 | 0.1039299
[5 empty] | 0.02479248 | 0.06312146 |  |  | 0.02220666 | 0.1058797 | 0.03840828 | 0.1045901 | 0.07383728 | 0.1047055
[5 empty] | 0.02443269 | 0.06312119 |  |  | 0.02186975 | 0.106664 | 0.03763755 | 0.1053649 | 0.07250334 | 0.1054811
[5 empty] | 0.02408297 | 0.06312092 |  |  | 0.02162457 | 0.1074482 | 0.0376667 | 0.1061396 | 0.07090006 | 0.1062566
[5 empty] | 0.0237438 | 0.06312065 |  |  | 0.02147203 | 0.1082325 | 0.036896 | 0.1069144 | 0.06843537 | 0.1070322
[5 empty] | 0.02341563 | 0.06312038 |  |  | 0.02111302 | 0.1090168 | 0.03662574 | 0.1076891 | 0.06741718 | 0.1078078
[5 empty] | 0.02309895 | 0.06312012 |  |  | 0.02094845 | 0.1098011 | 0.03605622 | 0.1084638 | 0.06555342 | 0.1085834
[5 empty] | 0.02279422 | 0.06311985 |  |  | 0.0207792 | 0.1105854 | 0.03518772 | 0.1092386 | 0.063452 | 0.109359
[5 empty] | 0.0225019 | 0.06311958 |  |  | 0.02050618 | 0.1113697 | 0.03512053 | 0.1100133 | 0.06192085 | 0.1101346
[5 empty] | 0.02222248 | 0.06311931 |  |  | 0.02013029 | 0.112154 | 0.03465494 | 0.1107881 | 0.06066788 | 0.1109102
[5 empty] | 0.02195641 | 0.06311904 |  |  | 0.01975241 | 0.1129383 | 0.03409122 | 0.1115628 | 0.05820102 | 0.1116858
[5 empty] | 0.02170418 | 0.06311877 |  |  | 0.01967345 | 0.1137226 | 0.03342968 | 0.1123375 | 0.05722819 | 0.1124614
[5 empty] | 0.02146624 | 0.0631185 |  |  | 0.01909431 | 0.1145069 | 0.0327706 | 0.1131123 | 0.05455731 | 0.113237
[5 empty] | 0.02124307 | 0.06311824 |  |  | 0.01911589 | 0.1152912 | 0.03281426 | 0.113887 | 0.05349629 | 0.1140126
[5 empty] | 0.02103514 | 0.06311797 |  |  | 0.01863907 | 0.1160755 | 0.03196095 | 0.1146618 | 0.05195307 | 0.1147882
[5 empty] | 0.02084292 | 0.0631177 |  |  | 0.01826476 | 0.1168598 | 0.03141096 | 0.1154365 | 0.05033555 | 0.1155638
[5 empty] | 0.02084292 | 0.0631177 |  |  | 0.01819386 | 0.1176441 | 0.03166459 | 0.1162113 | 0.04825166 | 0.1163394
[5 empty] | 0.02030124 | 0.0630481 |  |  | 0.01782726 | 0.1184284 | 0.0307221 | 0.116986 | 0.04700933 | 0.117115
[5 empty] | 0.01976589 | 0.0629785 |  |  | 0.01756586 | 0.1192127 | 0.03078381 | 0.1177607 | 0.04541646 | 0.1178906
[5 empty] | 0.01923724 | 0.06290891 |  |  | 0.01721056 | 0.1199969 | 0.02994998 | 0.1185355 | 0.04308099 | 0.1186662
[5 empty] | 0.01871566 | 0.06283931 |  |  | 0.01726225 | 0.1207812 | 0.02922091 | 0.1193102 | 0.04141083 | 0.1194418
[5 empty] | 0.01820155 | 0.06276971 |  |  | 0.01692183 | 0.1215655 | 0.02939688 | 0.120085 | 0.04041391 | 0.1202174
[5 empty] | 0.01769527 | 0.06270012 |  |  | 0.01679021 | 0.1223498 | 0.02867819 | 0.1208597 | 0.03889814 | 0.120993
[5 empty] | 0.0171972 | 0.06263052 |  |  | 0.01636827 | 0.1231341 | 0.02816512 | 0.1216344 | 0.03807144 | 0.1217686
[5 empty] | 0.01670773 | 0.06256092 |  |  | 0.01635692 | 0.1239184 | 0.02815795 | 0.1224092 | 0.03684174 | 0.1225442
[5 empty] | 0.01622723 | 0.06249133 |  |  | 0.01585705 | 0.1247027 | 0.02745699 | 0.1231839 | 0.03641695 | 0.1233198
[5 empty] | 0.01575609 | 0.06242173 |  |  | 0.01576956 | 0.125487 | 0.0271625 | 0.1239587 | 0.035305 | 0.1240954
[5 empty] | 0.01529467 | 0.06235213 |  |  | 0.01559535 | 0.1262713 | 0.02647479 | 0.1247334 | 0.0342138 | 0.124871
[5 empty] | 0.01484337 | 0.06228253 |  |  | 0.01543531 | 0.1270556 | 0.02669413 | 0.1255082 | 0.03315129 | 0.1256465
[5 empty] | 0.01440255 | 0.06221294 |  |  | 0.01519035 | 0.1278399 | 0.02622082 | 0.1262829 | 0.03302537 | 0.1264221
[5 empty] | 0.0139726 | 0.06214334 |  |  | 0.01506135 | 0.1286242 | 0.02535514 | 0.1270576 | 0.03234397 | 0.1271977
[5 empty] | 0.0135539 | 0.06207374 |  |  | 0.01524913 | 0.1294085 | 0.02529735 | 0.1278324 | 0.0320141 | 0.1279733
[5 empty] | 0.01314682 | 0.06200415 |  |  | 0.01514403 | 0.1301928 | 0.02464441 | 0.1286071 | 0.03264903 | 0.1287489
[5 empty] | 0.01275174 | 0.06193455 |  |  | 0.01493925 | 0.1309771 | 0.02489417 | 0.1293819 | 0.03148768 | 0.1295245
[5 empty] | 0.01236904 | 0.06186495 |  |  | 0.01493496 | 0.1317614 | 0.0242467 | 0.1301566 | 0.03163012 | 0.1303001
[5 empty] | 0.01199911 | 0.06179535 |  |  | 0.01453132 | 0.1325456 | 0.02360205 | 0.1309313 | 0.03197642 | 0.1310757
[5 empty] | 0.01164232 | 0.06172576 |  |  | 0.01452853 | 0.1333299 | 0.02366029 | 0.1317061 | 0.03162667 | 0.1318513
[5 empty] | 0.01129904 | 0.06165616 |  |  | 0.01462674 | 0.1341142 | 0.02342146 | 0.1324808 | 0.03168093 | 0.1326269
[5 empty] | 0.01096966 | 0.06158656 |  |  | 0.01422614 | 0.1348985 | 0.02298563 | 0.1332556 | 0.03073929 | 0.1334025
[5 empty] | 0.01065456 | 0.06151697 |  |  | 0.01442689 | 0.1356828 | 0.02265286 | 0.1340303 | 0.03170181 | 0.1341781
[5 empty] | 0.01035411 | 0.06144737 |  |  | 0.01402917 | 0.1364671 | 0.0220232 | 0.1348051 | 0.03066857 | 0.1349537
[5 empty] | 0.01006716 | 0.06137777 |  |  | 0.01423316 | 0.1372514 | 0.02149671 | 0.1355798 | 0.03093964 | 0.1357293
[5 empty] | 0.00978478 | 0.06130817 |  |  | 0.01403902 | 0.1380357 | 0.02127344 | 0.1363545 | 0.0304151 | 0.1365049
[5 empty] | 0.009505823 | 0.06123858 |  |  | 0.01394694 | 0.13882 | 0.02125347 | 0.1371293 | 0.03109502 | 0.1372805
[5 empty] | 0.009230661 | 0.06116898 |  |  | 0.01385708 | 0.1396043 | 0.02123684 | 0.137904 | 0.03047948 | 0.1380561
[5 empty] | 0.008959675 | 0.06109938 |  |  | 0.01356962 | 0.1403886 | 0.02052361 | 0.1386788 | 0.03016855 | 0.1388317
[5 empty] | 0.008693242 | 0.06102979 |  |  | 0.01378473 | 0.1411729 | 0.02061384 | 0.1394535 | 0.0305623 | 0.1396073
[5 empty] | 0.008431741 | 0.06096019 |  |  | 0.01370259 | 0.1419572 | 0.01980759 | 0.1402282 | 0.03006082 | 0.1403829
[5 empty] | 0.008175551 | 0.06089059 |  |  | 0.01362337 | 0.1427415 | 0.01980492 | 0.141003 | 0.03056417 | 0.1411585
[5 empty] | 0.007925052 | 0.06082099 |  |  | 0.01334724 | 0.1435258 | 0.01950588 | 0.1417777 | 0.02947243 | 0.1419341
[5 empty] | 0.007680621 | 0.0607514 |  |  | 0.01317439 | 0.1443101 | 0.01911053 | 0.1425525 | 0.02978568 | 0.1427097
[5 empty] | 0.007442638 | 0.0606818 |  |  | 0.01330497 | 0.1450943 | 0.01911893 | 0.1433272 | 0.02970398 | 0.1434853
[5 empty] | 0.007211481 | 0.0606122 |  |  | 0.01313917 | 0.1458786 | 0.01823114 | 0.144102 | 0.02982741 | 0.1442608
[5 empty] | 0.006987529 | 0.06054261 |  |  | 0.01307715 | 0.1466629 | 0.01844721 | 0.1448767 | 0.02935605 | 0.1450364
[5 empty] | 0.006771162 | 0.06047301 |  |  | 0.0132191 | 0.1474472 | 0.01826721 | 0.1456514 | 0.02998997 | 0.145812
[5 empty] | 0.006562757 | 0.06040341 |  |  | 0.01306519 | 0.1482315 | 0.01799119 | 0.1464262 | 0.02912925 | 0.1465876
[5 empty] | 0.006362694 | 0.06033382 |  |  | 0.01291558 | 0.1490158 | 0.01731921 | 0.1472009 | 0.02937396 | 0.1473632
[5 empty] | 0.006171351 | 0.06026422 |  |  | 0.01307046 | 0.1498001 | 0.01675132 | 0.1479757 | 0.02942417 | 0.1481388
[5 empty] | 0.005989108 | 0.06019462 |  |  | 0.01273 | 0.1505844 | 0.01658759 | 0.1487504 | 0.02947996 | 0.1489144
[5 empty] | 0.005816342 | 0.06012502 |  |  | 0.01289437 | 0.1513687 | 0.01672807 | 0.1495251 | 0.0299414 | 0.14969
[5 empty] | 0.005653433 | 0.06005543 |  |  | 0.01286374 | 0.152153 | 0.01667282 | 0.1502999 | 0.02920857 | 0.1504656
[5 empty] | 0.00550076 | 0.05998583 |  |  | 0.0128383 | 0.1529373 | 0.01592189 | 0.1510746 | 0.02928154 | 0.1512412
[5 empty] | 0.005358702 | 0.05991623 |  |  | 0.0128182 | 0.1537216 | 0.01567536 | 0.1518494 | 0.02896039 | 0.1520168
[5 empty] | 0.005227636 | 0.05984664 |  |  | 0.01260363 | 0.1545059 | 0.01553327 | 0.1526241 | 0.02894519 | 0.1527924
[5 empty] | 0.005107943 | 0.05977704 |  |  | 0.01269476 | 0.1552902 | 0.01569567 | 0.1533989 | 0.02953602 | 0.153568
[5 empty] | 0.005 | 0.05970744 |  |  | 0.01289177 | 0.1560745 | 0.01486264 | 0.1541736 | 0.02883294 | 0.1543436
[5 empty] | 0.005 | 0.05969428
[5 empty] | 0.005579916 | 0.05969455
[5 empty] | 0.006156283 | 0.05969482
[5 empty] | 0.006729056 | 0.05969509
[5 empty] | 0.007298187 | 0.05969536
[5 empty] | 0.007863632 | 0.05969563
[5 empty] | 0.008425342 | 0.05969589
[5 empty] | 0.008983272 | 0.05969616
[5 empty] | 0.009537375 | 0.05969643
[5 empty] | 0.0100876 | 0.0596967
[5 empty] | 0.01063391 | 0.05969697
[5 empty] | 0.01117626 | 0.05969724
[5 empty] | 0.01171459 | 0.05969751
[5 empty] | 0.01224886 | 0.05969777
[5 empty] | 0.01277903 | 0.05969804
[5 empty] | 0.01330504 | 0.05969831
[5 empty] | 0.01382686 | 0.05969858
[5 empty] | 0.01434443 | 0.05969885
[5 empty] | 0.01485771 | 0.05969912
[5 empty] | 0.01536666 | 0.05969939
[5 empty] | 0.01587122 | 0.05969965
[5 empty] | 0.01637135 | 0.05969992
[5 empty] | 0.016867 | 0.05970019
[5 empty] | 0.01735813 | 0.05970046
[5 empty] | 0.01784469 | 0.05970073
[5 empty] | 0.01832682 | 0.059701
[5 empty] | 0.01880562 | 0.05970127
[5 empty] | 0.01928122 | 0.05970153
[5 empty] | 0.01975359 | 0.0597018
[5 empty] | 0.02022267 | 0.05970207
[5 empty] | 0.02068842 | 0.05970234
[5 empty] | 0.02115079 | 0.05970261
[5 empty] | 0.02160974 | 0.05970288
[5 empty] | 0.02206522 | 0.05970315
[5 empty] | 0.02251717 | 0.05970341
[5 empty] | 0.02296557 | 0.05970368
[5 empty] | 0.02341036 | 0.05970395
[5 empty] | 0.02385148 | 0.05970422
[5 empty] | 0.02428891 | 0.05970449
[5 empty] | 0.02472259 | 0.05970476
[5 empty] | 0.02515247 | 0.05970502
[5 empty] | 0.0255785 | 0.05970529
[5 empty] | 0.02600065 | 0.05970556
[5 empty] | 0.02641887 | 0.05970583
[5 empty] | 0.0268331 | 0.0597061
[5 empty] | 0.02724331 | 0.05970637
[5 empty] | 0.02764944 | 0.05970664
[5 empty] | 0.02805145 | 0.0597069
[5 empty] | 0.02844929 | 0.05970717
[5 empty] | 0.02884292 | 0.05970744
[5 empty] | 0.02884292 | 0.05969428
[5 empty] | 0.02924925 | 0.05976442
[5 empty] | 0.02965146 | 0.05983455
[5 empty] | 0.03004939 | 0.05990469
[5 empty] | 0.03044291 | 0.05997482
[5 empty] | 0.03083187 | 0.06004495
[5 empty] | 0.03121615 | 0.06011509
[5 empty] | 0.03159559 | 0.06018522
[5 empty] | 0.03197005 | 0.06025536
[5 empty] | 0.03233941 | 0.06032549
[5 empty] | 0.03270351 | 0.06039563
[5 empty] | 0.03306221 | 0.06046576
[5 empty] | 0.03341538 | 0.06053589
[5 empty] | 0.03376288 | 0.06060603
[5 empty] | 0.03410457 | 0.06067616
[5 empty] | 0.0344403 | 0.0607463
[5 empty] | 0.03476994 | 0.06081643
[5 empty] | 0.03509334 | 0.06088656
[5 empty] | 0.03541037 | 0.0609567
[5 empty] | 0.03572088 | 0.06102683
[5 empty] | 0.03602474 | 0.06109697
[5 empty] | 0.03632181 | 0.0611671
[5 empty] | 0.03661194 | 0.06123723
[5 empty] | 0.036895 | 0.06130737
[5 empty] | 0.03717084 | 0.0613775
[5 empty] | 0.0374399 | 0.06144764
[5 empty] | 0.03770547 | 0.06151777
[5 empty] | 0.03796798 | 0.06158791
[5 empty] | 0.03822729 | 0.06165804
[5 empty] | 0.03848326 | 0.06172817
[5 empty] | 0.03873576 | 0.06179831
[5 empty] | 0.03898463 | 0.06186844
[5 empty] | 0.03922975 | 0.06193858
[5 empty] | 0.03947097 | 0.06200871
[5 empty] | 0.03970814 | 0.06207884
[5 empty] | 0.03994114 | 0.06214898
[5 empty] | 0.04016982 | 0.06221911
[5 empty] | 0.04039404 | 0.06228925
[5 empty] | 0.04061366 | 0.06235938
[5 empty] | 0.04082854 | 0.06242952
[5 empty] | 0.04103854 | 0.06249965
[5 empty] | 0.04124352 | 0.06256978
[5 empty] | 0.04144334 | 0.06263992
[5 empty] | 0.04163786 | 0.06271005
[5 empty] | 0.04182694 | 0.06278019
[5 empty] | 0.04201044 | 0.06285032
[5 empty] | 0.04218822 | 0.06292045
[5 empty] | 0.04236014 | 0.06299059
[5 empty] | 0.04252605 | 0.06306072
[5 empty] | 0.04268583 | 0.06313086
[5 empty] | 0.03479055 | 0.06313086
[5 empty] | 0.04290536 | 0.0648661
[5 empty] | 0.0431082 | 0.06660135
[5 empty] | 0.04329503 | 0.0683366
[5 empty] | 0.04346649 | 0.07007184
[5 empty] | 0.04362324 | 0.07180709
[5 empty] | 0.04376595 | 0.07354233
[5 empty] | 0.04389527 | 0.07527758
[5 empty] | 0.04401187 | 0.07701283
[5 empty] | 0.0441164 | 0.07874807
[5 empty] | 0.04420952 | 0.08048332
[5 empty] | 0.04429189 | 0.08221856
[5 empty] | 0.04436417 | 0.08395381
[5 empty] | 0.04442702 | 0.08568906
[5 empty] | 0.0444811 | 0.0874243
[5 empty] | 0.04452706 | 0.08915955
[5 empty] | 0.04456558 | 0.09089479
[5 empty] | 0.0445973 | 0.09263004
[5 empty] | 0.04462288 | 0.09436529
[5 empty] | 0.04464299 | 0.09610053
[5 empty] | 0.04465829 | 0.09783578
[5 empty] | 0.04466942 | 0.09957103
[5 empty] | 0.04467706 | 0.1013063
[5 empty] | 0.04468186 | 0.1030415
[5 empty] | 0.04468449 | 0.1047768
[5 empty] | 0.04468559 | 0.106512
[5 empty] | 0.04468583 | 0.1082473
[5 empty] | 0.04466617 | 0.1099825
[5 empty] | 0.04457144 | 0.1117177
[5 empty] | 0.04440337 | 0.113453
[5 empty] | 0.04416757 | 0.1151882
[5 empty] | 0.04386966 | 0.1169235
[5 empty] | 0.04351527 | 0.1186587
[5 empty] | 0.04311 | 0.120394
[5 empty] | 0.04265948 | 0.1221292
[5 empty] | 0.04216933 | 0.1238645
[5 empty] | 0.04164516 | 0.1255997
[5 empty] | 0.04109259 | 0.127335
[5 empty] | 0.04051724 | 0.1290702
[5 empty] | 0.03992472 | 0.1308055
[5 empty] | 0.03932066 | 0.1325407
[5 empty] | 0.03871067 | 0.1342759
[5 empty] | 0.03810037 | 0.1360112
[5 empty] | 0.03749539 | 0.1377464
[5 empty] | 0.03690132 | 0.1394817
[5 empty] | 0.03632381 | 0.1412169
[5 empty] | 0.03576845 | 0.1429522
[5 empty] | 0.03524088 | 0.1446874
[5 empty] | 0.0347467 | 0.1464227
[5 empty] | 0.03429154 | 0.1481579
[5 empty] | 0.03388102 | 0.15
[5 empty] | 0.03349373 | 0.1516284
[5 empty] | 0.03309874 | 0.1533637
[5 empty] | 0.03269753 | 0.1550989
[5 empty] | 0.03229165 | 0.1568341
[5 empty] | 0.03188268 | 0.1585694
[5 empty] | 0.03147218 | 0.1603046
[5 empty] | 0.03106173 | 0.1620399
[5 empty] | 0.03065289 | 0.1637751
[5 empty] | 0.03024724 | 0.1655104
[5 empty] | 0.02984633 | 0.1672456
[5 empty] | 0.02945174 | 0.1689809
[5 empty] | 0.02906504 | 0.1707161
[5 empty] | 0.02868779 | 0.1724514
[5 empty] | 0.02832157 | 0.1741866
[5 empty] | 0.02796794 | 0.1759219
[5 empty] | 0.02762848 | 0.1776571
[5 empty] | 0.02730474 | 0.1793923
[5 empty] | 0.02699831 | 0.1811276
[5 empty] | 0.02671074 | 0.1828628
[5 empty] | 0.02644361 | 0.1845981
[5 empty] | 0.02619848 | 0.1863333
[5 empty] | 0.02597693 | 0.1880686
[5 empty] | 0.02578053 | 0.1898038
[5 empty] | 0.02561083 | 0.1915391
[5 empty] | 0.02546942 | 0.1932743
[5 empty] | 0.02535724 | 0.1950096
[5 empty] | 0.02525606 | 0.1967448
[5 empty] | 0.02515692 | 0.1984801
[5 empty] | 0.02506003 | 0.2002153
[5 empty] | 0.02496564 | 0.2019505
[5 empty] | 0.02487397 | 0.2036858
[5 empty] | 0.02478524 | 0.205421
[5 empty] | 0.0246997 | 0.2071563
[5 empty] | 0.02461756 | 0.2088915
[5 empty] | 0.02453906 | 0.2106268
[5 empty] | 0.02446443 | 0.212362
[5 empty] | 0.0243939 | 0.2140973
[5 empty] | 0.02432768 | 0.2158325
[5 empty] | 0.02426603 | 0.2175678
[5 empty] | 0.02420916 | 0.219303
[5 empty] | 0.0241573 | 0.2210383
[5 empty] | 0.02411068 | 0.2227735
[5 empty] | 0.02406953 | 0.2245087
[5 empty] | 0.02403409 | 0.226244
[5 empty] | 0.02400457 | 0.2279792
[5 empty] | 0.02398122 | 0.2297145
[5 empty] | 0.02396425 | 0.2314497
[5 empty] | 0.02395391 | 0.233185
[5 empty] | 0.02395041 | 0.2349202