## 1
Общество с ограниченной ответственностью "Инженерная геология" (ООО "ИнжГео") | [11 empty] | Общество с ограниченной ответственностью "Инженерная геология" (ООО "ИнжГео")
Юр. адрес: 117279, г. Москва, ул. Миклухо-Маклая, 36 а, этаж 5, пом. XXIII к. 76-84 | [11 empty] | Юр. адрес: 117279, г. Москва, ул. Миклухо-Маклая, 36 а, этаж 5, пом. XXIII к. 76-84 | [8 empty] | нагр |  |  | X0 | Y0 | R |  | нагр |  |  |  | X0 | Y0 | R | нагр |  |  |  | X0 | Y0 | R |  | нагр |  |  |  | X0 | Y0 | R
Телефон/факс +7 (495) 132-30-00, Адрес электронной почты inbox@inj-geo.ru | [11 empty] | Телефон/факс +7 (495) 132-30-00, Адрес электронной почты inbox@inj-geo.ru | [12 empty] | 0 | [7 empty] | 0 | [6 empty] | 0 | [7 empty] | 0
[21 empty] | девиатор | [6 empty] | девиатор | [6 empty] | девиатор | [7 empty] | девиатор
Испытательная лаборатория ООО «ИнжГео» | [11 empty] | Испытательная лаборатория ООО «ИнжГео» | [8 empty] | x0 | Угол | X | Y |  |  |  | x0 |  | Угол | X | Y |  |  | x0 |  | Угол | X | Y |  |  |  | x0 |  | Угол | X | Y
Адрес места осуществления деятельности лаборатории: г. Москва, просп. Вернадского, д. 51, стр. 1 | [11 empty] | Адрес места осуществления деятельности лаборатории: г. Москва, просп. Вернадского, д. 51, стр. 1 | [9 empty] | 0 | [7 empty] | 0 | [6 empty] | 0 | [7 empty] | 0
Телефон +7(910)4557682, E-mail: slg85@mail.ru | [11 empty] | Телефон +7(910)4557682, E-mail: slg85@mail.ru | [9 empty] | 5 | [7 empty] | 5 | [6 empty] | 5 | [7 empty] | 5
[22 empty] | 10 | [7 empty] | 10 | [6 empty] | 10 | [7 empty] | 10
[12 empty] | Протокол испытаний № 13-63/211 от 28-05-2023 | [9 empty] | 15 | [7 empty] | 15 | [6 empty] | 15 | [7 empty] | 15
[22 empty] | 20 | [7 empty] | 20 | [6 empty] | 20 | [7 empty] | 20
[12 empty] | Наименование и адрес заказчика: Переход трубопровода через р. Енисей | [9 empty] | 25 | [7 empty] | 25 | [6 empty] | 25 | [7 empty] | 25
[12 empty] | Наименование объекта: ООО Регионстрой | [9 empty] | 30 | [7 empty] | 30 | [6 empty] | 30 | [7 empty] | 30
Наименование используемого метода/методики: ГОСТ 12248.4-2020 | [11 empty] | Наименование используемого метода/методики: ГОСТ 12248.3-2020 | [9 empty] | 35 | [7 empty] | 35 | [6 empty] | 35 | [7 empty] | 35
Условия проведения испытания: температура окружающей среды (18 - 25)0С, влажность воздуха (40 - 75)% | [11 empty] | Условия проведения испытания: температура окружающей среды (18 - 25)0С, влажность воздуха (40 - 75)% | [9 empty] | 40 | [7 empty] | 40 | [6 empty] | 40 | [7 empty] | 40
[12 empty] | Дата получение объекта подлежащего испытаниям: 01-05-2023 | [9 empty] | 45 | [7 empty] | 45 | [6 empty] | 45 | [7 empty] | 45
[12 empty] | Дата испытания: 25.10.2022-19.11.2211 | [9 empty] | 50 | [7 empty] | 50 | [6 empty] | 50 | [7 empty] | 50
[22 empty] | 55 | [7 empty] | 55 | [6 empty] | 55 | [7 empty] | 55
Испытание грунтов методом трехосного сжатия | [11 empty] | Испытание грунтов методом трехосного сжатия | [9 empty] | 60 | [7 empty] | 60 | [6 empty] | 60 | [7 empty] | 60
[22 empty] | 65 | [7 empty] | 65 | [6 empty] | 65 | [7 empty] | 65
Лабораторный номер: | [6 empty] | We, д.е. = |  |  |  |  | Лабораторный номер: |  | 1246 |  |  |  | We, д.е. = | 0.488295122 |  |  | 70 | [7 empty] | 70 | [6 empty] | 70 | [7 empty] | 70
Номер скважины: | [6 empty] | ρ, г/см3 = |  |  |  |  | Номер скважины: |  | BH-117 |  |  |  | ρ, г/см3 = | 1.57 |  |  | 75 | [7 empty] | 75 | [6 empty] | 75 | [7 empty] | 75
Глубина отбора, м: | [6 empty] | ρs, г/см3 = |  |  |  |  | Глубина отбора, м: |  | 4.4 |  |  |  | ρs, г/см3 = | 2.7 |  |  | 80 | [7 empty] | 80 | [6 empty] | 80 | [7 empty] | 80
Наименование грунта: | [6 empty] | e, д.е. = |  |  |  |  | Наименование грунта: |  | Суглинок, после оттаивания текучий, легкий песчанистый |  |  |  | e, д.е. = | 1.559488 |  |  | 85 | [7 empty] | 85 | [6 empty] | 85 | [7 empty] | 85
Схема проведения опыта: | [6 empty] | IL, д.е. = |  |  |  |  | Схема проведения опыта: |  | КД |  |  |  | IL, д.е. = | 2.833 |  |  | 90 | [7 empty] | 90 | [6 empty] | 90 | [7 empty] | 90
[22 empty] | 95 | [7 empty] | 95 | [6 empty] | 95 | [7 empty] | 95
[22 empty] | 100 | [7 empty] | 100 | [6 empty] | 100 | [7 empty] | 100
Результаты испытаний | [11 empty] | Результаты испытаний | [9 empty] | 105 | [7 empty] | 105 | [6 empty] | 105 | [7 empty] | 105
[22 empty] | 110 | [7 empty] | 110 | [6 empty] | 110 | [7 empty] | 110
[22 empty] | 115 | [7 empty] | 115 | [6 empty] | 115 | [7 empty] | 115
[22 empty] | 120 | [7 empty] | 120 | [6 empty] | 120 | [7 empty] | 120
[22 empty] | 125 | [7 empty] | 125 | [6 empty] | 125 | [7 empty] | 125
[22 empty] | 130 | [7 empty] | 130 | [6 empty] | 130 | [7 empty] | 130
[22 empty] | 135 | [7 empty] | 135 | [6 empty] | 135 | [7 empty] | 135
[22 empty] | 140 | [7 empty] | 140 | [6 empty] | 140 | [7 empty] | 140
[22 empty] | 145 | [7 empty] | 145 | [6 empty] | 145 | [7 empty] | 145
[22 empty] | 150 | [7 empty] | 150 | [6 empty] | 150 | [7 empty] | 150
[22 empty] | 155 | [7 empty] | 155 | [6 empty] | 155 | [7 empty] | 155
[22 empty] | 160 | [7 empty] | 160 | [6 empty] | 160 | [7 empty] | 160
[22 empty] | 165 | [7 empty] | 165 | [6 empty] | 165 | [7 empty] | 165
[22 empty] | 170 | [7 empty] | 170 | [6 empty] | 170 | [7 empty] | 170
[22 empty] | 175 | [7 empty] | 175 | [6 empty] | 175 | [7 empty] | 175
[22 empty] | 180 | [7 empty] | 180 | [6 empty] | 180 | [7 empty] | 180
[13 empty] | Давление в камере, Мпа σ3 | Вертикальная нагрузка, Мпа σ1 | Поровое давление, Мпа u
| K0, д.е. | 0.8781307 |  |  |  |  | Коэфф. Точки | [5 empty] | 0.0676984 | 0.0932709 | [5 empty] | 1 | [6 empty] | σ3,кПа | σ1,кПа | u, кПа |  |  |  | 4
| q_zg, МПа | 0.05944804 | [10 empty] | 0.1676984 | 0.2210274 | [27 empty] | δ3, Мпа | δ1-δ3, МПа | δ1, МПа | δ1, КПа
|  |  | Модуль деформации, МПа: | [9 empty] | 0.2676984 | 0.348784 | [21 empty] | С, МПа:
|  |  | Е0= |  | Точки модуля (полное напр.), МПа |  |  |  | 0.05944804 | 0.09511686 | [25 empty] | φ, град:
|  |  | E50 = |  | qf (полное напр.), МПа |  |  |  | 0.1173672 | [26 empty] | E, Мпа
|  |  | Коэф. Поперечной деформации, ϑ = | [9 empty] | Эффективные значения угла внутреннего трения и удельного сцепления ϕ', С' | [13 empty] | x | 0
[13 empty] | ϕ', град. = | 7 | [12 empty] | y |  |  |  | С, кПа | φ,°
[13 empty] | С', МПа = | 0.003
| Исполнитель: | [6 empty] | Морозов Д.С. |  |  |  |  | Исполнитель: |  |  |  |  | Морозов Д.С.
| Начальник исп. лаборатории: | [6 empty] | Семиколенова Л.Г. |  |  |  |  | Начальник исп. лаборатории: |  |  |  |  | Семиколенова Л.Г.
Лист 1 , всего листов 2 | [11 empty] | Лист 2 , всего листов 2
Частичное воспроизведение протокола испытаний без письменного разрешения ООО «ИнжГео» ЗАПРЕЩАЕТСЯ | [11 empty] | Частичное воспроизведение протокола испытаний без письменного разрешения ООО «ИнжГео» ЗАПРЕЩАЕТСЯ
[5 empty] | второй график |  | первый график | [9 empty] | К Пуассона
dev50 | epsE50 | ind | devE0 | epsE0 | dev | eps | sigma |  | dev1 | eps1 | dev2 | eps2 | dev3 | eps3 |  | Глины
0.04966882 | 0.02524646 |  |  |  | 0 | 0 |  |  | 0 | 0 | 0 | 0 | 0 | 0 |  | < 0 | 0,20-0,30
ind |  |  |  |  | 0.0009334437 | 0.0007596864 |  |  | 0.001605663 | 0.0007798413 | 0.003857255 | 0.0007751587 | 0.007619986 | 0.000771723 |  | 0-0,25 | 0,30-0,38
2 |  |  |  |  | 0.001913086 | 0.001519373 |  |  | 0.003036586 | 0.001559683 | 0.007913909 | 0.001550317 | 0.01511539 | 0.001543446 |  | 0,25< | 0,38-0,45
E0 |  |  |  |  | 0.002937496 | 0.002279059 |  |  | 0.004543865 | 0.002339524 | 0.01198597 | 0.002325476 | 0.02130975 | 0.002315169 |  | Суглинки | 0,35-0,37
epsE0 | devE0 |  |  |  | 0.00400524 | 0.003038746 |  |  | 0.0063016 | 0.003498263 | 0.01508944 | 0.003100635 | 0.02692659 | 0.003086892 |  | Пески и супеси | 0,30-0,35
0.01980115 | 0.03566882 |  |  |  | 0.005114887 | 0.003798432 |  |  | 0.006818217 | 0.003899207 | 0.01794032 | 0.003875794 | 0.03158945 | 0.003858615
[5 empty] | 0.006265005 | 0.004558119 |  |  | 0.007681048 | 0.004679048 | 0.0193016 | 0.004369274 | 0.0333016 | 0.004289166
График E50 |  | График E |  |  | 0.007454162 | 0.005317805 |  |  | 0.008686479 | 0.005458889 | 0.02118801 | 0.005426111 | 0.03623951 | 0.005402061
eps | q | sigma |  |  | 0.008680924 | 0.006077492 |  |  | 0.009532209 | 0.006238731 | 0.02306586 | 0.00620127 | 0.03814295 | 0.006173784
Горизонтальная линия E50 |  | Касательная |  |  | 0.009943862 | 0.006837178 |  |  | 0.01021594 | 0.007018572 | 0.02434805 | 0.006976429 | 0.03917127 | 0.006945507
0 |  | a | b |  | 0.01124154 | 0.007596864 |  |  | 0.01093537 | 0.007798413 | 0.02536576 | 0.007751587 | 0.04054279 | 0.007459735
|  |  | 0 |  | 0.01257253 | 0.008356551 |  |  | 0.0115882 | 0.008578255 | 0.02666452 | 0.008622867 | 0.04176011 | 0.008488953
Вертикальная линия E50 |  | p1 и p2 |  |  | 0.0139354 | 0.009116237 |  |  | 0.01207213 | 0.009358096 | 0.0269658 | 0.009301905 | 0.04274782 | 0.009260676
| 0 | 0 |  |  | 0.01532871 | 0.009875924 |  |  | 0.01278625 | 0.01014021 | 0.02827774 | 0.01007706 | 0.04443419 | 0.0100324
[5 empty] | 0.01675104 | 0.01063561 |  |  | 0.01325971 | 0.01091778 | 0.02898597 | 0.01085222 | 0.04611795 | 0.01080412
Касательная линия E50 |  |  |  |  | 0.01820095 | 0.0113953 |  |  | 0.01353165 | 0.01169762 | 0.02988967 | 0.01162738 | 0.04739785 | 0.01157585
0 | 0 | Горизонтальная 1 |  |  | 0.01967701 | 0.01215498 |  |  | 0.01410028 | 0.01247746 | 0.03058803 | 0.01240254 | 0.04837265 | 0.01234757
[5 empty] | 0.02117779 | 0.01291467 |  |  | 0.0146652 | 0.0132573 | 0.03178025 | 0.0131777 | 0.04954108 | 0.01311929
Горизонтальная линия qкр |  |  |  |  | 0.02270185 | 0.01367436 |  |  | 0.015126 | 0.01403714 | 0.0324655 | 0.01395286 | 0.05060189 | 0.01389101
Горизонтальная линия q |  | Горизонтальная 2 |  |  | 0.02424777 | 0.01443404 |  |  | 0.01548227 | 0.01481699 | 0.03364297 | 0.01472802 | 0.05235383 | 0.01466274
0 |  | 0 |  |  | 0.02581411 | 0.01519373 |  |  | 0.01593361 | 0.01559683 | 0.03411186 | 0.01550317 | 0.05359564 | 0.01543446
[5 empty] | 0.02739943 | 0.01595342 |  |  | 0.01637962 | 0.01637667 | 0.03537136 | 0.01627833 | 0.05482608 | 0.01620618
Вертикальная линия q |  |  |  |  | 0.02900232 | 0.0167131 |  |  | 0.01671987 | 0.01715651 | 0.03612065 | 0.01705349 | 0.05584388 | 0.01697791
| 0 |  |  |  | 0.03062133 | 0.01747279 |  |  | 0.01725398 | 0.01793635 | 0.03685891 | 0.01782865 | 0.0568478 | 0.01774963
[5 empty] | 0.03225503 | 0.01823247 |  |  | 0.01778153 | 0.01871619 | 0.03778535 | 0.01860381 | 0.05803658 | 0.01852135
[5 empty] | 0.033902 | 0.01899216 |  |  | 0.01800211 | 0.01949603 | 0.03849915 | 0.01937897 | 0.05920897 | 0.01929308
[5 empty] | 0.03566882 | 0.01980115 |  |  | 0.01841533 | 0.02027587 | 0.03919949 | 0.02015413 | 0.06016371 | 0.0200648
[5 empty] | 0.03736055 | 0.02051153 |  |  | 0.01892077 | 0.02105572 | 0.03998557 | 0.02092929 | 0.06189956 | 0.02083652
[5 empty] | 0.03939966 | 0.02127122 |  |  | 0.01941803 | 0.02183556 | 0.04115657 | 0.02170444 | 0.06241525 | 0.02160824
[5 empty] | 0.04156906 | 0.02203091 |  |  | 0.01970671 | 0.0226154 | 0.04151168 | 0.0224796 | 0.06350953 | 0.02237997
[5 empty] | 0.04375897 | 0.02279059 |  |  | 0.02008639 | 0.02339524 | 0.04245009 | 0.02325476 | 0.06448116 | 0.02315169
[5 empty] | 0.04585964 | 0.02355028 |  |  | 0.02045667 | 0.02417508 | 0.04327099 | 0.02402992 | 0.06552887 | 0.02392341
[5 empty] | 0.04776128 | 0.02430997 |  |  | 0.02071715 | 0.02495492 | 0.04367357 | 0.02480508 | 0.06665142 | 0.02469514
[5 empty] | 0.04966882 | 0.02524646 |  |  | 0.02106742 | 0.02573476 | 0.04425702 | 0.02558024 | 0.06754755 | 0.02546686
[5 empty] | 0.05065818 | 0.02582934 |  |  | 0.02160707 | 0.02651461 | 0.04542052 | 0.0263554 | 0.068816 | 0.02623858
[5 empty] | 0.05191828 | 0.02658903 |  |  | 0.0218357 | 0.02729445 | 0.04606327 | 0.02713056 | 0.06945553 | 0.02701031
[5 empty] | 0.05314216 | 0.02734871 |  |  | 0.02205289 | 0.02807429 | 0.04658444 | 0.02790571 | 0.07036488 | 0.02778203
[5 empty] | 0.0543266 | 0.0281084 |  |  | 0.02245826 | 0.02885413 | 0.04708324 | 0.02868087 | 0.07164279 | 0.02855375
[5 empty] | 0.05546836 | 0.02886808 |  |  | 0.02285138 | 0.02963397 | 0.04775884 | 0.02945603 | 0.07248802 | 0.02932547
[5 empty] | 0.05656419 | 0.02962777 |  |  | 0.02313185 | 0.03041381 | 0.04841045 | 0.03023119 | 0.07329931 | 0.0300972
[5 empty] | 0.05761087 | 0.03038746 |  |  | 0.02339927 | 0.03119365 | 0.04863724 | 0.03100635 | 0.0741754 | 0.03086892
[5 empty] | 0.05860516 | 0.03114714 |  |  | 0.02345323 | 0.03197349 | 0.0493384 | 0.03178151 | 0.07521505 | 0.03164064
[5 empty] | 0.05954383 | 0.03190683 |  |  | 0.02389333 | 0.03275334 | 0.04941313 | 0.03255667 | 0.07531699 | 0.03241237
[5 empty] | 0.06042363 | 0.03266652 |  |  | 0.02401915 | 0.03353318 | 0.05026061 | 0.03333183 | 0.07577998 | 0.03318409
[5 empty] | 0.06124133 | 0.0334262 |  |  | 0.0242303 | 0.03431302 | 0.05068003 | 0.03410698 | 0.07670277 | 0.03395581
[5 empty] | 0.0619937 | 0.03418589 |  |  | 0.02442636 | 0.03509286 | 0.05067058 | 0.03488214 | 0.07758409 | 0.03472754
[5 empty] | 0.0626775 | 0.03494558 |  |  | 0.02450694 | 0.0358727 | 0.05113144 | 0.0356573 | 0.0779227 | 0.03549926
[5 empty] | 0.06328949 | 0.03570526 |  |  | 0.02487161 | 0.03665254 | 0.05136181 | 0.03643246 | 0.07881734 | 0.03627098
[5 empty] | 0.06382645 | 0.03646495 |  |  | 0.02481999 | 0.03743238 | 0.05216088 | 0.03720762 | 0.07846676 | 0.03704271
[5 empty] | 0.06428513 | 0.03722464 |  |  | 0.02495166 | 0.03821223 | 0.05212783 | 0.03798278 | 0.0790697 | 0.03781443
[5 empty] | 0.06466897 | 0.03798432 |  |  | 0.02526621 | 0.03899207 | 0.05226185 | 0.03875794 | 0.07992492 | 0.03858615
[5 empty] | 0.06503402 | 0.03874401 |  |  | 0.02516325 | 0.03977191 | 0.05256213 | 0.0395331 | 0.08023115 | 0.03935787
[5 empty] | 0.06539354 | 0.03950369 |  |  | 0.02544236 | 0.04055175 | 0.05272786 | 0.04030825 | 0.08008715 | 0.0401296
[5 empty] | 0.06574745 | 0.04026338 |  |  | 0.02530314 | 0.04133159 | 0.05285823 | 0.04108341 | 0.08029166 | 0.04090132
[5 empty] | 0.06609565 | 0.04102307 |  |  | 0.02534518 | 0.04211143 | 0.05275242 | 0.04185857 | 0.08044343 | 0.04167304
[5 empty] | 0.06643807 | 0.04178275 |  |  | 0.0255725 | 0.04289127 | 0.05332904 | 0.04263373 | 0.08108558 | 0.04244477
[5 empty] | 0.06677462 | 0.04254244 |  |  | 0.02557194 | 0.04367112 | 0.05332904 | 0.04340889 | 0.08098373 | 0.04321649
[5 empty] | 0.06710522 | 0.04330213 |  |  | 0.02546344 | 0.04445096 | 0.05321075 | 0.04418405 | 0.0809746 | 0.04398821
[5 empty] | 0.06742979 | 0.04406181 |  |  | 0.02534504 | 0.0452308 | 0.05305647 | 0.04495921 | 0.08032593 | 0.04475994
[5 empty] | 0.06774823 | 0.0448215 |  |  | 0.02541711 | 0.04601064 | 0.05316782 | 0.04573437 | 0.08093957 | 0.04553166
[5 empty] | 0.06806047 | 0.04558119 |  |  | 0.02538003 | 0.04679048 | 0.05274642 | 0.04650952 | 0.08071682 | 0.04630338
[5 empty] | 0.06836642 | 0.04634087 |  |  | 0.02523417 | 0.04757032 | 0.05259386 | 0.04728468 | 0.08045897 | 0.0470751
[5 empty] | 0.068666 | 0.04710056 |  |  | 0.02517992 | 0.04835016 | 0.05261177 | 0.04805984 | 0.07986732 | 0.04784683
[5 empty] | 0.06895912 | 0.04786025 |  |  | 0.02531765 | 0.04913 | 0.05220174 | 0.048835 | 0.07984317 | 0.04861855
[5 empty] | 0.0692457 | 0.04861993 |  |  | 0.02504773 | 0.04990985 | 0.0522654 | 0.04961016 | 0.07958783 | 0.04939027
[5 empty] | 0.06952566 | 0.04937962 |  |  | 0.02517056 | 0.05068969 | 0.05180436 | 0.05038532 | 0.07900258 | 0.050162
[5 empty] | 0.06979891 | 0.0501393 |  |  | 0.02498649 | 0.05146953 | 0.05162022 | 0.05116048 | 0.07878873 | 0.05093372
[5 empty] | 0.07006536 | 0.05089899 |  |  | 0.02489592 | 0.05224937 | 0.05131459 | 0.05193564 | 0.07854758 | 0.05170544
[5 empty] | 0.07032495 | 0.05165868 |  |  | 0.02479922 | 0.05302921 | 0.05108909 | 0.05271079 | 0.07828042 | 0.05247717
[5 empty] | 0.07057757 | 0.05241836 |  |  | 0.02469676 | 0.05380905 | 0.05074533 | 0.05348595 | 0.07748856 | 0.05324889
[5 empty] | 0.07082315 | 0.05317805 |  |  | 0.02468893 | 0.05458889 | 0.05018491 | 0.05426111 | 0.0773733 | 0.05402061
[5 empty] | 0.0710616 | 0.05393774 |  |  | 0.0244761 | 0.05536874 | 0.04950946 | 0.05503627 | 0.07683592 | 0.05479233
[5 empty] | 0.07129283 | 0.05469742 |  |  | 0.02425865 | 0.05614858 | 0.04912057 | 0.05581143 | 0.07687774 | 0.05556406
[5 empty] | 0.07151677 | 0.05545711 |  |  | 0.02423695 | 0.05692842 | 0.04871987 | 0.05658659 | 0.07610004 | 0.05633578
[5 empty] | 0.07173334 | 0.0562168 |  |  | 0.02411139 | 0.05770826 | 0.04870896 | 0.05736175 | 0.07570414 | 0.0571075
[5 empty] | 0.07194243 | 0.05697648 |  |  | 0.02388234 | 0.0584881 | 0.04788944 | 0.05813691 | 0.07539132 | 0.05787923
[5 empty] | 0.07214398 | 0.05773617 |  |  | 0.02375018 | 0.05926794 | 0.04776295 | 0.05891206 | 0.07446289 | 0.05865095
[5 empty] | 0.0723379 | 0.05849586 |  |  | 0.02371529 | 0.06004778 | 0.04733107 | 0.05968722 | 0.07362014 | 0.05942267
[5 empty] | 0.0725241 | 0.05925554 |  |  | 0.02347804 | 0.06082762 | 0.04669543 | 0.06046238 | 0.07356438 | 0.0601944
[5 empty] | 0.07270251 | 0.06001523 |  |  | 0.02333881 | 0.06160747 | 0.04665764 | 0.06123754 | 0.0724969 | 0.06096612
[5 empty] | 0.07287302 | 0.06077492 |  |  | 0.02339799 | 0.06238731 | 0.0461193 | 0.0620127 | 0.07251901 | 0.06173784
[5 empty] | 0.07303557 | 0.0615346 |  |  | 0.02315594 | 0.06316715 | 0.04538203 | 0.06278786 | 0.07213199 | 0.06250957
[5 empty] | 0.07319007 | 0.06229429 |  |  | 0.02291304 | 0.06394699 | 0.04504744 | 0.06356302 | 0.07083716 | 0.06328129
[5 empty] | 0.07333644 | 0.06305397 |  |  | 0.02296968 | 0.06472683 | 0.04461714 | 0.06433818 | 0.0703358 | 0.06405301
[5 empty] | 0.07347458 | 0.06381366 |  |  | 0.02272623 | 0.06550667 | 0.04449273 | 0.06511333 | 0.07022922 | 0.06482473
[5 empty] | 0.07360442 | 0.06457335 |  |  | 0.02268306 | 0.06628651 | 0.04377584 | 0.06588849 | 0.06941871 | 0.06559646
[5 empty] | 0.07372587 | 0.06533303 |  |  | 0.02244056 | 0.06706636 | 0.04336807 | 0.06666365 | 0.06910558 | 0.06636818
[5 empty] | 0.07383885 | 0.06609272 |  |  | 0.0223991 | 0.0678462 | 0.04277103 | 0.06743881 | 0.06849113 | 0.0671399
[5 empty] | 0.07394327 | 0.06685241 |  |  | 0.02205907 | 0.06862604 | 0.04238634 | 0.06821397 | 0.06777664 | 0.06791163
[5 empty] | 0.07403906 | 0.06761209 |  |  | 0.02202083 | 0.06940588 | 0.0421156 | 0.06898913 | 0.06656343 | 0.06868335
[5 empty] | 0.07412612 | 0.06837178 |  |  | 0.02188476 | 0.07018572 | 0.04216042 | 0.06976429 | 0.06595279 | 0.06945507
[5 empty] | 0.07420437 | 0.06913147 |  |  | 0.02185125 | 0.07096556 | 0.04172242 | 0.07053945 | 0.06554602 | 0.0702268
[5 empty] | 0.07427373 | 0.06989115 |  |  | 0.02172067 | 0.0717454 | 0.0414032 | 0.0713146 | 0.06544441 | 0.07099852
[5 empty] | 0.07433412 | 0.07065084 |  |  | 0.02149086 | 0.07252524 | 0.04079941 | 0.07208976 | 0.06482453 | 0.07177024
[5 empty] | 0.07438544 | 0.07141053 |  |  | 0.02125771 | 0.07330509 | 0.04070302 | 0.07286492 | 0.06374624 | 0.07254196
[5 empty] | 0.07442762 | 0.07217021 |  |  | 0.02112127 | 0.07408493 | 0.04031334 | 0.07364008 | 0.06291247 | 0.07331369
[5 empty] | 0.07446058 | 0.0729299 |  |  | 0.0209817 | 0.07486477 | 0.04032978 | 0.07441524 | 0.06252693 | 0.07408541
[5 empty] | 0.07448422 | 0.07368958 |  |  | 0.02093911 | 0.07564461 | 0.03965179 | 0.0751904 | 0.06139331 | 0.07485713
[5 empty] | 0.07449847 | 0.07444927 |  |  | 0.02069366 | 0.07642445 | 0.03947878 | 0.07596556 | 0.06061531 | 0.07562886
[5 empty] | 0.07450324 | 0.07520896 |  |  | 0.02054548 | 0.07720429 | 0.03921017 | 0.07674072 | 0.05929663 | 0.07640058
[5 empty] | 0.07450324 | 0.07520896 |  |  | 0.02049471 | 0.07798413 | 0.03884541 | 0.07751587 | 0.05884097 | 0.0771723
[5 empty] | 0.07325157 | 0.07520869 |  |  | 0.02024148 | 0.07876398 | 0.0387839 | 0.07829103 | 0.05765203 | 0.07794403
[5 empty] | 0.07201404 | 0.07520842 |  |  | 0.02018594 | 0.07954382 | 0.03832509 | 0.07906619 | 0.0566335 | 0.07871575
[5 empty] | 0.07079133 | 0.07520815 |  |  | 0.02002822 | 0.08032366 | 0.03846839 | 0.07984135 | 0.05558909 | 0.07948747
[5 empty] | 0.06958414 | 0.07520788 |  |  | 0.01996846 | 0.0811035 | 0.03821324 | 0.08061651 | 0.05482249 | 0.08025919
[5 empty] | 0.06839317 | 0.07520761 |  |  | 0.0198068 | 0.08188334 | 0.03765905 | 0.08139167 | 0.0537374 | 0.08103092
[5 empty] | 0.06721909 | 0.07520735 |  |  | 0.01954337 | 0.08266318 | 0.03770526 | 0.08216683 | 0.05273753 | 0.08180264
[5 empty] | 0.0660626 | 0.07520708 |  |  | 0.01927832 | 0.08344302 | 0.03705129 | 0.08294199 | 0.05102656 | 0.08257436
[5 empty] | 0.06492439 | 0.07520681 |  |  | 0.01921178 | 0.08422286 | 0.03699657 | 0.08371714 | 0.0501082 | 0.08334609
[5 empty] | 0.06380516 | 0.07520654 |  |  | 0.01914389 | 0.08500271 | 0.03654052 | 0.0844923 | 0.04938615 | 0.08411781
[5 empty] | 0.06270558 | 0.07520627 |  |  | 0.01897479 | 0.08578255 | 0.03668258 | 0.08526746 | 0.04766411 | 0.08488953
[5 empty] | 0.06162637 | 0.075206 |  |  | 0.01860461 | 0.08656239 | 0.03632216 | 0.08604262 | 0.04644577 | 0.08566126
[5 empty] | 0.0605682 | 0.07520574 |  |  | 0.01863349 | 0.08734223 | 0.03565869 | 0.08681778 | 0.04523483 | 0.08643298
[5 empty] | 0.05953177 | 0.07520547 |  |  | 0.01846158 | 0.08812207 | 0.03539161 | 0.08759294 | 0.044835 | 0.0872047
[5 empty] | 0.05851776 | 0.0752052 |  |  | 0.018089 | 0.08890191 | 0.03542033 | 0.0883681 | 0.04314996 | 0.08797642
[5 empty] | 0.05752688 | 0.07520493 |  |  | 0.01791591 | 0.08968175 | 0.03524428 | 0.08914326 | 0.04248343 | 0.08874815
[5 empty] | 0.0565598 | 0.07520466 |  |  | 0.01794242 | 0.0904616 | 0.0346629 | 0.08991841 | 0.04123909 | 0.08951987
[5 empty] | 0.05561723 | 0.07520439 |  |  | 0.01766869 | 0.09124144 | 0.0343756 | 0.09069357 | 0.04042065 | 0.09029159
[5 empty] | 0.05469985 | 0.07520412 |  |  | 0.01739486 | 0.09202128 | 0.03448181 | 0.09146873 | 0.0392318 | 0.09106332
[5 empty] | 0.05380835 | 0.07520386 |  |  | 0.01732104 | 0.09280112 | 0.03408096 | 0.09224389 | 0.03807625 | 0.09183504
[5 empty] | 0.05294342 | 0.07520359 |  |  | 0.0170474 | 0.09358096 | 0.03337248 | 0.09301905 | 0.03715769 | 0.09260676
[5 empty] | 0.05210576 | 0.07520332 |  |  | 0.01707406 | 0.0943608 | 0.03345579 | 0.09379421 | 0.03697983 | 0.09337849
[5 empty] | 0.05129606 | 0.07520305 |  |  | 0.01670117 | 0.09514064 | 0.03313032 | 0.09456937 | 0.03584635 | 0.09415021
[5 empty] | 0.05051501 | 0.07520278 |  |  | 0.01662885 | 0.09592048 | 0.03249549 | 0.09534453 | 0.03456096 | 0.09492193
[5 empty] | 0.04976329 | 0.07520251 |  |  | 0.01635725 | 0.09670033 | 0.03255073 | 0.09611968 | 0.03462736 | 0.09569366
[5 empty] | 0.04903879 | 0.07520224 |  |  | 0.01638651 | 0.09748017 | 0.03209547 | 0.09689484 | 0.03364925 | 0.09646538
[5 empty] | 0.04832525 | 0.07520198 |  |  | 0.01601676 | 0.09826001 | 0.03162914 | 0.09767 | 0.03283032 | 0.0972371
[5 empty] | 0.04762054 | 0.07520171 |  |  | 0.01604815 | 0.09903985 | 0.03135115 | 0.09844516 | 0.03257427 | 0.09800882
[5 empty] | 0.04692537 | 0.07520144 |  |  | 0.01588039 | 0.09981969 | 0.03064677 | 0.09922032 | 0.03186384 | 0.09878055
[5 empty] | 0.04624042 | 0.07520117 |  |  | 0.015613 | 0.1005995 | 0.03049917 | 0.09999548 | 0.03097359 | 0.09955227
[5 empty] | 0.04556637 | 0.0752009 |  |  | 0.01544593 | 0.1013794 | 0.02981104 | 0.1007706 | 0.03130244 | 0.100324
[5 empty] | 0.04490393 | 0.07520063 |  |  | 0.0152791 | 0.1021592 | 0.02928516 | 0.1015458 | 0.03004943 | 0.1010957
[5 empty] | 0.04425378 | 0.07520036 |  |  | 0.01521247 | 0.1029391 | 0.02902431 | 0.102321 | 0.02971356 | 0.1018674
[5 empty] | 0.04361661 | 0.0752001 |  |  | 0.01494597 | 0.1037189 | 0.02823126 | 0.1030961 | 0.02929384 | 0.1026392
[5 empty] | 0.04299312 | 0.07519983 |  |  | 0.01487953 | 0.1044987 | 0.02740879 | 0.1038713 | 0.0293893 | 0.1034109
[5 empty] | 0.04238399 | 0.07519956 |  |  | 0.01451311 | 0.1052786 | 0.02685968 | 0.1046464 | 0.02919894 | 0.1041826
[5 empty] | 0.04178992 | 0.07519929 |  |  | 0.01454663 | 0.1060584 | 0.0261867 | 0.1054216 | 0.02882178 | 0.1049543
[5 empty] | 0.0412116 | 0.07519902 |  |  | 0.01418004 | 0.1068383 | 0.02579262 | 0.1061967 | 0.02795684 | 0.1057261
[5 empty] | 0.04064972 | 0.07519875 |  |  | 0.01401328 | 0.1076181 | 0.02478022 | 0.1069719 | 0.02750313 | 0.1064978
[5 empty] | 0.04010497 | 0.07519848 |  |  | 0.01404629 | 0.1083979 | 0.02405229 | 0.1077471 | 0.02765966 | 0.1072695
[5 empty] | 0.03957803 | 0.07519822 |  |  | 0.013679 | 0.1091778 | 0.02321159 | 0.1085222 | 0.02702545 | 0.1080412
[5 empty] | 0.03906961 | 0.07519795 |  |  | 0.01351136 | 0.1099576 | 0.0224609 | 0.1092974 | 0.02629951 | 0.1088129
[5 empty] | 0.0385804 | 0.07519768 |  |  | 0.0134433 | 0.1107375 | 0.021903 | 0.1100725 | 0.02628086 | 0.1095847
[5 empty] | 0.03811108 | 0.07519741 |  |  | 0.01327477 | 0.1115173 | 0.02124066 | 0.1108477 | 0.02596851 | 0.1103564
[5 empty] | 0.03766234 | 0.07519714 |  |  | 0.0131057 | 0.1122972 | 0.02037666 | 0.1116229 | 0.02606148 | 0.1111281
[5 empty] | 0.03723488 | 0.07519687 |  |  | 0.01283603 | 0.113077 | 0.01951377 | 0.112398 | 0.02575879 | 0.1118998
[5 empty] | 0.03682938 | 0.07519661 |  |  | 0.01276571 | 0.1138568 | 0.01885478 | 0.1131732 | 0.02505943 | 0.1126716
[5 empty] | 0.03644655 | 0.07519634 |  |  | 0.01269467 | 0.1146367 | 0.01830245 | 0.1139483 | 0.02456244 | 0.1134433
[5 empty] | 0.03608706 | 0.07519607 |  |  | 0.01242285 | 0.1154165 | 0.01715957 | 0.1147235 | 0.02416682 | 0.114215
[5 empty] | 0.03575162 | 0.0751958 |  |  | 0.0123502 | 0.1161964 | 0.01662891 | 0.1154987 | 0.02457159 | 0.1149867
[5 empty] | 0.03575162 | 0.0751958 |  |  | 0.01197664 | 0.1169762 | 0.01611324 | 0.1162738 | 0.02357577 | 0.1157585
[5 empty] | 0.03480322 | 0.07506672 |  |  | 0.01200212 | 0.117756 | 0.01511534 | 0.117049 | 0.02327837 | 0.1165302
[5 empty] | 0.03386508 | 0.07493764 |  |  | 0.01182659 | 0.1185359 | 0.014738 | 0.1178241 | 0.02347839 | 0.1173019
[5 empty] | 0.03293764 | 0.07480856 |  |  | 0.01164997 | 0.1193157 | 0.01388397 | 0.1185993 | 0.02337487 | 0.1180736
[5 empty] | 0.03202132 | 0.07467947 |  |  | 0.01127222 | 0.1200956 | 0.01345605 | 0.1193744 | 0.02306681 | 0.1188453
[5 empty] | 0.03111653 | 0.07455039 |  |  | 0.01119326 | 0.1208754 | 0.012457 | 0.1201496 | 0.02245322 | 0.1196171
[5 empty] | 0.0302237 | 0.07442131 |  |  | 0.01101304 | 0.1216552 | 0.0119896 | 0.1209248 | 0.02223313 | 0.1203888
[5 empty] | 0.02934325 | 0.07429223 |  |  | 0.01073149 | 0.1224351 | 0.01125663 | 0.1216999 | 0.02140554 | 0.1211605
[5 empty] | 0.02847561 | 0.07416315 |  |  | 0.01054857 | 0.1232149 | 0.01116087 | 0.1224751 | 0.02176947 | 0.1219322
[5 empty] | 0.0276212 | 0.07403407 |  |  | 0.0104642 | 0.1239948 | 0.01050508 | 0.1232502 | 0.02152394 | 0.122704
[5 empty] | 0.02678043 | 0.07390499 |  |  | 0.01037832 | 0.1247746 | 0.009892054 | 0.1240254 | 0.02076796 | 0.1234757
[5 empty] | 0.02595374 | 0.07377591 |  |  | 0.01019088 | 0.1255545 | 0.009824558 | 0.1248006 | 0.02060054 | 0.1242474
[5 empty] | 0.02514155 | 0.07364683 |  |  | 0.009901815 | 0.1263343 | 0.009705369 | 0.1255757 | 0.0199207 | 0.1250191
[5 empty] | 0.02434428 | 0.07351774 |  |  | 0.009811064 | 0.1271141 | 0.009037265 | 0.1263509 | 0.01982745 | 0.1257909
[5 empty] | 0.02356234 | 0.07338866 |  |  | 0.009518566 | 0.127894 | 0.009223021 | 0.127126 | 0.01941982 | 0.1265626
[5 empty] | 0.02279617 | 0.07325958 |  |  | 0.009424262 | 0.1286738 | 0.008965094 | 0.1279012 | 0.01909686 | 0.1273343
[5 empty] | 0.02204619 | 0.0731305 |  |  | 0.009128211 | 0.1294537 | 0.008631821 | 0.1286764 | 0.01846321 | 0.128106
[5 empty] | 0.02131282 | 0.07300142 |  |  | 0.009030488 | 0.1302335 | 0.008400884 | 0.1294515 | 0.01752234 | 0.1288777
[5 empty] | 0.02059648 | 0.07287234 |  |  | 0.00863111 | 0.1310133 | 0.008572385 | 0.1302267 | 0.01727436 | 0.1296495
[5 empty] | 0.01989759 | 0.07274326 |  |  | 0.008430096 | 0.1317932 | 0.008546423 | 0.1310018 | 0.01701937 | 0.1304212
[5 empty] | 0.01921658 | 0.07261418 |  |  | 0.008427464 | 0.132573 | 0.008423101 | 0.131777 | 0.01645748 | 0.1311929
[5 empty] | 0.01855388 | 0.07248509 |  |  | 0.008023232 | 0.1333529 | 0.008202518 | 0.1325521 | 0.01648879 | 0.1319646
[5 empty] | 0.01790989 | 0.07235601 |  |  | 0.008017418 | 0.1341327 | 0.007884778 | 0.1333273 | 0.01561342 | 0.1327364
[5 empty] | 0.01728505 | 0.07222693 |  |  | 0.00771004 | 0.1349126 | 0.007769979 | 0.1341025 | 0.01523147 | 0.1335081
[5 empty] | 0.01667978 | 0.07209785 |  |  | 0.007501116 | 0.1356924 | 0.007658224 | 0.1348776 | 0.01494304 | 0.1342798
[5 empty] | 0.01609278 | 0.07196877 |  |  | 0.007290664 | 0.1364722 | 0.007449613 | 0.1356528 | 0.01394825 | 0.1350515
[5 empty] | 0.0155141 | 0.07183969 |  |  | 0.007178702 | 0.1372521 | 0.007744249 | 0.1364279 | 0.01384719 | 0.1358233
[5 empty] | 0.01494246 | 0.07171061 |  |  | 0.006965249 | 0.1380319 | 0.00744223 | 0.1372031 | 0.01323998 | 0.136595
[5 empty] | 0.01437826 | 0.07158153 |  |  | 0.006550321 | 0.1388118 | 0.00724366 | 0.1379783 | 0.01232672 | 0.1373667
[5 empty] | 0.01382194 | 0.07145245 |  |  | 0.006533938 | 0.1395916 | 0.007148638 | 0.1387534 | 0.01220751 | 0.1381384
[5 empty] | 0.01327392 | 0.07132336 |  |  | 0.006316117 | 0.1403714 | 0.007157267 | 0.1395286 | 0.01128248 | 0.1389101
[5 empty] | 0.01273461 | 0.07119428 |  |  | 0.005896876 | 0.1411513 | 0.006769646 | 0.1403037 | 0.01145171 | 0.1396819
[5 empty] | 0.01220445 | 0.0710652 |  |  | 0.005876233 | 0.1419311 | 0.006685877 | 0.1410789 | 0.01061532 | 0.1404536
[5 empty] | 0.01168385 | 0.07093612 |  |  | 0.005554207 | 0.142711 | 0.006906062 | 0.1418541 | 0.01027341 | 0.1412253
[5 empty] | 0.01117324 | 0.07080704 |  |  | 0.005230815 | 0.1434908 | 0.006630301 | 0.1426292 | 0.009626098 | 0.141997
[5 empty] | 0.01067304 | 0.07067796 |  |  | 0.005206076 | 0.1442706 | 0.006858695 | 0.1434044 | 0.00897348 | 0.1427688
[5 empty] | 0.01018367 | 0.07054888 |  |  | 0.004780007 | 0.1450505 | 0.006591345 | 0.1441795 | 0.008315666 | 0.1435405
[5 empty] | 0.009705563 | 0.0704198 |  |  | 0.004652627 | 0.1458303 | 0.006328353 | 0.1449547 | 0.007452761 | 0.1443122
[5 empty] | 0.009239129 | 0.07029072 |  |  | 0.004423953 | 0.1466102 | 0.006569819 | 0.1457298 | 0.007084873 | 0.1450839
[5 empty] | 0.008784796 | 0.07016163 |  |  | 0.004194003 | 0.14739 | 0.006215845 | 0.146505 | 0.006512108 | 0.1458557
[5 empty] | 0.008342986 | 0.07003255 |  |  | 0.003862796 | 0.1481699 | 0.006266532 | 0.1472802 | 0.005834573 | 0.1466274
[5 empty] | 0.007914122 | 0.06990347 |  |  | 0.00383035 | 0.1489497 | 0.00642198 | 0.1480553 | 0.005252374 | 0.1473991
[5 empty] | 0.007498628 | 0.06977439 |  |  | 0.003596683 | 0.1497295 | 0.006382292 | 0.1488305 | 0.005265617 | 0.1481708
[5 empty] | 0.007096925 | 0.06964531 |  |  | 0.003261812 | 0.1505094 | 0.006547567 | 0.1496056 | 0.004274409 | 0.1489425
[5 empty] | 0.006709436 | 0.06951623 |  |  | 0.003025756 | 0.1512892 | 0.006517907 | 0.1503808 | 0.004078857 | 0.1497143
[5 empty] | 0.006336584 | 0.06938715 |  |  | 0.002888532 | 0.1520691 | 0.006093413 | 0.151156 | 0.003279067 | 0.150486
[5 empty] | 0.005978792 | 0.06925807 |  |  | 0.002650159 | 0.1528489 | 0.006274186 | 0.1519311 | 0.002875145 | 0.1512577
[5 empty] | 0.005636482 | 0.06912898 |  |  | 0.002410656 | 0.1536287 | 0.005960328 | 0.1527063 | 0.001767198 | 0.1520294
[5 empty] | 0.005310077 | 0.0689999 |  |  | 0.001970039 | 0.1544086 | 0.006051939 | 0.1534814 | 0.001355333 | 0.1528012
[5 empty] | 0.005 | 0.06887082 |  |  | 0.001928327 | 0.1551884 | 0.00604912 | 0.1542566 | 0.0003396564 | 0.1535729
[5 empty] | 0.005 | 0.06885766
[5 empty] | 0.005925143 | 0.06885793
[5 empty] | 0.006845125 | 0.0688582
[5 empty] | 0.007759886 | 0.06885847
[5 empty] | 0.008669366 | 0.06885874
[5 empty] | 0.009573507 | 0.06885901
[5 empty] | 0.01047225 | 0.06885928
[5 empty] | 0.01136554 | 0.06885954
[5 empty] | 0.0122533 | 0.06885981
[5 empty] | 0.0131355 | 0.06886008
[5 empty] | 0.01401205 | 0.06886035
[5 empty] | 0.01488291 | 0.06886062
[5 empty] | 0.01574802 | 0.06886089
[5 empty] | 0.01660732 | 0.06886116
[5 empty] | 0.01746074 | 0.06886142
[5 empty] | 0.01830824 | 0.06886169
[5 empty] | 0.01914974 | 0.06886196
[5 empty] | 0.01998519 | 0.06886223
[5 empty] | 0.02081454 | 0.0688625
[5 empty] | 0.02163771 | 0.06886277
[5 empty] | 0.02245466 | 0.06886303
[5 empty] | 0.02326532 | 0.0688633
[5 empty] | 0.02406964 | 0.06886357
[5 empty] | 0.02486755 | 0.06886384
[5 empty] | 0.025659 | 0.06886411
[5 empty] | 0.02644417 | 0.06886438
[5 empty] | 0.02722445 | 0.06886465
[5 empty] | 0.02800002 | 0.06886491
[5 empty] | 0.02877082 | 0.06886518
[5 empty] | 0.0295368 | 0.06886545
[5 empty] | 0.03029789 | 0.06886572
[5 empty] | 0.03105403 | 0.06886599
[5 empty] | 0.03180517 | 0.06886626
[5 empty] | 0.03255125 | 0.06886653
[5 empty] | 0.03329221 | 0.06886679
[5 empty] | 0.03402798 | 0.06886706
[5 empty] | 0.03475851 | 0.06886733
[5 empty] | 0.03548375 | 0.0688676
[5 empty] | 0.03620362 | 0.06886787
[5 empty] | 0.03691808 | 0.06886814
[5 empty] | 0.03762706 | 0.06886841
[5 empty] | 0.0383305 | 0.06886867
[5 empty] | 0.03902835 | 0.06886894
[5 empty] | 0.03972054 | 0.06886921
[5 empty] | 0.04040702 | 0.06886948
[5 empty] | 0.04108772 | 0.06886975
[5 empty] | 0.04176259 | 0.06887002
[5 empty] | 0.04243157 | 0.06887029
[5 empty] | 0.0430946 | 0.06887055
[5 empty] | 0.04375162 | 0.06887082
[5 empty] | 0.04375162 | 0.06885766
[5 empty] | 0.04454824 | 0.06898728
[5 empty] | 0.04533808 | 0.0691169
[5 empty] | 0.046121 | 0.06924652
[5 empty] | 0.04689684 | 0.06937614
[5 empty] | 0.04766545 | 0.06950576
[5 empty] | 0.04842668 | 0.06963537
[5 empty] | 0.04918037 | 0.06976499
[5 empty] | 0.04992637 | 0.06989461
[5 empty] | 0.05066452 | 0.07002423
[5 empty] | 0.05139468 | 0.07015385
[5 empty] | 0.05211669 | 0.07028346
[5 empty] | 0.0528304 | 0.07041308
[5 empty] | 0.05353566 | 0.0705427
[5 empty] | 0.05423231 | 0.07067232
[5 empty] | 0.05492019 | 0.07080194
[5 empty] | 0.05559917 | 0.07093156
[5 empty] | 0.05626907 | 0.07106117
[5 empty] | 0.05692976 | 0.07119079
[5 empty] | 0.05758107 | 0.07132041
[5 empty] | 0.05822286 | 0.07145003
[5 empty] | 0.05885497 | 0.07157965
[5 empty] | 0.05947725 | 0.07170927
[5 empty] | 0.06008955 | 0.07183888
[5 empty] | 0.06069171 | 0.0719685
[5 empty] | 0.0612842 | 0.07209812
[5 empty] | 0.06187062 | 0.07222774
[5 empty] | 0.06245144 | 0.07235736
[5 empty] | 0.06302651 | 0.07248697
[5 empty] | 0.06359568 | 0.07261659
[5 empty] | 0.06415878 | 0.07274621
[5 empty] | 0.06471567 | 0.07287583
[5 empty] | 0.0652662 | 0.07300545
[5 empty] | 0.06581021 | 0.07313507
[5 empty] | 0.06634756 | 0.07326468
[5 empty] | 0.06687807 | 0.0733943
[5 empty] | 0.06740162 | 0.07352392
[5 empty] | 0.06791803 | 0.07365354
[5 empty] | 0.06842716 | 0.07378316
[5 empty] | 0.06892886 | 0.07391278
[5 empty] | 0.06942296 | 0.07404239
[5 empty] | 0.06990933 | 0.07417201
[5 empty] | 0.0703878 | 0.07430163
[5 empty] | 0.07085823 | 0.07443125
[5 empty] | 0.07132046 | 0.07456087
[5 empty] | 0.07177433 | 0.07469048
[5 empty] | 0.0722197 | 0.0748201
[5 empty] | 0.07265641 | 0.07494972
[5 empty] | 0.0730843 | 0.07507934
[5 empty] | 0.07350324 | 0.07520896
[5 empty] | 0.06366882 | 0.07520896
[5 empty] | 0.07360618 | 0.07748768
[5 empty] | 0.0737018 | 0.07976639
[5 empty] | 0.07379037 | 0.08204511
[5 empty] | 0.07387217 | 0.08432383
[5 empty] | 0.07394746 | 0.08660255
[5 empty] | 0.0740165 | 0.08888127
[5 empty] | 0.07407958 | 0.09115999
[5 empty] | 0.07413696 | 0.09343871
[5 empty] | 0.07418891 | 0.09571742
[5 empty] | 0.07423569 | 0.09799614
[5 empty] | 0.07427759 | 0.1002749
[5 empty] | 0.07431487 | 0.1025536
[5 empty] | 0.0743478 | 0.1048323
[5 empty] | 0.07437665 | 0.107111
[5 empty] | 0.07440169 | 0.1093897
[5 empty] | 0.07442318 | 0.1116685
[5 empty] | 0.07444141 | 0.1139472
[5 empty] | 0.07445664 | 0.1162259
[5 empty] | 0.07446913 | 0.1185046
[5 empty] | 0.07447917 | 0.1207833
[5 empty] | 0.07448701 | 0.123062
[5 empty] | 0.07449293 | 0.1253408
[5 empty] | 0.0744972 | 0.1276195
[5 empty] | 0.07450009 | 0.1298982
[5 empty] | 0.07450187 | 0.1321769
[5 empty] | 0.07450281 | 0.1344556
[5 empty] | 0.07450317 | 0.1367344
[5 empty] | 0.07450324 | 0.1390131
[5 empty] | 0.07444771 | 0.1412918
[5 empty] | 0.07425649 | 0.1435705
[5 empty] | 0.07393919 | 0.1458492
[5 empty] | 0.07350645 | 0.148128
[5 empty] | 0.0729689 | 0.15
[5 empty] | 0.07233717 | 0.1526854
[5 empty] | 0.07162191 | 0.1549641
[5 empty] | 0.07083374 | 0.1572428
[5 empty] | 0.06998331 | 0.1595215
[5 empty] | 0.06908125 | 0.1618003
[5 empty] | 0.06813819 | 0.164079
[5 empty] | 0.06716477 | 0.1663577
[5 empty] | 0.06617163 | 0.1686364
[5 empty] | 0.06516941 | 0.1709151
[5 empty] | 0.06416873 | 0.1731939
[5 empty] | 0.06318023 | 0.1754726
[5 empty] | 0.06221455 | 0.1777513
[5 empty] | 0.06128233 | 0.18003
[5 empty] | 0.0603942 | 0.1823087
[5 empty] | 0.05956079 | 0.1845874
[5 empty] | 0.05879275 | 0.1868662
[5 empty] | 0.0581007 | 0.1891449
[5 empty] | 0.05749529 | 0.1914236
[5 empty] | 0.05696308 | 0.1937023
[5 empty] | 0.05644481 | 0.195981
[5 empty] | 0.05593694 | 0.1982598
[5 empty] | 0.05543933 | 0.2005385
[5 empty] | 0.05495186 | 0.2028172
[5 empty] | 0.0544744 | 0.2050959
[5 empty] | 0.05400682 | 0.2073746
[5 empty] | 0.05354898 | 0.2096534
[5 empty] | 0.05310077 | 0.2119321
[5 empty] | 0.05266204 | 0.2142108
[5 empty] | 0.05223268 | 0.2164895
[5 empty] | 0.05181254 | 0.2187682
[5 empty] | 0.05140151 | 0.2210469
[5 empty] | 0.05099945 | 0.2233257
[5 empty] | 0.05060623 | 0.2256044
[5 empty] | 0.05022172 | 0.2278831
[5 empty] | 0.0498458 | 0.2301618
[5 empty] | 0.04947833 | 0.2324405
[5 empty] | 0.04911918 | 0.2347193
[5 empty] | 0.04876822 | 0.236998
[5 empty] | 0.04842533 | 0.2392767
[5 empty] | 0.04809038 | 0.2415554
[5 empty] | 0.04776323 | 0.2438341
[5 empty] | 0.04744376 | 0.2461128
[5 empty] | 0.04713183 | 0.2483916
[5 empty] | 0.04682663 | 0.2506703
[5 empty] | 0.04652559 | 0.252949
[5 empty] | 0.04622867 | 0.2552277
[5 empty] | 0.04593608 | 0.2575064
[5 empty] | 0.04564803 | 0.2597852
[5 empty] | 0.04536474 | 0.2620639
[5 empty] | 0.04508643 | 0.2643426
[5 empty] | 0.0448133 | 0.2666213
[5 empty] | 0.04454557 | 0.2689
[5 empty] | 0.04428345 | 0.2711788
[5 empty] | 0.04402716 | 0.2734575
[5 empty] | 0.04377692 | 0.2757362
[5 empty] | 0.04353293 | 0.2780149
[5 empty] | 0.04329541 | 0.2802936
[5 empty] | 0.04306458 | 0.2825723
[5 empty] | 0.04284065 | 0.2848511
[5 empty] | 0.04262382 | 0.2871298
[5 empty] | 0.04241433 | 0.2894085
[5 empty] | 0.04221237 | 0.2916872
[5 empty] | 0.04201817 | 0.2939659
[5 empty] | 0.04183194 | 0.2962447
[5 empty] | 0.0416539 | 0.2985234
[5 empty] | 0.04148425 | 0.3008021