## 1
Общество с ограниченной ответственностью "Инженерная геология" (ООО "ИнжГео") | [11 empty] | Общество с ограниченной ответственностью "Инженерная геология" (ООО "ИнжГео")
Юр. адрес: 117279, г. Москва, ул. Миклухо-Маклая, 36 а, этаж 5, пом. XXIII к. 76-84 | [11 empty] | Юр. адрес: 117279, г. Москва, ул. Миклухо-Маклая, 36 а, этаж 5, пом. XXIII к. 76-84 | [8 empty] | нагр |  |  | X0 | Y0 | R |  | нагр |  |  |  | X0 | Y0 | R | нагр |  |  |  | X0 | Y0 | R |  | нагр |  |  |  | X0 | Y0 | R
Телефон/факс +7 (495) 132-30-00, Адрес электронной почты inbox@inj-geo.ru | [11 empty] | Телефон/факс +7 (495) 132-30-00, Адрес электронной почты inbox@inj-geo.ru | [12 empty] | 0 | [7 empty] | 0 | [6 empty] | 0 | [7 empty] | 0
[21 empty] | девиатор | [6 empty] | девиатор | [6 empty] | девиатор | [7 empty] | девиатор
Испытательная лаборатория ООО «ИнжГео» | [11 empty] | Испытательная лаборатория ООО «ИнжГео» | [8 empty] | x0 | Угол | X | Y |  |  |  | x0 |  | Угол | X | Y |  |  | x0 |  | Угол | X | Y |  |  |  | x0 |  | Угол | X | Y
Адрес места осуществления деятельности лаборатории: г. Москва, просп. Вернадского, д. 51, стр. 1 | [11 empty] | Адрес места осуществления деятельности лаборатории: г. Москва, просп. Вернадского, д. 51, стр. 1 | [9 empty] | 0 | [7 empty] | 0 | [6 empty] | 0 | [7 empty] | 0
Телефон +7(910)4557682, E-mail: slg85@mail.ru | [11 empty] | Телефон +7(910)4557682, E-mail: slg85@mail.ru | [9 empty] | 5 | [7 empty] | 5 | [6 empty] | 5 | [7 empty] | 5
[22 empty] | 10 | [7 empty] | 10 | [6 empty] | 10 | [7 empty] | 10
[12 empty] | Протокол испытаний № 13-63/217 от 03-06-2023 | [9 empty] | 15 | [7 empty] | 15 | [6 empty] | 15 | [7 empty] | 15
[22 empty] | 20 | [7 empty] | 20 | [6 empty] | 20 | [7 empty] | 20
[12 empty] | Наименование и адрес заказчика: Переход трубопровода через р. Енисей | [9 empty] | 25 | [7 empty] | 25 | [6 empty] | 25 | [7 empty] | 25
[12 empty] | Наименование объекта: ООО Регионстрой | [9 empty] | 30 | [7 empty] | 30 | [6 empty] | 30 | [7 empty] | 30
Наименование используемого метода/методики: ГОСТ 12248.4-2020 | [11 empty] | Наименование используемого метода/методики: ГОСТ 12248.3-2020 | [9 empty] | 35 | [7 empty] | 35 | [6 empty] | 35 | [7 empty] | 35
Условия проведения испытания: температура окружающей среды (18 - 25)0С, влажность воздуха (40 - 75)% | [11 empty] | Условия проведения испытания: температура окружающей среды (18 - 25)0С, влажность воздуха (40 - 75)% | [9 empty] | 40 | [7 empty] | 40 | [6 empty] | 40 | [7 empty] | 40
[12 empty] | Дата получение объекта подлежащего испытаниям: 07-05-2023 | [9 empty] | 45 | [7 empty] | 45 | [6 empty] | 45 | [7 empty] | 45
[12 empty] | Дата испытания: 25.10.2022-19.11.2217 | [9 empty] | 50 | [7 empty] | 50 | [6 empty] | 50 | [7 empty] | 50
[22 empty] | 55 | [7 empty] | 55 | [6 empty] | 55 | [7 empty] | 55
Испытание грунтов методом трехосного сжатия | [11 empty] | Испытание грунтов методом трехосного сжатия | [9 empty] | 60 | [7 empty] | 60 | [6 empty] | 60 | [7 empty] | 60
[22 empty] | 65 | [7 empty] | 65 | [6 empty] | 65 | [7 empty] | 65
Лабораторный номер: | [6 empty] | We, д.е. = |  |  |  |  | Лабораторный номер: |  | 1252 |  |  |  | We, д.е. = | 0.589057596 |  |  | 70 | [7 empty] | 70 | [6 empty] | 70 | [7 empty] | 70
Номер скважины: | [6 empty] | ρ, г/см3 = |  |  |  |  | Номер скважины: |  | BH-121 |  |  |  | ρ, г/см3 = | 1.55 |  |  | 75 | [7 empty] | 75 | [6 empty] | 75 | [7 empty] | 75
Глубина отбора, м: | [6 empty] | ρs, г/см3 = |  |  |  |  | Глубина отбора, м: |  | 1 |  |  |  | ρs, г/см3 = | 2.74 |  |  | 80 | [7 empty] | 80 | [6 empty] | 80 | [7 empty] | 80
Наименование грунта: | [6 empty] | e, д.е. = |  |  |  |  | Наименование грунта: |  | Суглинок, после оттаивания текучий, тяжелый песчанистый |  |  |  | e, д.е. = | 1.809044 |  |  | 85 | [7 empty] | 85 | [6 empty] | 85 | [7 empty] | 85
Схема проведения опыта: | [6 empty] | IL, д.е. = |  |  |  |  | Схема проведения опыта: |  | КД |  |  |  | IL, д.е. = | 2.758 |  |  | 90 | [7 empty] | 90 | [6 empty] | 90 | [7 empty] | 90
[22 empty] | 95 | [7 empty] | 95 | [6 empty] | 95 | [7 empty] | 95
[22 empty] | 100 | [7 empty] | 100 | [6 empty] | 100 | [7 empty] | 100
Результаты испытаний | [11 empty] | Результаты испытаний | [9 empty] | 105 | [7 empty] | 105 | [6 empty] | 105 | [7 empty] | 105
[22 empty] | 110 | [7 empty] | 110 | [6 empty] | 110 | [7 empty] | 110
[22 empty] | 115 | [7 empty] | 115 | [6 empty] | 115 | [7 empty] | 115
[22 empty] | 120 | [7 empty] | 120 | [6 empty] | 120 | [7 empty] | 120
[22 empty] | 125 | [7 empty] | 125 | [6 empty] | 125 | [7 empty] | 125
[22 empty] | 130 | [7 empty] | 130 | [6 empty] | 130 | [7 empty] | 130
[22 empty] | 135 | [7 empty] | 135 | [6 empty] | 135 | [7 empty] | 135
[22 empty] | 140 | [7 empty] | 140 | [6 empty] | 140 | [7 empty] | 140
[22 empty] | 145 | [7 empty] | 145 | [6 empty] | 145 | [7 empty] | 145
[22 empty] | 150 | [7 empty] | 150 | [6 empty] | 150 | [7 empty] | 150
[22 empty] | 155 | [7 empty] | 155 | [6 empty] | 155 | [7 empty] | 155
[22 empty] | 160 | [7 empty] | 160 | [6 empty] | 160 | [7 empty] | 160
[22 empty] | 165 | [7 empty] | 165 | [6 empty] | 165 | [7 empty] | 165
[22 empty] | 170 | [7 empty] | 170 | [6 empty] | 170 | [7 empty] | 170
[22 empty] | 175 | [7 empty] | 175 | [6 empty] | 175 | [7 empty] | 175
[22 empty] | 180 | [7 empty] | 180 | [6 empty] | 180 | [7 empty] | 180
[13 empty] | Давление в камере, Мпа σ3 | Вертикальная нагрузка, Мпа σ1 | Поровое давление, Мпа u
| K0, д.е. | 0.7750489 |  |  |  |  | Коэфф. Точки | [5 empty] | 0.05 | 0.08908149 | [5 empty] | 1 | [6 empty] | σ3,кПа | σ1,кПа | u, кПа |  |  |  | 4
| q_zg, МПа | 0.03875245 | [10 empty] | 0.15 | 0.2471297 | [27 empty] | δ3, Мпа | δ1-δ3, МПа | δ1, МПа | δ1, КПа
|  |  | Модуль деформации, МПа: | [9 empty] | 0.25 | 0.4051779 | [21 empty] | С, МПа:
|  |  | Е0= |  | Точки модуля (полное напр.), МПа |  |  |  | 0.03875245 | 0.06200392 | [25 empty] | φ, град:
|  |  | E50 = |  | qf (полное напр.), МПа |  |  |  | 0.08425147 | [26 empty] | E, Мпа
|  |  | Коэф. Поперечной деформации, ϑ = | [9 empty] | Эффективные значения угла внутреннего трения и удельного сцепления ϕ', С' | [13 empty] | x | 0
[13 empty] | ϕ', град. = | 13 | [12 empty] | y |  |  |  | С, кПа | φ,°
[13 empty] | С', МПа = | 0.004
| Исполнитель: | [6 empty] | Морозов Д.С. |  |  |  |  | Исполнитель: |  |  |  |  | Морозов Д.С.
| Начальник исп. лаборатории: | [6 empty] | Семиколенова Л.Г. |  |  |  |  | Начальник исп. лаборатории: |  |  |  |  | Семиколенова Л.Г.
Лист 1 , всего листов 2 | [11 empty] | Лист 2 , всего листов 2
Частичное воспроизведение протокола испытаний без письменного разрешения ООО «ИнжГео» ЗАПРЕЩАЕТСЯ | [11 empty] | Частичное воспроизведение протокола испытаний без письменного разрешения ООО «ИнжГео» ЗАПРЕЩАЕТСЯ
[5 empty] | второй график |  | первый график | [9 empty] | К Пуассона
dev50 | epsE50 | ind | devE0 | epsE0 | dev | eps | sigma |  | dev1 | eps1 | dev2 | eps2 | dev3 | eps3 |  | Глины
0.03425147 | 0.01404271 |  |  |  | 0 | 0 |  |  | 0 | 0 | 0 | 0 | 0 | 0 |  | < 0 | 0,20-0,30
ind |  |  |  |  | 0.001278709 | 0.0006465173 |  |  | 0.002143521 | 0.0007861475 | 0.006586427 | 0.0007772269 | 0.01019086 | 0.0007812218 |  | 0-0,25 | 0,30-0,38
2 |  |  |  |  | 0.002592903 | 0.001293035 |  |  | 0.004291516 | 0.001572295 | 0.01402552 | 0.001554454 | 0.02109315 | 0.001562444 |  | 0,25< | 0,38-0,45
E0 |  |  |  |  | 0.003941075 | 0.001939552 |  |  | 0.006318039 | 0.002358443 | 0.02028911 | 0.002331681 | 0.03178424 | 0.002343665 |  | Суглинки | 0,35-0,37
epsE0 | devE0 |  |  |  | 0.005321716 | 0.002586069 |  |  | 0.007997145 | 0.00314459 | 0.025949 | 0.003108908 | 0.04094152 | 0.003124887 |  | Пески и супеси | 0,30-0,35
0.01010175 | 0.02325147 |  |  |  | 0.006733319 | 0.003232586 |  |  | 0.009802887 | 0.003930738 | 0.03007703 | 0.003886135 | 0.04864236 | 0.003906109
[5 empty] | 0.008174374 | 0.003879104 |  |  | 0.01140932 | 0.004716885 | 0.034 | 0.004559112 | 0.05566412 | 0.004687331
График E50 |  | График E |  |  | 0.009643373 | 0.004525621 |  |  | 0.013 | 0.005647935 | 0.03748462 | 0.005440588 | 0.0605842 | 0.005468552
eps | q | sigma |  |  | 0.01113881 | 0.005172138 |  |  | 0.01357013 | 0.00628918 | 0.0400483 | 0.006217815 | 0.066 | 0.006302007
Горизонтальная линия E50 |  | Касательная |  |  | 0.01265917 | 0.005818656 |  |  | 0.01484161 | 0.007075328 | 0.0425876 | 0.006995042 | 0.06750985 | 0.007030996
0 |  | a | b |  | 0.01420295 | 0.006465173 |  |  | 0.01572188 | 0.007861475 | 0.04464815 | 0.007772269 | 0.07054623 | 0.007812218
|  |  | 0 |  | 0.01576865 | 0.00711169 |  |  | 0.0164256 | 0.008647623 | 0.04657558 | 0.008549496 | 0.07149382 | 0.00859344
Вертикальная линия E50 |  | p1 и p2 |  |  | 0.01735475 | 0.007758207 |  |  | 0.01696739 | 0.00943377 | 0.04856485 | 0.00930305 | 0.07475558 | 0.009374661
| 0 | 0 |  |  | 0.01895974 | 0.008404725 |  |  | 0.0176619 | 0.01021992 | 0.04968074 | 0.01010395 | 0.07633451 | 0.01015588
[5 empty] | 0.02058212 | 0.009051242 |  |  | 0.01832376 | 0.01100607 | 0.05154359 | 0.01088118 | 0.07758896 | 0.01058368
Касательная линия E50 |  |  |  |  | 0.02222037 | 0.009697759 |  |  | 0.01954074 | 0.01212801 | 0.05270244 | 0.0116584 | 0.08047639 | 0.01171833
0 | 0 | Горизонтальная 1 |  |  | 0.02325147 | 0.01010175 |  |  | 0.01980872 | 0.01257836 | 0.05455559 | 0.01243563 | 0.08121322 | 0.01249955
[5 empty] | 0.02585194 | 0.01099079 |  |  | 0.02045799 | 0.01336451 | 0.05660134 | 0.01321286 | 0.08410866 | 0.01328077
Горизонтальная линия qкр |  |  |  |  | 0.02797559 | 0.01163731 |  |  | 0.02091497 | 0.01415066 | 0.05853796 | 0.01399008 | 0.08565698 | 0.01406199
Горизонтальная линия q |  | Горизонтальная 2 |  |  | 0.03008417 | 0.01228383 |  |  | 0.02177835 | 0.0149368 | 0.05946377 | 0.01476731 | 0.08885243 | 0.01484321
0 |  | 0 |  |  | 0.0319902 | 0.01293035 |  |  | 0.02224683 | 0.01572295 | 0.06147706 | 0.01554454 | 0.09078931 | 0.01562444
[5 empty] | 0.03350623 | 0.01357686 |  |  | 0.02311912 | 0.0165091 | 0.06327611 | 0.01632177 | 0.09366186 | 0.01640566
Вертикальная линия q |  |  |  |  | 0.03425147 | 0.01404271 |  |  | 0.02369392 | 0.01729525 | 0.06485923 | 0.01709899 | 0.09536437 | 0.01718688
| 0 |  |  |  | 0.03523264 | 0.0148699 |  |  | 0.02426993 | 0.01808139 | 0.06592471 | 0.01787622 | 0.0982911 | 0.0179681
[5 empty] | 0.03595292 | 0.01551641 |  |  | 0.02504586 | 0.01886754 | 0.06757084 | 0.01865345 | 0.1014363 | 0.01874932
[5 empty] | 0.03663401 | 0.01616293 |  |  | 0.02592041 | 0.01965369 | 0.06909592 | 0.01943067 | 0.1029943 | 0.01953054
[5 empty] | 0.03727744 | 0.01680945 |  |  | 0.02659228 | 0.02043984 | 0.07089825 | 0.0202079 | 0.1049594 | 0.02031177
[5 empty] | 0.03788474 | 0.01745597 |  |  | 0.02696018 | 0.02122598 | 0.07237612 | 0.02098513 | 0.1084257 | 0.02109299
[5 empty] | 0.03845745 | 0.01810248 |  |  | 0.0278228 | 0.02201213 | 0.07392782 | 0.02176235 | 0.1112876 | 0.02187421
[5 empty] | 0.0389971 | 0.018749 |  |  | 0.02837885 | 0.02279828 | 0.07455165 | 0.02253958 | 0.1134394 | 0.02265543
[5 empty] | 0.03950522 | 0.01939552 |  |  | 0.02892704 | 0.02358443 | 0.0767459 | 0.02331681 | 0.1157752 | 0.02343665
[5 empty] | 0.03998336 | 0.02004204 |  |  | 0.02966606 | 0.02437057 | 0.07790887 | 0.02409403 | 0.1174895 | 0.02421788
[5 empty] | 0.04043304 | 0.02068855 |  |  | 0.03049462 | 0.02515672 | 0.07913885 | 0.02487126 | 0.1205764 | 0.0249991
[5 empty] | 0.0408558 | 0.02133507 |  |  | 0.03111142 | 0.02594287 | 0.08033414 | 0.02564849 | 0.1223303 | 0.02578032
[5 empty] | 0.04125317 | 0.02198159 |  |  | 0.03151517 | 0.02672902 | 0.08159304 | 0.02642572 | 0.1242453 | 0.02656154
[5 empty] | 0.04162669 | 0.0226281 |  |  | 0.03220456 | 0.02751516 | 0.08281383 | 0.02720294 | 0.1266158 | 0.02734276
[5 empty] | 0.0419779 | 0.02327462 |  |  | 0.0327783 | 0.02830131 | 0.08359482 | 0.02798017 | 0.1292361 | 0.02812398
[5 empty] | 0.04230832 | 0.02392114 |  |  | 0.03313509 | 0.02908746 | 0.08513429 | 0.0287574 | 0.1322003 | 0.02890521
[5 empty] | 0.04261949 | 0.02456766 |  |  | 0.03387364 | 0.02987361 | 0.08623054 | 0.02953462 | 0.1341029 | 0.02968643
[5 empty] | 0.04291295 | 0.02521417 |  |  | 0.03449265 | 0.03065975 | 0.08718187 | 0.03031185 | 0.135838 | 0.03046765
[5 empty] | 0.04319023 | 0.02586069 |  |  | 0.03489081 | 0.0314459 | 0.08798658 | 0.03108908 | 0.1379999 | 0.03124887
[5 empty] | 0.04345287 | 0.02650721 |  |  | 0.03516684 | 0.03223205 | 0.08954295 | 0.0318663 | 0.1398829 | 0.03203009
[5 empty] | 0.04370239 | 0.02715373 |  |  | 0.03591944 | 0.0330182 | 0.09014928 | 0.03264353 | 0.1409812 | 0.03281131
[5 empty] | 0.04394034 | 0.02780024 |  |  | 0.0361473 | 0.03380434 | 0.09100386 | 0.03342076 | 0.1431892 | 0.03359254
[5 empty] | 0.04416825 | 0.02844676 |  |  | 0.03644914 | 0.03459049 | 0.092205 | 0.03419798 | 0.1439011 | 0.03437376
[5 empty] | 0.04438765 | 0.02909328 |  |  | 0.03692365 | 0.03537664 | 0.09225098 | 0.03497521 | 0.1455112 | 0.03515498
[5 empty] | 0.04460131 | 0.0297398 |  |  | 0.03736953 | 0.03616279 | 0.09304011 | 0.03575244 | 0.1477137 | 0.0359362
[5 empty] | 0.04481321 | 0.03038631 |  |  | 0.0374855 | 0.03694893 | 0.09437067 | 0.03652967 | 0.1492029 | 0.03671742
[5 empty] | 0.04502343 | 0.03103283 |  |  | 0.03787025 | 0.03773508 | 0.09474096 | 0.03730689 | 0.1503731 | 0.03749865
[5 empty] | 0.04523189 | 0.03167935 |  |  | 0.03822249 | 0.03852123 | 0.09454927 | 0.03808412 | 0.1504185 | 0.03827987
[5 empty] | 0.0454385 | 0.03232586 |  |  | 0.03854091 | 0.03930738 | 0.09589391 | 0.03886135 | 0.1515335 | 0.03906109
[5 empty] | 0.04564316 | 0.03297238 |  |  | 0.03842422 | 0.04009352 | 0.09627315 | 0.03963857 | 0.1526123 | 0.03984231
[5 empty] | 0.04584578 | 0.0336189 |  |  | 0.03877113 | 0.04087967 | 0.09608531 | 0.0404158 | 0.1530491 | 0.04062353
[5 empty] | 0.04604627 | 0.03426542 |  |  | 0.03868034 | 0.04166582 | 0.09632868 | 0.04119303 | 0.1534382 | 0.04140475
[5 empty] | 0.04624454 | 0.03491193 |  |  | 0.03908149 | 0.04245197 | 0.09610154 | 0.04197025 | 0.154974 | 0.04218598
[5 empty] | 0.04644049 | 0.03555845 |  |  | 0.03908045 | 0.04323811 | 0.09712971 | 0.04274748 | 0.1551779 | 0.0429672
[5 empty] | 0.04663403 | 0.03620497 |  |  | 0.03877878 | 0.04402426 | 0.09642933 | 0.04352471 | 0.1542714 | 0.04374842
[5 empty] | 0.04682508 | 0.03685149 |  |  | 0.03906748 | 0.04481041 | 0.09630598 | 0.04430193 | 0.1547068 | 0.04452964
[5 empty] | 0.04701354 | 0.037498 |  |  | 0.03894768 | 0.04559656 | 0.09694746 | 0.04507916 | 0.1546755 | 0.04531086
[5 empty] | 0.04719932 | 0.03814452 |  |  | 0.03881969 | 0.0463827 | 0.0961553 | 0.04585639 | 0.1547808 | 0.04609209
[5 empty] | 0.04738232 | 0.03879104 |  |  | 0.03898381 | 0.04716885 | 0.09603102 | 0.04663362 | 0.1533258 | 0.04687331
[5 empty] | 0.04756246 | 0.03943755 |  |  | 0.03884037 | 0.047955 | 0.09667616 | 0.04741084 | 0.1539138 | 0.04765453
[5 empty] | 0.04773964 | 0.04008407 |  |  | 0.03858968 | 0.04874115 | 0.09599224 | 0.04818807 | 0.153548 | 0.04843575
[5 empty] | 0.04791377 | 0.04073059 |  |  | 0.03873204 | 0.04952729 | 0.0956808 | 0.0489653 | 0.1529316 | 0.04921697
[5 empty] | 0.04808476 | 0.04137711 |  |  | 0.03856777 | 0.05031344 | 0.09584335 | 0.04974252 | 0.1529679 | 0.04999819
[5 empty] | 0.04825252 | 0.04202362 |  |  | 0.03859718 | 0.05109959 | 0.09578143 | 0.05051975 | 0.15136 | 0.05077942
[5 empty] | 0.04841696 | 0.04267014 |  |  | 0.03852059 | 0.05188574 | 0.09459656 | 0.05129698 | 0.1515112 | 0.05156064
[5 empty] | 0.04857797 | 0.04331666 |  |  | 0.0382383 | 0.05267188 | 0.09459028 | 0.0520742 | 0.1506247 | 0.05234186
[5 empty] | 0.04873548 | 0.04396318 |  |  | 0.03845064 | 0.05345803 | 0.09396411 | 0.05285143 | 0.1496036 | 0.05312308
[5 empty] | 0.04888939 | 0.04460969 |  |  | 0.0381579 | 0.05424418 | 0.09411958 | 0.05362866 | 0.1500513 | 0.0539043
[5 empty] | 0.04903961 | 0.04525621 |  |  | 0.03806041 | 0.05503033 | 0.09355822 | 0.05440588 | 0.1493708 | 0.05468552
[5 empty] | 0.04918605 | 0.04590273 |  |  | 0.03805848 | 0.05581647 | 0.09338156 | 0.05518311 | 0.1475656 | 0.05546675
[5 empty] | 0.0493286 | 0.04654924 |  |  | 0.03805241 | 0.05660262 | 0.09309112 | 0.05596034 | 0.1471387 | 0.05624797
[5 empty] | 0.0494672 | 0.04719576 |  |  | 0.03794252 | 0.05738877 | 0.09208843 | 0.05673757 | 0.1458933 | 0.05702919
[5 empty] | 0.04960173 | 0.04784228 |  |  | 0.03752913 | 0.05817492 | 0.09197503 | 0.05751479 | 0.1451328 | 0.05781041
[5 empty] | 0.04973211 | 0.0484888 |  |  | 0.03741255 | 0.05896106 | 0.09215243 | 0.05829202 | 0.1454602 | 0.05859163
[5 empty] | 0.04985825 | 0.04913531 |  |  | 0.03739308 | 0.05974721 | 0.09102217 | 0.05906925 | 0.1441789 | 0.05937286
[5 empty] | 0.04998005 | 0.04978183 |  |  | 0.03747104 | 0.06053336 | 0.09078578 | 0.05984647 | 0.143092 | 0.06015408
[5 empty] | 0.05009743 | 0.05042835 |  |  | 0.03704675 | 0.06131951 | 0.09044478 | 0.0606237 | 0.1418028 | 0.0609353
[5 empty] | 0.05021029 | 0.05107487 |  |  | 0.03702051 | 0.06210565 | 0.08980071 | 0.06140093 | 0.1411144 | 0.06171652
[5 empty] | 0.05031854 | 0.05172138 |  |  | 0.03679264 | 0.0628918 | 0.08975508 | 0.06217815 | 0.1408301 | 0.06249774
[5 empty] | 0.05042208 | 0.0523679 |  |  | 0.03676344 | 0.06367795 | 0.08860943 | 0.06295538 | 0.1403531 | 0.06327896
[5 empty] | 0.05052084 | 0.05301442 |  |  | 0.03673324 | 0.0644641 | 0.08836529 | 0.06373261 | 0.1392866 | 0.06406019
[5 empty] | 0.0506147 | 0.05366093 |  |  | 0.03660235 | 0.06525024 | 0.08782419 | 0.06450983 | 0.1380339 | 0.06484141
[5 empty] | 0.05070359 | 0.05430745 |  |  | 0.03657107 | 0.06603639 | 0.08808765 | 0.06528706 | 0.1376981 | 0.06562263
[5 empty] | 0.05078741 | 0.05495397 |  |  | 0.03633972 | 0.06682254 | 0.0877572 | 0.06606429 | 0.1379825 | 0.06640385
[5 empty] | 0.05086607 | 0.05560049 |  |  | 0.03610862 | 0.06760869 | 0.08713436 | 0.06684152 | 0.1361902 | 0.06718507
[5 empty] | 0.05093948 | 0.056247 |  |  | 0.03597806 | 0.06839483 | 0.08612068 | 0.06761874 | 0.1361245 | 0.0679663
[5 empty] | 0.05100754 | 0.05689352 |  |  | 0.03574838 | 0.06918098 | 0.08581767 | 0.06839597 | 0.1356887 | 0.06874752
[5 empty] | 0.05107017 | 0.05754004 |  |  | 0.03581987 | 0.06996713 | 0.08552687 | 0.0691732 | 0.1350858 | 0.06952874
[5 empty] | 0.05112727 | 0.05818656 |  |  | 0.03579285 | 0.07075328 | 0.0852498 | 0.06995042 | 0.1337192 | 0.07030996
[5 empty] | 0.05117874 | 0.05883307 |  |  | 0.03566764 | 0.07153942 | 0.08528799 | 0.07072765 | 0.1342921 | 0.07109118
[5 empty] | 0.05122451 | 0.05947959 |  |  | 0.03554454 | 0.07232557 | 0.08504297 | 0.07150488 | 0.1324076 | 0.0718724
[5 empty] | 0.05126447 | 0.06012611 |  |  | 0.03512197 | 0.07311172 | 0.08411162 | 0.0722821 | 0.1323584 | 0.07265363
[5 empty] | 0.05129853 | 0.06077262 |  |  | 0.03499686 | 0.07389787 | 0.08398644 | 0.07305933 | 0.1323276 | 0.07343485
[5 empty] | 0.05132661 | 0.06141914 |  |  | 0.03506917 | 0.07468401 | 0.08376675 | 0.07383656 | 0.1319135 | 0.07421607
[5 empty] | 0.05134861 | 0.06206566 |  |  | 0.03503891 | 0.07547016 | 0.083752 | 0.07461378 | 0.131615 | 0.07499729
[5 empty] | 0.05136443 | 0.06271218 |  |  | 0.0349061 | 0.07625631 | 0.08304163 | 0.07539101 | 0.1317308 | 0.07577851
[5 empty] | 0.05137399 | 0.06335869 |  |  | 0.03467077 | 0.07704246 | 0.08283509 | 0.07616824 | 0.1298596 | 0.07655973
[5 empty] | 0.0513772 | 0.06400521 |  |  | 0.03453291 | 0.0778286 | 0.08263181 | 0.07694547 | 0.1306004 | 0.07734096
[5 empty] | 0.0513772 | 0.06400521 |  |  | 0.03419256 | 0.07861475 | 0.08253125 | 0.07772269 | 0.1294517 | 0.07812218
[5 empty] | 0.0505146 | 0.06400494 |  |  | 0.03424972 | 0.0794009 | 0.08143284 | 0.07849992 | 0.1297124 | 0.0789034
[5 empty] | 0.04966159 | 0.06400467 |  |  | 0.03400441 | 0.08018705 | 0.08103603 | 0.07927715 | 0.1284812 | 0.07968462
[5 empty] | 0.04881863 | 0.06400441 |  |  | 0.03375665 | 0.08097319 | 0.08114026 | 0.08005437 | 0.128957 | 0.08046584
[5 empty] | 0.04798615 | 0.06400414 |  |  | 0.03360645 | 0.08175934 | 0.08084498 | 0.0808316 | 0.1285383 | 0.08124707
[5 empty] | 0.04716458 | 0.06400387 |  |  | 0.03375384 | 0.08254549 | 0.08094962 | 0.08160883 | 0.1288241 | 0.08202829
[5 empty] | 0.04635438 | 0.0640036 |  |  | 0.03359882 | 0.08333164 | 0.08075364 | 0.08238605 | 0.1279131 | 0.08280951
[5 empty] | 0.04555597 | 0.06400333 |  |  | 0.03314142 | 0.08411778 | 0.08035647 | 0.08316328 | 0.128404 | 0.08359073
[5 empty] | 0.0447698 | 0.06400306 |  |  | 0.03308164 | 0.08490393 | 0.07935757 | 0.08394051 | 0.1266956 | 0.08437195
[5 empty] | 0.04399631 | 0.06400279 |  |  | 0.03311951 | 0.08569008 | 0.07895637 | 0.08471773 | 0.1273866 | 0.08515317
[5 empty] | 0.04323593 | 0.06400253 |  |  | 0.03285504 | 0.08647623 | 0.07865231 | 0.08549496 | 0.1274759 | 0.0859344
[5 empty] | 0.04248911 | 0.06400226 |  |  | 0.03248825 | 0.08726237 | 0.07884485 | 0.08627219 | 0.1261622 | 0.08671562
[5 empty] | 0.04175629 | 0.06400199 |  |  | 0.03231915 | 0.08804852 | 0.07893342 | 0.08704942 | 0.1264442 | 0.08749684
[5 empty] | 0.0410379 | 0.06400172 |  |  | 0.03234776 | 0.08883467 | 0.07781746 | 0.08782664 | 0.1261207 | 0.08827806
[5 empty] | 0.04033439 | 0.06400145 |  |  | 0.03227409 | 0.08962082 | 0.07759643 | 0.08860387 | 0.1251905 | 0.08905928
[5 empty] | 0.03964619 | 0.06400118 |  |  | 0.03199817 | 0.09040696 | 0.07716976 | 0.0893811 | 0.1250523 | 0.08984051
[5 empty] | 0.03897375 | 0.06400091 |  |  | 0.03162 | 0.09119311 | 0.0769369 | 0.09015832 | 0.1248049 | 0.09062173
[5 empty] | 0.0383175 | 0.06400065 |  |  | 0.03143961 | 0.09197926 | 0.07709729 | 0.09093555 | 0.1247471 | 0.09140295
[5 empty] | 0.03767788 | 0.06400038 |  |  | 0.03155701 | 0.09276541 | 0.07655038 | 0.09171278 | 0.1240776 | 0.09218417
[5 empty] | 0.03705533 | 0.06400011 |  |  | 0.03117221 | 0.09355155 | 0.07599561 | 0.09249 | 0.1241951 | 0.09296539
[5 empty] | 0.0364503 | 0.06399984 |  |  | 0.03108524 | 0.0943377 | 0.07573241 | 0.09326723 | 0.1225985 | 0.09374661
[5 empty] | 0.03586321 | 0.06399957 |  |  | 0.03079611 | 0.09512385 | 0.07576025 | 0.09404446 | 0.1233865 | 0.09452784
[5 empty] | 0.03529452 | 0.0639993 |  |  | 0.03070483 | 0.09591 | 0.07477855 | 0.09482168 | 0.1229579 | 0.09530906
[5 empty] | 0.03474466 | 0.06399903 |  |  | 0.03041142 | 0.09669614 | 0.07508677 | 0.09559891 | 0.1221114 | 0.09609028
[5 empty] | 0.03421407 | 0.06399877 |  |  | 0.0301159 | 0.09748229 | 0.07468434 | 0.09637614 | 0.1209458 | 0.0968715
[5 empty] | 0.03370139 | 0.0639985 |  |  | 0.02991828 | 0.09826844 | 0.07357071 | 0.09715337 | 0.1212598 | 0.09765272
[5 empty] | 0.0331963 | 0.06399823 |  |  | 0.03001858 | 0.09905459 | 0.07374533 | 0.09793059 | 0.1206522 | 0.09843394
[5 empty] | 0.03269744 | 0.06399796 |  |  | 0.02951681 | 0.09984073 | 0.07310763 | 0.09870782 | 0.1202218 | 0.09921517
[5 empty] | 0.03220525 | 0.06399769 |  |  | 0.02930578 | 0.1006269 | 0.0726454 | 0.09948505 | 0.1191508 | 0.09999639
[5 empty] | 0.03172017 | 0.06399742 |  |  | 0.02937772 | 0.101413 | 0.07154507 | 0.1002623 | 0.1185208 | 0.1007776
[5 empty] | 0.03124264 | 0.06399716 |  |  | 0.02883377 | 0.1021992 | 0.07140879 | 0.1010395 | 0.1182347 | 0.1015588
[5 empty] | 0.0307731 | 0.06399689 |  |  | 0.0285751 | 0.1029853 | 0.07113876 | 0.1018167 | 0.1169955 | 0.1023401
[5 empty] | 0.03031199 | 0.06399662 |  |  | 0.02850288 | 0.1037715 | 0.07073718 | 0.102594 | 0.116406 | 0.1031213
[5 empty] | 0.02985975 | 0.06399635 |  |  | 0.02811826 | 0.1045576 | 0.06920626 | 0.1033712 | 0.1152691 | 0.1039025
[5 empty] | 0.02941682 | 0.06399608 |  |  | 0.02802242 | 0.1053438 | 0.06874818 | 0.1041484 | 0.1145878 | 0.1046837
[5 empty] | 0.02898363 | 0.06399581 |  |  | 0.02741651 | 0.1061299 | 0.06816516 | 0.1049256 | 0.113365 | 0.1054649
[5 empty] | 0.02856063 | 0.06399554 |  |  | 0.02720171 | 0.1069161 | 0.06795939 | 0.1057029 | 0.1128036 | 0.1062462
[5 empty] | 0.02814826 | 0.06399528 |  |  | 0.02677918 | 0.1077022 | 0.06693307 | 0.1064801 | 0.1120064 | 0.1070274
[5 empty] | 0.02774695 | 0.06399501 |  |  | 0.02665008 | 0.1084884 | 0.06648841 | 0.1072573 | 0.1101765 | 0.1078086
[5 empty] | 0.02735715 | 0.06399474 |  |  | 0.02631557 | 0.1092745 | 0.0656276 | 0.1080345 | 0.1106166 | 0.1085898
[5 empty] | 0.02697929 | 0.06399447 |  |  | 0.02577683 | 0.1100607 | 0.06425285 | 0.1088118 | 0.1083298 | 0.109371
[5 empty] | 0.02661381 | 0.0639942 |  |  | 0.02573502 | 0.1108468 | 0.06376636 | 0.109589 | 0.107019 | 0.1101523
[5 empty] | 0.02626116 | 0.06399393 |  |  | 0.0252913 | 0.1116329 | 0.06287032 | 0.1103662 | 0.1072869 | 0.1109335
[5 empty] | 0.02592178 | 0.06399366 |  |  | 0.02494683 | 0.1124191 | 0.06176693 | 0.1111434 | 0.1056367 | 0.1117147
[5 empty] | 0.02559609 | 0.0639934 |  |  | 0.02440278 | 0.1132052 | 0.06185841 | 0.1119207 | 0.1036711 | 0.1124959
[5 empty] | 0.02528455 | 0.06399313 |  |  | 0.02436032 | 0.1139914 | 0.06044694 | 0.1126979 | 0.1035931 | 0.1132772
[5 empty] | 0.02498759 | 0.06399286 |  |  | 0.02392061 | 0.1147775 | 0.05933474 | 0.1134751 | 0.1016056 | 0.1140584
[5 empty] | 0.02470566 | 0.06399259 |  |  | 0.02358482 | 0.1155637 | 0.05912399 | 0.1142524 | 0.1001115 | 0.1148396
[5 empty] | 0.02443918 | 0.06399232 |  |  | 0.0233541 | 0.1163498 | 0.0581169 | 0.1150296 | 0.09881373 | 0.1156208
[5 empty] | 0.0241886 | 0.06399205 |  |  | 0.02302963 | 0.117136 | 0.05771568 | 0.1158068 | 0.09781517 | 0.116402
[5 empty] | 0.0241886 | 0.06399205 |  |  | 0.02251257 | 0.1179221 | 0.05682251 | 0.116584 | 0.09661876 | 0.1171833
[5 empty] | 0.02358251 | 0.06392174 |  |  | 0.02230409 | 0.1187083 | 0.05573961 | 0.1173613 | 0.0963274 | 0.1179645
[5 empty] | 0.02298315 | 0.06385142 |  |  | 0.02190534 | 0.1194944 | 0.05506917 | 0.1181385 | 0.093944 | 0.1187457
[5 empty] | 0.0223908 | 0.0637811 |  |  | 0.0218175 | 0.1202806 | 0.05411339 | 0.1189157 | 0.09357147 | 0.1195269
[5 empty] | 0.02180578 | 0.06371079 |  |  | 0.02124172 | 0.1210667 | 0.05337447 | 0.1196929 | 0.09281273 | 0.1203082
[5 empty] | 0.02122838 | 0.06364047 |  |  | 0.02107918 | 0.1218529 | 0.05325462 | 0.1204702 | 0.09167069 | 0.1210894
[5 empty] | 0.02065892 | 0.06357015 |  |  | 0.02103104 | 0.122639 | 0.05205604 | 0.1212474 | 0.08954825 | 0.1218706
[5 empty] | 0.02009768 | 0.06349984 |  |  | 0.02059846 | 0.1234252 | 0.05178092 | 0.1220246 | 0.08834833 | 0.1226518
[5 empty] | 0.01954498 | 0.06342952 |  |  | 0.02028261 | 0.1242113 | 0.05093146 | 0.1228019 | 0.08837383 | 0.123433
[5 empty] | 0.01900112 | 0.0633592 |  |  | 0.02028464 | 0.1249975 | 0.05040987 | 0.1235791 | 0.08682768 | 0.1242143
[5 empty] | 0.0184664 | 0.06328889 |  |  | 0.02010574 | 0.1257836 | 0.04931835 | 0.1243563 | 0.08561279 | 0.1249955
[5 empty] | 0.01794112 | 0.06321857 |  |  | 0.02004706 | 0.1265697 | 0.0493591 | 0.1251335 | 0.08533205 | 0.1257767
[5 empty] | 0.01742558 | 0.06314825 |  |  | 0.01980976 | 0.1273559 | 0.04833431 | 0.1259108 | 0.08418839 | 0.1265579
[5 empty] | 0.01692009 | 0.06307794 |  |  | 0.01959502 | 0.128142 | 0.0481462 | 0.126688 | 0.08238471 | 0.1273392
[5 empty] | 0.01642495 | 0.06300762 |  |  | 0.01960399 | 0.1289282 | 0.04759695 | 0.1274652 | 0.08262394 | 0.1281204
[5 empty] | 0.01594046 | 0.0629373 |  |  | 0.01933769 | 0.1297143 | 0.04738855 | 0.1282424 | 0.08070865 | 0.1289016
[5 empty] | 0.01546693 | 0.06286699 |  |  | 0.0193821 | 0.1305005 | 0.0466985 | 0.1290197 | 0.08131556 | 0.1296828
[5 empty] | 0.01500466 | 0.06279667 |  |  | 0.01942754 | 0.1312866 | 0.04621105 | 0.1297969 | 0.07992887 | 0.130464
[5 empty] | 0.01455394 | 0.06272635 |  |  | 0.01927405 | 0.1320728 | 0.04632658 | 0.1305741 | 0.07934873 | 0.1312453
[5 empty] | 0.01411509 | 0.06265604 |  |  | 0.01922167 | 0.1328589 | 0.04544551 | 0.1313513 | 0.07887532 | 0.1320265
[5 empty] | 0.0136884 | 0.06258572 |  |  | 0.01917043 | 0.1336451 | 0.04526823 | 0.1321286 | 0.0776088 | 0.1328077
[5 empty] | 0.01327418 | 0.0625154 |  |  | 0.01912038 | 0.1344312 | 0.04459513 | 0.1329058 | 0.07684934 | 0.1335889
[5 empty] | 0.01287273 | 0.06244509 |  |  | 0.01907155 | 0.1352174 | 0.04432662 | 0.133683 | 0.07629709 | 0.1343701
[5 empty] | 0.01248436 | 0.06237477 |  |  | 0.01922398 | 0.1360035 | 0.04406309 | 0.1344603 | 0.07555223 | 0.1351514
[5 empty] | 0.01210935 | 0.06230446 |  |  | 0.01917771 | 0.1367897 | 0.04340493 | 0.1352375 | 0.07381492 | 0.1359326
[5 empty] | 0.01174679 | 0.06223414 |  |  | 0.01893278 | 0.1375758 | 0.04385256 | 0.1360147 | 0.07318532 | 0.1367138
[5 empty] | 0.01138957 | 0.06216382 |  |  | 0.01908923 | 0.138362 | 0.04320637 | 0.1367919 | 0.07236361 | 0.137495
[5 empty] | 0.01103674 | 0.06209351 |  |  | 0.01894709 | 0.1391481 | 0.04256675 | 0.1375692 | 0.07304994 | 0.1382763
[5 empty] | 0.01068862 | 0.06202319 |  |  | 0.01870641 | 0.1399343 | 0.0424341 | 0.1383464 | 0.07214447 | 0.1390575
[5 empty] | 0.01034549 | 0.06195287 |  |  | 0.01866723 | 0.1407204 | 0.04190883 | 0.1391236 | 0.07014738 | 0.1398387
[5 empty] | 0.01000768 | 0.06188256 |  |  | 0.01892957 | 0.1415066 | 0.04159132 | 0.1399008 | 0.07015883 | 0.1406199
[5 empty] | 0.009675478 | 0.06181224 |  |  | 0.0186935 | 0.1422927 | 0.04148198 | 0.1406781 | 0.06897899 | 0.1414011
[5 empty] | 0.009349187 | 0.06174192 |  |  | 0.01875903 | 0.1430788 | 0.04108121 | 0.1414553 | 0.06900801 | 0.1421824
[5 empty] | 0.009029111 | 0.06167161 |  |  | 0.01872621 | 0.143865 | 0.04068941 | 0.1422325 | 0.06864606 | 0.1429636
[5 empty] | 0.008715552 | 0.06160129 |  |  | 0.01879508 | 0.1446511 | 0.04020696 | 0.1430098 | 0.06769332 | 0.1437448
[5 empty] | 0.008408813 | 0.06153097 |  |  | 0.01856567 | 0.1454373 | 0.04043428 | 0.143787 | 0.06694993 | 0.144526
[5 empty] | 0.008109197 | 0.06146066 |  |  | 0.01863804 | 0.1462234 | 0.03977175 | 0.1445642 | 0.06611608 | 0.1453073
[5 empty] | 0.007817006 | 0.06139034 |  |  | 0.0186122 | 0.1470096 | 0.04011979 | 0.1453414 | 0.06499192 | 0.1460885
[5 empty] | 0.007532543 | 0.06132002 |  |  | 0.01858821 | 0.1477957 | 0.03957877 | 0.1461187 | 0.06457761 | 0.1468697
[5 empty] | 0.00725611 | 0.06124971 |  |  | 0.01846611 | 0.1485819 | 0.03944912 | 0.1468959 | 0.06427333 | 0.1476509
[5 empty] | 0.006988009 | 0.06117939 |  |  | 0.01844592 | 0.149368 | 0.03893121 | 0.1476731 | 0.06397923 | 0.1484321
[5 empty] | 0.006728544 | 0.06110907 |  |  | 0.0186277 | 0.1501542 | 0.03932545 | 0.1484503 | 0.06289549 | 0.1492134
[5 empty] | 0.006478017 | 0.06103876 |  |  | 0.01841147 | 0.1509403 | 0.03863224 | 0.1492276 | 0.06342226 | 0.1499946
[5 empty] | 0.00623673 | 0.06096844 |  |  | 0.01839728 | 0.1517265 | 0.03895198 | 0.1500048 | 0.06255972 | 0.1507758
[5 empty] | 0.006004986 | 0.06089812 |  |  | 0.01858517 | 0.1525126 | 0.03808506 | 0.150782 | 0.06100802 | 0.151557
[5 empty] | 0.005783088 | 0.06082781 |  |  | 0.01857517 | 0.1532988 | 0.03863188 | 0.1515592 | 0.06056734 | 0.1523382
[5 empty] | 0.005571337 | 0.06075749 |  |  | 0.01846733 | 0.1540849 | 0.03779284 | 0.1523365 | 0.06043783 | 0.1531195
[5 empty] | 0.005370038 | 0.06068717 |  |  | 0.01826168 | 0.1548711 | 0.03756834 | 0.1531137 | 0.06051966 | 0.1539007
[5 empty] | 0.005179491 | 0.06061686 |  |  | 0.01845826 | 0.1556572 | 0.03795878 | 0.1538909 | 0.058713 | 0.1546819
[5 empty] | 0.005 | 0.06054654 |  |  | 0.01835711 | 0.1564434 | 0.03766456 | 0.1546682 | 0.05931801 | 0.1554631
[5 empty] | 0.005 | 0.06053338
[5 empty] | 0.005646741 | 0.06053365
[5 empty] | 0.006289943 | 0.06053392
[5 empty] | 0.006929567 | 0.06053419
[5 empty] | 0.007565573 | 0.06053446
[5 empty] | 0.008197922 | 0.06053473
[5 empty] | 0.008826575 | 0.06053499
[5 empty] | 0.009451492 | 0.06053526
[5 empty] | 0.01007263 | 0.06053553
[5 empty] | 0.01068996 | 0.0605358
[5 empty] | 0.01130343 | 0.06053607
[5 empty] | 0.01191301 | 0.06053634
[5 empty] | 0.01251866 | 0.06053661
[5 empty] | 0.01312033 | 0.06053687
[5 empty] | 0.01371799 | 0.06053714
[5 empty] | 0.01431159 | 0.06053741
[5 empty] | 0.01490111 | 0.06053768
[5 empty] | 0.0154865 | 0.06053795
[5 empty] | 0.01606771 | 0.06053822
[5 empty] | 0.01664472 | 0.06053848
[5 empty] | 0.01721747 | 0.06053875
[5 empty] | 0.01778594 | 0.06053902
[5 empty] | 0.01835008 | 0.06053929
[5 empty] | 0.01890985 | 0.06053956
[5 empty] | 0.01946522 | 0.06053983
[5 empty] | 0.0200163 | 0.0605401
[5 empty] | 0.02056402 | 0.06054036
[5 empty] | 0.02110851 | 0.06054063
[5 empty] | 0.02164972 | 0.0605409
[5 empty] | 0.02218761 | 0.06054117
[5 empty] | 0.02272215 | 0.06054144
[5 empty] | 0.0232533 | 0.06054171
[5 empty] | 0.02378101 | 0.06054198
[5 empty] | 0.02430526 | 0.06054224
[5 empty] | 0.02482598 | 0.06054251
[5 empty] | 0.02534316 | 0.06054278
[5 empty] | 0.02585675 | 0.06054305
[5 empty] | 0.0263667 | 0.06054332
[5 empty] | 0.02687299 | 0.06054359
[5 empty] | 0.02737556 | 0.06054386
[5 empty] | 0.02787439 | 0.06054412
[5 empty] | 0.02836943 | 0.06054439
[5 empty] | 0.02886064 | 0.06054466
[5 empty] | 0.02934798 | 0.06054493
[5 empty] | 0.02983141 | 0.0605452
[5 empty] | 0.0303109 | 0.06054547
[5 empty] | 0.0307864 | 0.06054574
[5 empty] | 0.03125788 | 0.060546
[5 empty] | 0.03172529 | 0.06054627
[5 empty] | 0.0321886 | 0.06054654
[5 empty] | 0.0321886 | 0.06053338
[5 empty] | 0.03268825 | 0.06060424
[5 empty] | 0.03318339 | 0.06067509
[5 empty] | 0.03367391 | 0.06074594
[5 empty] | 0.03415968 | 0.0608168
[5 empty] | 0.0346406 | 0.06088765
[5 empty] | 0.03511655 | 0.0609585
[5 empty] | 0.03558742 | 0.06102936
[5 empty] | 0.03605309 | 0.06110021
[5 empty] | 0.03651344 | 0.06117107
[5 empty] | 0.03696837 | 0.06124192
[5 empty] | 0.03741775 | 0.06131277
[5 empty] | 0.03786147 | 0.06138363
[5 empty] | 0.03829941 | 0.06145448
[5 empty] | 0.03873147 | 0.06152533
[5 empty] | 0.03915753 | 0.06159619
[5 empty] | 0.03957746 | 0.06166704
[5 empty] | 0.03999116 | 0.06173789
[5 empty] | 0.04039851 | 0.06180875
[5 empty] | 0.0407994 | 0.0618796
[5 empty] | 0.04119371 | 0.06195046
[5 empty] | 0.04158133 | 0.06202131
[5 empty] | 0.04196213 | 0.06209216
[5 empty] | 0.04233602 | 0.06216302
[5 empty] | 0.04270286 | 0.06223387
[5 empty] | 0.04306302 | 0.06230472
[5 empty] | 0.0434192 | 0.06237558
[5 empty] | 0.04377175 | 0.06244643
[5 empty] | 0.04412056 | 0.06251728
[5 empty] | 0.0444655 | 0.06258814
[5 empty] | 0.04480648 | 0.06265899
[5 empty] | 0.04514337 | 0.06272985
[5 empty] | 0.04547605 | 0.0628007
[5 empty] | 0.04580441 | 0.06287155
[5 empty] | 0.04612835 | 0.06294241
[5 empty] | 0.04644773 | 0.06301326
[5 empty] | 0.04676245 | 0.06308411
[5 empty] | 0.0470724 | 0.06315497
[5 empty] | 0.04737745 | 0.06322582
[5 empty] | 0.04767749 | 0.06329667
[5 empty] | 0.04797241 | 0.06336753
[5 empty] | 0.04826209 | 0.06343838
[5 empty] | 0.04854642 | 0.06350924
[5 empty] | 0.04882528 | 0.06358009
[5 empty] | 0.04909856 | 0.06365094
[5 empty] | 0.04936615 | 0.0637218
[5 empty] | 0.04962792 | 0.06379265
[5 empty] | 0.04988376 | 0.0638635
[5 empty] | 0.05013356 | 0.06393436
[5 empty] | 0.0503772 | 0.06400521
[5 empty] | 0.04525147 | 0.06400521
[5 empty] | 0.05048696 | 0.06576481
[5 empty] | 0.05058837 | 0.06752441
[5 empty] | 0.05068177 | 0.06928401
[5 empty] | 0.0507675 | 0.07104361
[5 empty] | 0.05084587 | 0.07280321
[5 empty] | 0.05091722 | 0.07456281
[5 empty] | 0.05098188 | 0.07632241
[5 empty] | 0.05104018 | 0.07808201
[5 empty] | 0.05109244 | 0.07984161
[5 empty] | 0.051139 | 0.08160121
[5 empty] | 0.05118019 | 0.08336081
[5 empty] | 0.05121633 | 0.08512041
[5 empty] | 0.05124776 | 0.08688001
[5 empty] | 0.0512748 | 0.0886396
[5 empty] | 0.05129779 | 0.0903992
[5 empty] | 0.05131705 | 0.0921588
[5 empty] | 0.05133291 | 0.0939184
[5 empty] | 0.05134571 | 0.095678
[5 empty] | 0.05135577 | 0.0974376
[5 empty] | 0.05136342 | 0.0991972
[5 empty] | 0.05136899 | 0.1009568
[5 empty] | 0.05137281 | 0.1027164
[5 empty] | 0.05137521 | 0.104476
[5 empty] | 0.05137653 | 0.1062356
[5 empty] | 0.05137708 | 0.1079952
[5 empty] | 0.0513772 | 0.1097548
[5 empty] | 0.05136255 | 0.1115144
[5 empty] | 0.05129138 | 0.113274
[5 empty] | 0.05116446 | 0.1150336
[5 empty] | 0.05098551 | 0.1167932
[5 empty] | 0.05075827 | 0.1185528
[5 empty] | 0.05048647 | 0.1203124
[5 empty] | 0.05017384 | 0.122072
[5 empty] | 0.04982411 | 0.1238316
[5 empty] | 0.04944101 | 0.1255912
[5 empty] | 0.04902827 | 0.1273508
[5 empty] | 0.04858963 | 0.1291104
[5 empty] | 0.04812881 | 0.13087
[5 empty] | 0.04764954 | 0.1326296
[5 empty] | 0.04715556 | 0.1343892
[5 empty] | 0.0466506 | 0.1361488
[5 empty] | 0.04613839 | 0.1379084
[5 empty] | 0.04562265 | 0.139668
[5 empty] | 0.04510712 | 0.1414276
[5 empty] | 0.04459553 | 0.1431872
[5 empty] | 0.04409161 | 0.1449468
[5 empty] | 0.0435991 | 0.1467064
[5 empty] | 0.04312171 | 0.148466
[5 empty] | 0.04266319 | 0.15
[5 empty] | 0.04222727 | 0.1519852
[5 empty] | 0.04178704 | 0.1537448
[5 empty] | 0.04130824 | 0.1555044
[5 empty] | 0.04079537 | 0.157264
[5 empty] | 0.04025304 | 0.1590236
[5 empty] | 0.03968588 | 0.1607832
[5 empty] | 0.0390985 | 0.1625428
[5 empty] | 0.03849552 | 0.1643024
[5 empty] | 0.03788156 | 0.166062
[5 empty] | 0.03726123 | 0.1678216
[5 empty] | 0.03663915 | 0.1695812
[5 empty] | 0.03601994 | 0.1713408
[5 empty] | 0.03540822 | 0.1731004
[5 empty] | 0.03480861 | 0.17486
[5 empty] | 0.03422572 | 0.1766196
[5 empty] | 0.03366417 | 0.1783792
[5 empty] | 0.03312858 | 0.1801388
[5 empty] | 0.03262357 | 0.1818984
[5 empty] | 0.03215375 | 0.183658
[5 empty] | 0.03172375 | 0.1854176
[5 empty] | 0.03133817 | 0.1871772
[5 empty] | 0.03100165 | 0.1889368
[5 empty] | 0.03071878 | 0.1906964
[5 empty] | 0.03049421 | 0.192456
[5 empty] | 0.03033253 | 0.1942156
[5 empty] | 0.03023837 | 0.1959752
[5 empty] | 0.03021476 | 0.1977348
[5 empty] | 0.03021523 | 0.1994944
[5 empty] | 0.03021761 | 0.201254
[5 empty] | 0.03022352 | 0.2030136
[5 empty] | 0.03023454 | 0.2047732
[5 empty] | 0.03025228 | 0.2065328
[5 empty] | 0.03027833 | 0.2082924
[5 empty] | 0.03031429 | 0.210052
[5 empty] | 0.03036176 | 0.2118116
[5 empty] | 0.03042233 | 0.2135712
[5 empty] | 0.0304976 | 0.2153308
[5 empty] | 0.03058917 | 0.2170904
[5 empty] | 0.03069863 | 0.21885
[5 empty] | 0.03082759 | 0.2206096
[5 empty] | 0.03097763 | 0.2223692
[5 empty] | 0.03115036 | 0.2241288
[5 empty] | 0.03134737 | 0.2258884
[5 empty] | 0.03157026 | 0.227648
[5 empty] | 0.03182063 | 0.2294076
[5 empty] | 0.03210008 | 0.2311672
[5 empty] | 0.03241019 | 0.2329268
[5 empty] | 0.03275258 | 0.2346864
[5 empty] | 0.03312883 | 0.236446
[5 empty] | 0.03354054 | 0.2382056