## 1
Общество с ограниченной ответственностью "Инженерная геология" (ООО "ИнжГео") | [11 empty] | Общество с ограниченной ответственностью "Инженерная геология" (ООО "ИнжГео")
Юр. адрес: 117279, г. Москва, ул. Миклухо-Маклая, 36 а, этаж 5, пом. XXIII к. 76-84 | [11 empty] | Юр. адрес: 117279, г. Москва, ул. Миклухо-Маклая, 36 а, этаж 5, пом. XXIII к. 76-84 | [8 empty] | нагр |  |  | X0 | Y0 | R |  | нагр |  |  |  | X0 | Y0 | R | нагр |  |  |  | X0 | Y0 | R |  | нагр |  |  |  | X0 | Y0 | R
Телефон/факс +7 (495) 132-30-00, Адрес электронной почты inbox@inj-geo.ru | [11 empty] | Телефон/факс +7 (495) 132-30-00, Адрес электронной почты inbox@inj-geo.ru | [12 empty] | 0 | [7 empty] | 0 | [6 empty] | 0 | [7 empty] | 0
[21 empty] | девиатор | [6 empty] | девиатор | [6 empty] | девиатор | [7 empty] | девиатор
Испытательная лаборатория ООО «ИнжГео» | [11 empty] | Испытательная лаборатория ООО «ИнжГео» | [8 empty] | x0 | Угол | X | Y |  |  |  | x0 |  | Угол | X | Y |  |  | x0 |  | Угол | X | Y |  |  |  | x0 |  | Угол | X | Y
Адрес места осуществления деятельности лаборатории: г. Москва, просп. Вернадского, д. 51, стр. 1 | [11 empty] | Адрес места осуществления деятельности лаборатории: г. Москва, просп. Вернадского, д. 51, стр. 1 | [9 empty] | 0 | [7 empty] | 0 | [6 empty] | 0 | [7 empty] | 0
Телефон +7(910)4557682, E-mail: slg85@mail.ru | [11 empty] | Телефон +7(910)4557682, E-mail: slg85@mail.ru | [9 empty] | 5 | [7 empty] | 5 | [6 empty] | 5 | [7 empty] | 5
[22 empty] | 10 | [7 empty] | 10 | [6 empty] | 10 | [7 empty] | 10
[12 empty] | Протокол испытаний № 13-63/221 от 07-06-2023 | [9 empty] | 15 | [7 empty] | 15 | [6 empty] | 15 | [7 empty] | 15
[22 empty] | 20 | [7 empty] | 20 | [6 empty] | 20 | [7 empty] | 20
[12 empty] | Наименование и адрес заказчика: Переход трубопровода через р. Енисей | [9 empty] | 25 | [7 empty] | 25 | [6 empty] | 25 | [7 empty] | 25
[12 empty] | Наименование объекта: ООО Регионстрой | [9 empty] | 30 | [7 empty] | 30 | [6 empty] | 30 | [7 empty] | 30
Наименование используемого метода/методики: ГОСТ 12248.4-2020 | [11 empty] | Наименование используемого метода/методики: ГОСТ 12248.3-2020 | [9 empty] | 35 | [7 empty] | 35 | [6 empty] | 35 | [7 empty] | 35
Условия проведения испытания: температура окружающей среды (18 - 25)0С, влажность воздуха (40 - 75)% | [11 empty] | Условия проведения испытания: температура окружающей среды (18 - 25)0С, влажность воздуха (40 - 75)% | [9 empty] | 40 | [7 empty] | 40 | [6 empty] | 40 | [7 empty] | 40
[12 empty] | Дата получение объекта подлежащего испытаниям: 11-05-2023 | [9 empty] | 45 | [7 empty] | 45 | [6 empty] | 45 | [7 empty] | 45
[12 empty] | Дата испытания: 25.10.2022-19.11.2221 | [9 empty] | 50 | [7 empty] | 50 | [6 empty] | 50 | [7 empty] | 50
[22 empty] | 55 | [7 empty] | 55 | [6 empty] | 55 | [7 empty] | 55
Испытание грунтов методом трехосного сжатия | [11 empty] | Испытание грунтов методом трехосного сжатия | [9 empty] | 60 | [7 empty] | 60 | [6 empty] | 60 | [7 empty] | 60
[22 empty] | 65 | [7 empty] | 65 | [6 empty] | 65 | [7 empty] | 65
Лабораторный номер: | [6 empty] | We, д.е. = |  |  |  |  | Лабораторный номер: |  | 1256 |  |  |  | We, д.е. = | 0.4934081 |  |  | 70 | [7 empty] | 70 | [6 empty] | 70 | [7 empty] | 70
Номер скважины: | [6 empty] | ρ, г/см3 = |  |  |  |  | Номер скважины: |  | BH-122 |  |  |  | ρ, г/см3 = | 1.56 |  |  | 75 | [7 empty] | 75 | [6 empty] | 75 | [7 empty] | 75
Глубина отбора, м: | [6 empty] | ρs, г/см3 = |  |  |  |  | Глубина отбора, м: |  | 4.2 |  |  |  | ρs, г/см3 = | 2.72 |  |  | 80 | [7 empty] | 80 | [6 empty] | 80 | [7 empty] | 80
Наименование грунта: | [6 empty] | e, д.е. = |  |  |  |  | Наименование грунта: |  | Суглинок, после оттаивания текучий, легкий песчанистый |  |  |  | e, д.е. = | 1.603891 |  |  | 85 | [7 empty] | 85 | [6 empty] | 85 | [7 empty] | 85
Схема проведения опыта: | [6 empty] | IL, д.е. = |  |  |  |  | Схема проведения опыта: |  | КД |  |  |  | IL, д.е. = | 3.11 |  |  | 90 | [7 empty] | 90 | [6 empty] | 90 | [7 empty] | 90
[22 empty] | 95 | [7 empty] | 95 | [6 empty] | 95 | [7 empty] | 95
[22 empty] | 100 | [7 empty] | 100 | [6 empty] | 100 | [7 empty] | 100
Результаты испытаний | [11 empty] | Результаты испытаний | [9 empty] | 105 | [7 empty] | 105 | [6 empty] | 105 | [7 empty] | 105
[22 empty] | 110 | [7 empty] | 110 | [6 empty] | 110 | [7 empty] | 110
[22 empty] | 115 | [7 empty] | 115 | [6 empty] | 115 | [7 empty] | 115
[22 empty] | 120 | [7 empty] | 120 | [6 empty] | 120 | [7 empty] | 120
[22 empty] | 125 | [7 empty] | 125 | [6 empty] | 125 | [7 empty] | 125
[22 empty] | 130 | [7 empty] | 130 | [6 empty] | 130 | [7 empty] | 130
[22 empty] | 135 | [7 empty] | 135 | [6 empty] | 135 | [7 empty] | 135
[22 empty] | 140 | [7 empty] | 140 | [6 empty] | 140 | [7 empty] | 140
[22 empty] | 145 | [7 empty] | 145 | [6 empty] | 145 | [7 empty] | 145
[22 empty] | 150 | [7 empty] | 150 | [6 empty] | 150 | [7 empty] | 150
[22 empty] | 155 | [7 empty] | 155 | [6 empty] | 155 | [7 empty] | 155
[22 empty] | 160 | [7 empty] | 160 | [6 empty] | 160 | [7 empty] | 160
[22 empty] | 165 | [7 empty] | 165 | [6 empty] | 165 | [7 empty] | 165
[22 empty] | 170 | [7 empty] | 170 | [6 empty] | 170 | [7 empty] | 170
[22 empty] | 175 | [7 empty] | 175 | [6 empty] | 175 | [7 empty] | 175
[22 empty] | 180 | [7 empty] | 180 | [6 empty] | 180 | [7 empty] | 180
[13 empty] | Давление в камере, Мпа σ3 | Вертикальная нагрузка, Мпа σ1 | Поровое давление, Мпа u
| K0, д.е. | 0.7750489 |  |  |  |  | Коэфф. Точки | [5 empty] | 0.0642096 | 0.1190825 | [5 empty] | 1 | [6 empty] | σ3,кПа | σ1,кПа | u, кПа |  |  |  | 4
| q_zg, МПа | 0.04976558 | [10 empty] | 0.1642096 | 0.2771308 | [27 empty] | δ3, Мпа | δ1-δ3, МПа | δ1, МПа | δ1, КПа
|  |  | Модуль деформации, МПа: | [9 empty] | 0.2642096 | 0.435179 | [21 empty] | С, МПа:
|  |  | Е0= |  | Точки модуля (полное напр.), МПа |  |  |  | 0.04976558 | 0.07962493 | [25 empty] | φ, град:
|  |  | E50 = |  | qf (полное напр.), МПа |  |  |  | 0.1020689 | [26 empty] | E, Мпа
|  |  | Коэф. Поперечной деформации, ϑ = | [9 empty] | Эффективные значения угла внутреннего трения и удельного сцепления ϕ', С' | [13 empty] | x | 0
[13 empty] | ϕ', град. = | 13 | [12 empty] | y |  |  |  | С, кПа | φ,°
[13 empty] | С', МПа = | 0.007
| Исполнитель: | [6 empty] | Морозов Д.С. |  |  |  |  | Исполнитель: |  |  |  |  | Морозов Д.С.
| Начальник исп. лаборатории: | [6 empty] | Семиколенова Л.Г. |  |  |  |  | Начальник исп. лаборатории: |  |  |  |  | Семиколенова Л.Г.
Лист 1 , всего листов 2 | [11 empty] | Лист 2 , всего листов 2
Частичное воспроизведение протокола испытаний без письменного разрешения ООО «ИнжГео» ЗАПРЕЩАЕТСЯ | [11 empty] | Частичное воспроизведение протокола испытаний без письменного разрешения ООО «ИнжГео» ЗАПРЕЩАЕТСЯ
[5 empty] | второй график |  | первый график | [9 empty] | К Пуассона
dev50 | epsE50 | ind | devE0 | epsE0 | dev | eps | sigma |  | dev1 | eps1 | dev2 | eps2 | dev3 | eps3 |  | Глины
0.03785935 | 0.01309284 |  |  |  | 0 | 0 |  |  | 0 | 0 | 0 | 0 | 0 | 0 |  | < 0 | 0,20-0,30
ind |  |  |  |  | 0.0001104238 | 0.0006369227 |  |  | 0.002003736 | 0.0007981046 | 0.004965744 | 0.0007880753 | 0.009618061 | 0.0007834246 |  | 0-0,25 | 0,30-0,38
2 |  |  |  |  | 0.0004359711 | 0.001273845 |  |  | 0.00425152 | 0.001596209 | 0.0107904 | 0.001703483 | 0.01983051 | 0.001566849 |  | 0,25< | 0,38-0,45
E0 |  |  |  |  | 0.000968056 | 0.001910768 |  |  | 0.006514004 | 0.002394314 | 0.01374335 | 0.002364226 | 0.02920508 | 0.002350274 |  | Суглинки | 0,35-0,37
epsE0 | devE0 |  |  |  | 0.001698092 | 0.002547691 |  |  | 0.008461843 | 0.003192419 | 0.01796845 | 0.003152301 | 0.03750951 | 0.003133698 |  | Пески и супеси | 0,30-0,35
0.01193478 | 0.02985935 |  |  |  | 0.002617494 | 0.003184613 |  |  | 0.01016569 | 0.003990523 | 0.0212854 | 0.003940376 | 0.04571154 | 0.003917123
[5 empty] | 0.003717675 | 0.003821536 |  |  | 0.0121962 | 0.004788628 | 0.02568717 | 0.004728452 | 0.0528789 | 0.004700547
График E50 |  | График E |  |  | 0.00499005 | 0.004458459 |  |  | 0.0137904 | 0.00551202288 | 0.02906673 | 0.005516527 | 0.0587904 | 0.005438794
eps | q | sigma |  |  | 0.006426031 | 0.005095381 |  |  | 0.01500967 | 0.006384837 | 0.03291701 | 0.006304602 | 0.06361668 | 0.006267397
Горизонтальная линия E50 |  | Касательная |  |  | 0.008017034 | 0.005732304 |  |  | 0.01651104 | 0.007182942 | 0.036231 | 0.007092678 | 0.06714813 | 0.007050821
0 |  | a | b |  | 0.009754472 | 0.006369227 |  |  | 0.01753705 | 0.007981046 | 0.03930165 | 0.007880753 | 0.07115112 | 0.007834246
|  |  | 0 |  | 0.01162976 | 0.007006149 |  |  | 0.01899603 | 0.008779151 | 0.04262191 | 0.008668828 | 0.07400188 | 0.00861767
Вертикальная линия E50 |  | p1 и p2 |  |  | 0.01363431 | 0.007643072 |  |  | 0.0195963 | 0.009577256 | 0.04588476 | 0.009456903 | 0.07787666 | 0.009401095
| 0 | 0 |  |  | 0.01575954 | 0.008279995 |  |  | 0.02094616 | 0.01037536 | 0.04868314 | 0.01024498 | 0.08115171 | 0.01018452
[5 empty] | 0.01799686 | 0.008916917 |  |  | 0.02195394 | 0.01117346 | 0.05061002 | 0.01103305 | 0.08548469 | 0.01129761
Касательная линия E50 |  |  |  |  | 0.02033768 | 0.00955384 |  |  | 0.02262795 | 0.01197157 | 0.05325836 | 0.01182113 | 0.08551285 | 0.01175137
0 | 0 | Горизонтальная 1 |  |  | 0.02277342 | 0.01019076 |  |  | 0.02357652 | 0.01276967 | 0.05646058 | 0.0127335 | 0.08874621 | 0.01253479
[5 empty] | 0.0252955 | 0.01082769 |  |  | 0.02450795 | 0.01356778 | 0.05726176 | 0.01339728 | 0.09230365 | 0.01331822
Горизонтальная линия qкр |  |  |  |  | 0.02789532 | 0.01146461 |  |  | 0.02553058 | 0.01436588 | 0.05930135 | 0.01418536 | 0.09498028 | 0.01410164
Горизонтальная линия q |  | Горизонтальная 2 |  |  | 0.02985935 | 0.01193478 |  |  | 0.0267527 | 0.01516399 | 0.06173929 | 0.01497343 | 0.09737121 | 0.01488507
0 |  | 0 |  |  | 0.03609148 | 0.01273845 |  |  | 0.02743647 | 0.01566622 | 0.06357259 | 0.01576151 | 0.1001716 | 0.01566849
[5 empty] | 0.03785935 | 0.01309284 |  |  | 0.02823882 | 0.0167602 | 0.0660982 | 0.01654958 | 0.1042764 | 0.01645192
Вертикальная линия q |  |  |  |  | 0.03936783 | 0.0140123 |  |  | 0.02931864 | 0.0175583 | 0.06801311 | 0.01733766 | 0.107281 | 0.01723534
| 0 |  |  |  | 0.04031545 | 0.01464922 |  |  | 0.03051989 | 0.01835641 | 0.07101429 | 0.01812573 | 0.1087803 | 0.01801876
[5 empty] | 0.04118801 | 0.01528614 |  |  | 0.03173937 | 0.01915451 | 0.07269873 | 0.01891381 | 0.1120694 | 0.01880219
[5 empty] | 0.04198955 | 0.01592307 |  |  | 0.03267387 | 0.01995262 | 0.07446341 | 0.01970188 | 0.1152436 | 0.01958561
[5 empty] | 0.04272409 | 0.01655999 |  |  | 0.03372016 | 0.02075072 | 0.07670529 | 0.02048996 | 0.1171978 | 0.02036904
[5 empty] | 0.04339565 | 0.01719691 |  |  | 0.03457504 | 0.02154883 | 0.07832136 | 0.02127803 | 0.1200273 | 0.02115246
[5 empty] | 0.04400827 | 0.01783383 |  |  | 0.0359353 | 0.02234693 | 0.08070859 | 0.02206611 | 0.1229271 | 0.02193589
[5 empty] | 0.04456597 | 0.01847076 |  |  | 0.03669773 | 0.02314503 | 0.08266396 | 0.02285418 | 0.1261923 | 0.02271931
[5 empty] | 0.04507277 | 0.01910768 |  |  | 0.03795911 | 0.02394314 | 0.08458446 | 0.02364226 | 0.1298181 | 0.02350274
[5 empty] | 0.04553269 | 0.0197446 |  |  | 0.03861623 | 0.02474124 | 0.08646705 | 0.02443033 | 0.1319996 | 0.02428616
[5 empty] | 0.04594977 | 0.02038153 |  |  | 0.03966587 | 0.02553935 | 0.08840872 | 0.02521841 | 0.1336319 | 0.02506959
[5 empty] | 0.04632803 | 0.02101845 |  |  | 0.04080484 | 0.02633745 | 0.09000645 | 0.02600648 | 0.1371101 | 0.02585301
[5 empty] | 0.0466715 | 0.02165537 |  |  | 0.0422299 | 0.02713556 | 0.0914572 | 0.02679456 | 0.1395293 | 0.02663644
[5 empty] | 0.0469842 | 0.02229229 |  |  | 0.04283786 | 0.02793366 | 0.09375796 | 0.02758263 | 0.1418846 | 0.02741986
[5 empty] | 0.04727015 | 0.02292922 |  |  | 0.0437255 | 0.02873177 | 0.09500571 | 0.02837071 | 0.1442712 | 0.02820328
[5 empty] | 0.04753338 | 0.02356614 |  |  | 0.04478961 | 0.02952987 | 0.09719742 | 0.02915879 | 0.1466841 | 0.02898671
[5 empty] | 0.04777793 | 0.02420306 |  |  | 0.04612697 | 0.03032798 | 0.09813008 | 0.02994686 | 0.1483185 | 0.02977013
[5 empty] | 0.0480078 | 0.02483998 |  |  | 0.04703438 | 0.03112608 | 0.09970065 | 0.03073494 | 0.1504695 | 0.03055356
[5 empty] | 0.04822703 | 0.02547691 |  |  | 0.04740862 | 0.03192419 | 0.1007061 | 0.03152301 | 0.1529322 | 0.03133698
[5 empty] | 0.04843965 | 0.02611383 |  |  | 0.04824648 | 0.03272229 | 0.1020435 | 0.03231109 | 0.1542017 | 0.03212041
[5 empty] | 0.04864968 | 0.02675075 |  |  | 0.04954474 | 0.03352039 | 0.1042097 | 0.03309916 | 0.1574732 | 0.03290383
[5 empty] | 0.04886114 | 0.02738767 |  |  | 0.0502002 | 0.0343185 | 0.1045017 | 0.03388724 | 0.1581417 | 0.03368726
[5 empty] | 0.04907806 | 0.0280246 |  |  | 0.05050965 | 0.0351166 | 0.1063165 | 0.03467531 | 0.1595023 | 0.03447068
[5 empty] | 0.04930427 | 0.02866152 |  |  | 0.05126986 | 0.03591471 | 0.1066512 | 0.03546339 | 0.1616502 | 0.03525411
[5 empty] | 0.04953346 | 0.02929844 |  |  | 0.05177764 | 0.03671281 | 0.1085025 | 0.03625146 | 0.1626806 | 0.03603753
[5 empty] | 0.04976092 | 0.02993537 |  |  | 0.05242976 | 0.03751092 | 0.1084677 | 0.03703954 | 0.1641884 | 0.03682095
[5 empty] | 0.04998655 | 0.03057229 |  |  | 0.05302301 | 0.03830902 | 0.1097435 | 0.03782761 | 0.1665688 | 0.03760438
[5 empty] | 0.05021025 | 0.03120921 |  |  | 0.05345419 | 0.03910713 | 0.1099271 | 0.03861569 | 0.166317 | 0.0383878
[5 empty] | 0.05043192 | 0.03184613 |  |  | 0.05372008 | 0.03990523 | 0.1108153 | 0.03940376 | 0.1670281 | 0.03917123
[5 empty] | 0.05065146 | 0.03248306 |  |  | 0.05391747 | 0.04070334 | 0.1111052 | 0.04019184 | 0.168297 | 0.03995465
[5 empty] | 0.05086879 | 0.03311998 |  |  | 0.05444314 | 0.04150144 | 0.1118937 | 0.04097991 | 0.1695191 | 0.04073808
[5 empty] | 0.0510838 | 0.0337569 |  |  | 0.05469389 | 0.04229955 | 0.1124778 | 0.04176799 | 0.1696894 | 0.0415215
[5 empty] | 0.05129639 | 0.03439382 |  |  | 0.05487294 | 0.04309765 | 0.1129212 | 0.04255607 | 0.1696029 | 0.04230493
[5 empty] | 0.05150647 | 0.03503075 |  |  | 0.05477092 | 0.04389575 | 0.1128207 | 0.04334414 | 0.1709694 | 0.04308835
[5 empty] | 0.05171394 | 0.03566767 |  |  | 0.05485881 | 0.04469386 | 0.1121107 | 0.04413222 | 0.1694603 | 0.04387178
[5 empty] | 0.0519187 | 0.03630459 |  |  | 0.0546361 | 0.04549196 | 0.1124758 | 0.04492029 | 0.1709033 | 0.0446552
[5 empty] | 0.05212066 | 0.03694151 |  |  | 0.05430313 | 0.04629007 | 0.1124169 | 0.04570837 | 0.1700959 | 0.04543862
[5 empty] | 0.05231972 | 0.03757844 |  |  | 0.05456025 | 0.04708817 | 0.111935 | 0.04649644 | 0.16974 | 0.04622205
[5 empty] | 0.05251578 | 0.03821536 |  |  | 0.05460783 | 0.04788628 | 0.1126307 | 0.04728452 | 0.1702376 | 0.04700547
[5 empty] | 0.05270875 | 0.03885228 |  |  | 0.05444621 | 0.04868438 | 0.1122049 | 0.04807259 | 0.1698908 | 0.0477889
[5 empty] | 0.05289852 | 0.03948921 |  |  | 0.05457574 | 0.04948249 | 0.1120583 | 0.04886067 | 0.1685015 | 0.04857232
[5 empty] | 0.05308501 | 0.04012613 |  |  | 0.05439678 | 0.05028059 | 0.1110917 | 0.04964874 | 0.1691718 | 0.04935575
[5 empty] | 0.05326811 | 0.04076305 |  |  | 0.05440968 | 0.0510787 | 0.1111059 | 0.05043682 | 0.1687037 | 0.05013917
[5 empty] | 0.05344772 | 0.04139997 |  |  | 0.05381479 | 0.0518768 | 0.1108016 | 0.05122489 | 0.1675991 | 0.0509226
[5 empty] | 0.05362376 | 0.0420369 |  |  | 0.05371246 | 0.05267491 | 0.1114795 | 0.05201297 | 0.16836 | 0.05170602
[5 empty] | 0.05379612 | 0.04267382 |  |  | 0.05410306 | 0.05347301 | 0.1110406 | 0.05280104 | 0.1675886 | 0.05248945
[5 empty] | 0.0539647 | 0.04331074 |  |  | 0.05378692 | 0.05427112 | 0.1106854 | 0.05358912 | 0.1673867 | 0.05327287
[5 empty] | 0.05412942 | 0.04394766 |  |  | 0.0533644 | 0.05506922 | 0.1102149 | 0.05437719 | 0.1655565 | 0.05405629
[5 empty] | 0.05429016 | 0.04458459 |  |  | 0.05353586 | 0.05586732 | 0.1097298 | 0.05516527 | 0.1649998 | 0.05483972
[5 empty] | 0.05444684 | 0.04522151 |  |  | 0.05310165 | 0.05666543 | 0.1096308 | 0.05595334 | 0.1656188 | 0.05562314
[5 empty] | 0.05459935 | 0.04585843 |  |  | 0.05326212 | 0.05746353 | 0.1095187 | 0.05674142 | 0.1638154 | 0.05640657
[5 empty] | 0.05474761 | 0.04649535 |  |  | 0.05301762 | 0.05826164 | 0.1085943 | 0.0575295 | 0.1636916 | 0.05718999
[5 empty] | 0.05489151 | 0.04713228 |  |  | 0.0530685 | 0.05905974 | 0.1092583 | 0.05831757 | 0.1628494 | 0.05797342
[5 empty] | 0.05503096 | 0.0477692 |  |  | 0.05291512 | 0.05985785 | 0.1078116 | 0.05910565 | 0.1618908 | 0.05875684
[5 empty] | 0.05516585 | 0.04840612 |  |  | 0.05245783 | 0.06065595 | 0.1076549 | 0.05989372 | 0.161418 | 0.05954027
[5 empty] | 0.0552961 | 0.04904305 |  |  | 0.05229699 | 0.06145406 | 0.107889 | 0.0606818 | 0.1601327 | 0.06032369
[5 empty] | 0.0554216 | 0.04967997 |  |  | 0.05223294 | 0.06225216 | 0.1074146 | 0.06146987 | 0.1607371 | 0.06110712
[5 empty] | 0.05554225 | 0.05031689 |  |  | 0.05216604 | 0.06305027 | 0.1063325 | 0.06225795 | 0.1593332 | 0.06189054
[5 empty] | 0.05565797 | 0.05095381 |  |  | 0.05169664 | 0.06384837 | 0.1062434 | 0.06304602 | 0.158823 | 0.06267397
[5 empty] | 0.05576866 | 0.05159074 |  |  | 0.05182509 | 0.06464648 | 0.1058482 | 0.0638341 | 0.1579084 | 0.06345739
[5 empty] | 0.0558742 | 0.05222766 |  |  | 0.05185174 | 0.06544458 | 0.1053477 | 0.06462217 | 0.1580916 | 0.06424081
[5 empty] | 0.05597452 | 0.05286458 |  |  | 0.05167696 | 0.06624268 | 0.1049425 | 0.06541025 | 0.1567744 | 0.06502424
[5 empty] | 0.05606951 | 0.0535015 |  |  | 0.05130108 | 0.06704079 | 0.1046335 | 0.06619832 | 0.1551589 | 0.06580766
[5 empty] | 0.05615908 | 0.05413843 |  |  | 0.05112447 | 0.06783889 | 0.1047214 | 0.0669864 | 0.1559471 | 0.06659109
[5 empty] | 0.05624312 | 0.05477535 |  |  | 0.05064747 | 0.068637 | 0.104507 | 0.06777447 | 0.1550411 | 0.06737451
[5 empty] | 0.05632155 | 0.05541227 |  |  | 0.05087045 | 0.0694351 | 0.1031911 | 0.06856255 | 0.1536428 | 0.06815794
[5 empty] | 0.05639426 | 0.05604919 |  |  | 0.05049374 | 0.07023321 | 0.1034744 | 0.06935062 | 0.1534542 | 0.06894136
[5 empty] | 0.05646115 | 0.05668612 |  |  | 0.05031771 | 0.07103131 | 0.1027577 | 0.0701387 | 0.1524773 | 0.06972479
[5 empty] | 0.05652214 | 0.05732304 |  |  | 0.0499427 | 0.07182942 | 0.1027418 | 0.07092678 | 0.1515142 | 0.07050821
[5 empty] | 0.05657711 | 0.05795996 |  |  | 0.04976907 | 0.07262752 | 0.1017275 | 0.07171485 | 0.1505668 | 0.07129164
[5 empty] | 0.05662599 | 0.05859689 |  |  | 0.04999717 | 0.07342563 | 0.1021155 | 0.07250293 | 0.1506372 | 0.07207506
[5 empty] | 0.05666866 | 0.05923381 |  |  | 0.0498238 | 0.07422373 | 0.1012926 | 0.073291 | 0.1497178 | 0.07285848
[5 empty] | 0.05670503 | 0.05987073 |  |  | 0.04954334 | 0.07502184 | 0.1007368 | 0.07407908 | 0.1493928 | 0.07364191
[5 empty] | 0.05673501 | 0.06050765 |  |  | 0.04955592 | 0.07581994 | 0.09994946 | 0.07486715 | 0.1488618 | 0.07442533
[5 empty] | 0.0567585 | 0.06114458 |  |  | 0.04906174 | 0.07661805 | 0.09933215 | 0.07565523 | 0.1472247 | 0.07520876
[5 empty] | 0.05677539 | 0.0617815 |  |  | 0.04886103 | 0.07741615 | 0.09888661 | 0.0764433 | 0.1470817 | 0.07599218
[5 empty] | 0.0567856 | 0.06241842 |  |  | 0.048454 | 0.07821425 | 0.09881452 | 0.07723138 | 0.1471325 | 0.07677561
[5 empty] | 0.05678902 | 0.06305534 |  |  | 0.04834085 | 0.07901236 | 0.09801757 | 0.07801945 | 0.1459772 | 0.07755903
[5 empty] | 0.05678902 | 0.06305534 |  |  | 0.04812181 | 0.07981046 | 0.09729745 | 0.07880753 | 0.1453157 | 0.07834246
[5 empty] | 0.05581041 | 0.06305508 |  |  | 0.04809708 | 0.08060857 | 0.09675585 | 0.0795956 | 0.144148 | 0.07912588
[5 empty] | 0.05484296 | 0.06305481 |  |  | 0.04806688 | 0.08140667 | 0.09589446 | 0.08038368 | 0.1447741 | 0.07990931
[5 empty] | 0.05388723 | 0.06305454 |  |  | 0.04753141 | 0.08220478 | 0.09571497 | 0.08117175 | 0.1434939 | 0.08069273
[5 empty] | 0.05294381 | 0.06305427 |  |  | 0.0474909 | 0.08300288 | 0.09421906 | 0.08195983 | 0.1426074 | 0.08147615
[5 empty] | 0.05201327 | 0.063054 |  |  | 0.04684556 | 0.08380099 | 0.09450843 | 0.0827479 | 0.1413145 | 0.08225958
[5 empty] | 0.05109617 | 0.06305373 |  |  | 0.0465956 | 0.08459909 | 0.09288476 | 0.08353598 | 0.1417152 | 0.083043
[5 empty] | 0.05019309 | 0.06305346 |  |  | 0.04684123 | 0.0853972 | 0.09214974 | 0.08432405 | 0.1408094 | 0.08382643
[5 empty] | 0.04930461 | 0.0630532 |  |  | 0.04608266 | 0.0861953 | 0.09220507 | 0.08511213 | 0.1405972 | 0.08460985
[5 empty] | 0.04843129 | 0.06305293 |  |  | 0.04582011 | 0.08699341 | 0.09085242 | 0.08590021 | 0.1388785 | 0.08539328
[5 empty] | 0.04757371 | 0.06305266 |  |  | 0.0457538 | 0.08779151 | 0.0897935 | 0.08668828 | 0.1390532 | 0.0861767
[5 empty] | 0.04673245 | 0.06305239 |  |  | 0.04568392 | 0.08858961 | 0.09002998 | 0.08747636 | 0.1376214 | 0.08696013
[5 empty] | 0.04590806 | 0.06305212 |  |  | 0.04501071 | 0.08938772 | 0.08836356 | 0.08826443 | 0.1371829 | 0.08774355
[5 empty] | 0.04510114 | 0.06305185 |  |  | 0.04513436 | 0.09018582 | 0.08739593 | 0.08905251 | 0.1359377 | 0.08852698
[5 empty] | 0.04431224 | 0.06305158 |  |  | 0.0446551 | 0.09098393 | 0.08662877 | 0.08984058 | 0.1349859 | 0.0893104
[5 empty] | 0.04354194 | 0.06305132 |  |  | 0.04427313 | 0.09178203 | 0.08626377 | 0.09062866 | 0.1341273 | 0.09009382
[5 empty] | 0.04279082 | 0.06305105 |  |  | 0.04408867 | 0.09258014 | 0.08520262 | 0.09141673 | 0.1344619 | 0.09087725
[5 empty] | 0.04205945 | 0.06305078 |  |  | 0.04390193 | 0.09337824 | 0.08464702 | 0.09220481 | 0.1330897 | 0.09166067
[5 empty] | 0.0413484 | 0.06305051 |  |  | 0.04361313 | 0.09417635 | 0.08459864 | 0.09299288 | 0.1332106 | 0.0924441
[5 empty] | 0.04065824 | 0.06305024 |  |  | 0.04322247 | 0.09497445 | 0.08385918 | 0.09378096 | 0.1318247 | 0.09322752
[5 empty] | 0.03998954 | 0.06304997 |  |  | 0.04273018 | 0.09577256 | 0.08243033 | 0.09456903 | 0.1313318 | 0.09401095
[5 empty] | 0.03934288 | 0.06304971 |  |  | 0.04293646 | 0.09657066 | 0.08181378 | 0.09535711 | 0.1302319 | 0.09479437
[5 empty] | 0.03871884 | 0.06304944 |  |  | 0.04234152 | 0.09736877 | 0.08171121 | 0.09614518 | 0.1288251 | 0.0955778
[5 empty] | 0.03811797 | 0.06304917 |  |  | 0.04194559 | 0.09816687 | 0.08012431 | 0.09693326 | 0.1291112 | 0.09636122
[5 empty] | 0.03754087 | 0.0630489 |  |  | 0.04174887 | 0.09896497 | 0.07935478 | 0.09772133 | 0.1272902 | 0.09714465
[5 empty] | 0.03698575 | 0.06304863 |  |  | 0.04175157 | 0.09976308 | 0.07910429 | 0.09850941 | 0.1264621 | 0.09792807
[5 empty] | 0.03643917 | 0.06304836 |  |  | 0.04115391 | 0.1005612 | 0.07817455 | 0.09929749 | 0.1265268 | 0.09871149
[5 empty] | 0.03589935 | 0.06304809 |  |  | 0.0408561 | 0.1013593 | 0.07826724 | 0.1000856 | 0.1244843 | 0.09949492
[5 empty] | 0.03536687 | 0.06304783 |  |  | 0.040447 | 0.1021574 | 0.07687431 | 0.1008736 | 0.1249275 | 0.1002783
[5 empty] | 0.03484231 | 0.06304756 |  |  | 0.04011429 | 0.1029555 | 0.07668401 | 0.1016617 | 0.1236481 | 0.1010618
[5 empty] | 0.03432623 | 0.06304729 |  |  | 0.0396597 | 0.1037536 | 0.07639638 | 0.1024498 | 0.123047 | 0.1018452
[5 empty] | 0.0338192 | 0.06304702 |  |  | 0.03958499 | 0.1045517 | 0.07601147 | 0.1032379 | 0.1223256 | 0.1026286
[5 empty] | 0.03332181 | 0.06304675 |  |  | 0.0390919 | 0.1053498 | 0.07552936 | 0.1040259 | 0.120285 | 0.103412
[5 empty] | 0.03283462 | 0.06304648 |  |  | 0.03898219 | 0.1061479 | 0.07405012 | 0.104814 | 0.1203264 | 0.1041955
[5 empty] | 0.03235821 | 0.06304621 |  |  | 0.03845761 | 0.106946 | 0.07337382 | 0.1056021 | 0.118051 | 0.1049789
[5 empty] | 0.03189315 | 0.06304595 |  |  | 0.03811992 | 0.1077441 | 0.07330052 | 0.1063902 | 0.1169598 | 0.1057623
[5 empty] | 0.03144 | 0.06304568 |  |  | 0.03757087 | 0.1085422 | 0.0727303 | 0.1071782 | 0.1172542 | 0.1065457
[5 empty] | 0.03099935 | 0.06304541 |  |  | 0.03691222 | 0.1093403 | 0.07256322 | 0.1079663 | 0.1158352 | 0.1073292
[5 empty] | 0.03057177 | 0.06304514 |  |  | 0.03654572 | 0.1101384 | 0.07179937 | 0.1087544 | 0.1155041 | 0.1081126
[5 empty] | 0.03015783 | 0.06304487 |  |  | 0.03577312 | 0.1109365 | 0.0709388 | 0.1095425 | 0.1132621 | 0.108896
[5 empty] | 0.02975809 | 0.0630446 |  |  | 0.03549618 | 0.1117346 | 0.07028158 | 0.1103305 | 0.1124102 | 0.1096794
[5 empty] | 0.02937314 | 0.06304433 |  |  | 0.03501665 | 0.1125328 | 0.06962779 | 0.1111186 | 0.1113497 | 0.1104629
[5 empty] | 0.02900355 | 0.06304407 |  |  | 0.03443629 | 0.1133309 | 0.0698775 | 0.1119067 | 0.1110818 | 0.1112463
[5 empty] | 0.02864989 | 0.0630438 |  |  | 0.03395684 | 0.114129 | 0.06923077 | 0.1126948 | 0.1097076 | 0.1120297
[5 empty] | 0.02831273 | 0.06304353 |  |  | 0.03338007 | 0.1149271 | 0.06878767 | 0.1134828 | 0.1074283 | 0.1128131
[5 empty] | 0.02799265 | 0.06304326 |  |  | 0.03290773 | 0.1157252 | 0.06784829 | 0.1142709 | 0.1079451 | 0.1135966
[5 empty] | 0.02769021 | 0.06304299 |  |  | 0.03274156 | 0.1165233 | 0.06731267 | 0.115059 | 0.1057592 | 0.11438
[5 empty] | 0.02740599 | 0.06304272 |  |  | 0.03208333 | 0.1173214 | 0.0665809 | 0.1158471 | 0.1057717 | 0.1151634
[5 empty] | 0.02714057 | 0.06304245 |  |  | 0.03203479 | 0.1181195 | 0.06675304 | 0.1166351 | 0.1039838 | 0.1159468
[5 empty] | 0.02689451 | 0.06304219 |  |  | 0.03149769 | 0.1189176 | 0.06552917 | 0.1174232 | 0.1023966 | 0.1167303
[5 empty] | 0.02689451 | 0.06304219 |  |  | 0.03067379 | 0.1197157 | 0.06570935 | 0.1182113 | 0.1011115 | 0.1175137
[5 empty] | 0.02618337 | 0.06296282 |  |  | 0.03046483 | 0.1205138 | 0.06509365 | 0.1189994 | 0.1006295 | 0.1182971
[5 empty] | 0.02548029 | 0.06288345 |  |  | 0.02987258 | 0.1213119 | 0.06468215 | 0.1197874 | 0.09965177 | 0.1190805
[5 empty] | 0.02478567 | 0.06280409 |  |  | 0.02989879 | 0.12211 | 0.06317491 | 0.1205755 | 0.09897955 | 0.119864
[5 empty] | 0.02409993 | 0.06272472 |  |  | 0.02954521 | 0.1229081 | 0.063572 | 0.1213636 | 0.09681399 | 0.1206474
[5 empty] | 0.02342345 | 0.06264536 |  |  | 0.0289136 | 0.1237062 | 0.0625735 | 0.1221517 | 0.09715627 | 0.1214308
[5 empty] | 0.02275665 | 0.06256599 |  |  | 0.0286057 | 0.1245043 | 0.06187946 | 0.1229397 | 0.09480756 | 0.1222142
[5 empty] | 0.02209993 | 0.06248662 |  |  | 0.02832328 | 0.1253024 | 0.06198997 | 0.1237278 | 0.09506904 | 0.1229977
[5 empty] | 0.02145368 | 0.06240726 |  |  | 0.02806809 | 0.1261005 | 0.06080509 | 0.1245159 | 0.09354189 | 0.1237811
[5 empty] | 0.02081832 | 0.06232789 |  |  | 0.02804187 | 0.1268986 | 0.06052489 | 0.125304 | 0.09262728 | 0.1245645
[5 empty] | 0.02019424 | 0.06224853 |  |  | 0.0275464 | 0.1276967 | 0.06034944 | 0.126092 | 0.09042639 | 0.1253479
[5 empty] | 0.01958184 | 0.06216916 |  |  | 0.02788341 | 0.1284948 | 0.05937881 | 0.1268801 | 0.09034038 | 0.1261314
[5 empty] | 0.01898153 | 0.06208979 |  |  | 0.02765466 | 0.129293 | 0.05911307 | 0.1276682 | 0.08897044 | 0.1269148
[5 empty] | 0.01839371 | 0.06201043 |  |  | 0.02726191 | 0.1300911 | 0.0586523 | 0.1284563 | 0.08831775 | 0.1276982
[5 empty] | 0.01781878 | 0.06193106 |  |  | 0.02710691 | 0.1308892 | 0.05819655 | 0.1292443 | 0.08818347 | 0.1284816
[5 empty] | 0.01725715 | 0.0618517 |  |  | 0.02729113 | 0.1316873 | 0.05824589 | 0.1300324 | 0.08606871 | 0.1292651
[5 empty] | 0.01670921 | 0.06177233 |  |  | 0.02759123 | 0.1324854 | 0.05789905 | 0.1308205 | 0.08536494 | 0.1300485
[5 empty] | 0.01617537 | 0.06169296 |  |  | 0.0273918 | 0.1332835 | 0.05675517 | 0.1316086 | 0.08386584 | 0.1308319
[5 empty] | 0.01565604 | 0.0616136 |  |  | 0.02759328 | 0.1340816 | 0.05621429 | 0.1323966 | 0.08387144 | 0.1316153
[5 empty] | 0.0151516 | 0.06153423 |  |  | 0.02719607 | 0.1348797 | 0.05607646 | 0.1331847 | 0.08378178 | 0.1323988
[5 empty] | 0.01466248 | 0.06145487 |  |  | 0.02760062 | 0.1356778 | 0.05554171 | 0.1339728 | 0.0814969 | 0.1331822
[5 empty] | 0.01418906 | 0.0613755 |  |  | 0.02720733 | 0.1364759 | 0.05571009 | 0.1347609 | 0.08071683 | 0.1339656
[5 empty] | 0.01373175 | 0.06129613 |  |  | 0.02711665 | 0.137274 | 0.05438164 | 0.1355489 | 0.07954161 | 0.134749
[5 empty] | 0.01329096 | 0.06121677 |  |  | 0.02762899 | 0.1380721 | 0.0546564 | 0.136337 | 0.07977127 | 0.1355324
[5 empty] | 0.01286708 | 0.0611374 |  |  | 0.02764477 | 0.1388702 | 0.05393441 | 0.1371251 | 0.07940586 | 0.1363159
[5 empty] | 0.01245888 | 0.06105804 |  |  | 0.02716442 | 0.1396683 | 0.05411572 | 0.1379132 | 0.0781454 | 0.1370993
[5 empty] | 0.0120569 | 0.06097867 |  |  | 0.02718837 | 0.1404664 | 0.05260036 | 0.1387012 | 0.07748994 | 0.1378827
[5 empty] | 0.0116599 | 0.0608993 |  |  | 0.02721705 | 0.1412645 | 0.05298837 | 0.1394893 | 0.07663951 | 0.1386661
[5 empty] | 0.01126828 | 0.06081994 |  |  | 0.02745086 | 0.1420626 | 0.0526798 | 0.1402774 | 0.07429415 | 0.1394496
[5 empty] | 0.01088244 | 0.06074057 |  |  | 0.02779025 | 0.1428607 | 0.05237469 | 0.1410655 | 0.07405389 | 0.140233
[5 empty] | 0.01050279 | 0.06066121 |  |  | 0.02763563 | 0.1436588 | 0.05137309 | 0.1418536 | 0.07421877 | 0.1410164
[5 empty] | 0.01012973 | 0.06058184 |  |  | 0.02768743 | 0.1444569 | 0.05157502 | 0.1426416 | 0.07268883 | 0.1417998
[5 empty] | 0.009763658 | 0.06050247 |  |  | 0.02794607 | 0.145255 | 0.05048054 | 0.1434297 | 0.0718641 | 0.1425833
[5 empty] | 0.009404981 | 0.06042311 |  |  | 0.02791198 | 0.1460531 | 0.05068968 | 0.1442178 | 0.07094462 | 0.1433667
[5 empty] | 0.009054101 | 0.06034374 |  |  | 0.02758559 | 0.1468513 | 0.05020248 | 0.1450059 | 0.07043042 | 0.1441501
[5 empty] | 0.008711419 | 0.06026438 |  |  | 0.02766731 | 0.1476494 | 0.049219 | 0.1457939 | 0.06982155 | 0.1449335
[5 empty] | 0.008377338 | 0.06018501 |  |  | 0.02795757 | 0.1484475 | 0.04943926 | 0.146582 | 0.06901803 | 0.145717
[5 empty] | 0.00805226 | 0.06010564 |  |  | 0.0283568 | 0.1492456 | 0.04936332 | 0.1473701 | 0.06781991 | 0.1465004
[5 empty] | 0.007736587 | 0.06002628 |  |  | 0.02846542 | 0.1500437 | 0.0489912 | 0.1481582 | 0.06692722 | 0.1472838
[5 empty] | 0.007430721 | 0.05994691 |  |  | 0.02828385 | 0.1508418 | 0.04862296 | 0.1489462 | 0.06664 | 0.1480672
[5 empty] | 0.007135066 | 0.05986755 |  |  | 0.02861253 | 0.1516399 | 0.04825863 | 0.1497343 | 0.06555829 | 0.1488507
[5 empty] | 0.006850022 | 0.05978818 |  |  | 0.02875187 | 0.152438 | 0.04759826 | 0.1505224 | 0.06548211 | 0.1496341
[5 empty] | 0.006575994 | 0.05970881 |  |  | 0.0289023 | 0.1532361 | 0.04754189 | 0.1513105 | 0.06361151 | 0.1504175
[5 empty] | 0.006313382 | 0.05962945 |  |  | 0.02906424 | 0.1540342 | 0.04628956 | 0.1520985 | 0.06324652 | 0.1512009
[5 empty] | 0.00606259 | 0.05955008 |  |  | 0.02923813 | 0.1548323 | 0.0467413 | 0.1528866 | 0.06248719 | 0.1519844
[5 empty] | 0.005824019 | 0.05947072 |  |  | 0.02922437 | 0.1556304 | 0.04539717 | 0.1536747 | 0.06183354 | 0.1527678
[5 empty] | 0.005598073 | 0.05939135 |  |  | 0.02932341 | 0.1564285 | 0.0452572 | 0.1544628 | 0.06138561 | 0.1535512
[5 empty] | 0.005385152 | 0.05931198 |  |  | 0.02993565 | 0.1572266 | 0.04512144 | 0.1552508 | 0.06034344 | 0.1543346
[5 empty] | 0.005185661 | 0.05923262 |  |  | 0.03006153 | 0.1580247 | 0.04468992 | 0.1560389 | 0.06010707 | 0.1551181
[5 empty] | 0.005 | 0.05915325 |  |  | 0.03040148 | 0.1588228 | 0.04466269 | 0.156827 | 0.05897652 | 0.1559015
[5 empty] | 0.005 | 0.05914009
[5 empty] | 0.005721794 | 0.05914036
[5 empty] | 0.006439323 | 0.05914063
[5 empty] | 0.007152533 | 0.0591409
[5 empty] | 0.007861372 | 0.05914117
[5 empty] | 0.008565786 | 0.05914144
[5 empty] | 0.009265723 | 0.0591417
[5 empty] | 0.009961129 | 0.05914197
[5 empty] | 0.01065195 | 0.05914224
[5 empty] | 0.01133814 | 0.05914251
[5 empty] | 0.01201963 | 0.05914278
[5 empty] | 0.01269639 | 0.05914305
[5 empty] | 0.01336834 | 0.05914332
[5 empty] | 0.01403545 | 0.05914358
[5 empty] | 0.01469766 | 0.05914385
[5 empty] | 0.01535491 | 0.05914412
[5 empty] | 0.01600715 | 0.05914439
[5 empty] | 0.01665433 | 0.05914466
[5 empty] | 0.0172964 | 0.05914493
[5 empty] | 0.0179333 | 0.0591452
[5 empty] | 0.01856498 | 0.05914546
[5 empty] | 0.01919139 | 0.05914573
[5 empty] | 0.01981247 | 0.059146
[5 empty] | 0.02042817 | 0.05914627
[5 empty] | 0.02103843 | 0.05914654
[5 empty] | 0.02164343 | 0.05914681
[5 empty] | 0.02224441 | 0.05914708
[5 empty] | 0.02284152 | 0.05914734
[5 empty] | 0.02343473 | 0.05914761
[5 empty] | 0.02402397 | 0.05914788
[5 empty] | 0.0246092 | 0.05914815
[5 empty] | 0.02519035 | 0.05914842
[5 empty] | 0.02576738 | 0.05914869
[5 empty] | 0.02634023 | 0.05914896
[5 empty] | 0.02690885 | 0.05914922
[5 empty] | 0.02747319 | 0.05914949
[5 empty] | 0.0280332 | 0.05914976
[5 empty] | 0.02858881 | 0.05915003
[5 empty] | 0.02913998 | 0.0591503
[5 empty] | 0.02968666 | 0.05915057
[5 empty] | 0.03022879 | 0.05915083
[5 empty] | 0.03076631 | 0.0591511
[5 empty] | 0.03129919 | 0.05915137
[5 empty] | 0.03182735 | 0.05915164
[5 empty] | 0.03235076 | 0.05915191
[5 empty] | 0.03286935 | 0.05915218
[5 empty] | 0.03338307 | 0.05915245
[5 empty] | 0.03389187 | 0.05915271
[5 empty] | 0.03439571 | 0.05915298
[5 empty] | 0.03489451 | 0.05915325
[5 empty] | 0.03489451 | 0.05914009
[5 empty] | 0.03545241 | 0.05922
[5 empty] | 0.03600505 | 0.0592999
[5 empty] | 0.03655229 | 0.0593798
[5 empty] | 0.03709399 | 0.05945971
[5 empty] | 0.03762999 | 0.05953961
[5 empty] | 0.03816016 | 0.05961951
[5 empty] | 0.03868434 | 0.05969942
[5 empty] | 0.03920238 | 0.05977932
[5 empty] | 0.03971415 | 0.05985922
[5 empty] | 0.04021949 | 0.05993912
[5 empty] | 0.04071825 | 0.06001903
[5 empty] | 0.0412103 | 0.06009893
[5 empty] | 0.04169547 | 0.06017883
[5 empty] | 0.04217364 | 0.06025874
[5 empty] | 0.04264464 | 0.06033864
[5 empty] | 0.04310833 | 0.06041854
[5 empty] | 0.04356457 | 0.06049845
[5 empty] | 0.04401321 | 0.06057835
[5 empty] | 0.0444541 | 0.06065825
[5 empty] | 0.04488709 | 0.06073816
[5 empty] | 0.04531204 | 0.06081806
[5 empty] | 0.0457288 | 0.06089796
[5 empty] | 0.04613723 | 0.06097786
[5 empty] | 0.04653717 | 0.06105777
[5 empty] | 0.04692908 | 0.06113767
[5 empty] | 0.04731642 | 0.06121757
[5 empty] | 0.04769963 | 0.06129748
[5 empty] | 0.04807856 | 0.06137738
[5 empty] | 0.04845308 | 0.06145728
[5 empty] | 0.04882302 | 0.06153719
[5 empty] | 0.04918826 | 0.06161709
[5 empty] | 0.04954863 | 0.06169699
[5 empty] | 0.049904 | 0.0617769
[5 empty] | 0.05025421 | 0.0618568
[5 empty] | 0.05059912 | 0.0619367
[5 empty] | 0.05093858 | 0.0620166
[5 empty] | 0.05127245 | 0.06209651
[5 empty] | 0.05160058 | 0.06217641
[5 empty] | 0.05192282 | 0.06225631
[5 empty] | 0.05223902 | 0.06233622
[5 empty] | 0.05254904 | 0.06241612
[5 empty] | 0.05285273 | 0.06249602
[5 empty] | 0.05314995 | 0.06257593
[5 empty] | 0.05344054 | 0.06265583
[5 empty] | 0.05372436 | 0.06273573
[5 empty] | 0.05400127 | 0.06281564
[5 empty] | 0.05427111 | 0.06289554
[5 empty] | 0.05453375 | 0.06297544
[5 empty] | 0.05478902 | 0.06305534
[5 empty] | 0.04585935 | 0.06305534
[5 empty] | 0.05500853 | 0.06478859
[5 empty] | 0.05521135 | 0.06652183
[5 empty] | 0.05539816 | 0.06825507
[5 empty] | 0.0555696 | 0.06998831
[5 empty] | 0.05572634 | 0.07172155
[5 empty] | 0.05586904 | 0.07345479
[5 empty] | 0.05599836 | 0.07518803
[5 empty] | 0.05611495 | 0.07692128
[5 empty] | 0.05621948 | 0.07865452
[5 empty] | 0.0563126 | 0.08038776
[5 empty] | 0.05639498 | 0.082121
[5 empty] | 0.05646726 | 0.08385424
[5 empty] | 0.05653012 | 0.08558748
[5 empty] | 0.05658421 | 0.08732072
[5 empty] | 0.05663018 | 0.08905396
[5 empty] | 0.0566687 | 0.09078721
[5 empty] | 0.05670043 | 0.09252045
[5 empty] | 0.05672603 | 0.09425369
[5 empty] | 0.05674614 | 0.09598693
[5 empty] | 0.05676145 | 0.09772017
[5 empty] | 0.05677259 | 0.09945341
[5 empty] | 0.05678024 | 0.1011867
[5 empty] | 0.05678505 | 0.1029199
[5 empty] | 0.05678767 | 0.1046531
[5 empty] | 0.05678878 | 0.1063864
[5 empty] | 0.05678902 | 0.1081196
[5 empty] | 0.0567662 | 0.1098529
[5 empty] | 0.05665573 | 0.1115861
[5 empty] | 0.05646 | 0.1133193
[5 empty] | 0.05618606 | 0.1150526
[5 empty] | 0.05584094 | 0.1167858
[5 empty] | 0.0554317 | 0.1185191
[5 empty] | 0.05496537 | 0.1202523
[5 empty] | 0.054449 | 0.1219855
[5 empty] | 0.05388962 | 0.1237188
[5 empty] | 0.0532943 | 0.125452
[5 empty] | 0.05267006 | 0.1271853
[5 empty] | 0.05202395 | 0.1289185
[5 empty] | 0.05136301 | 0.1306518
[5 empty] | 0.0506943 | 0.132385
[5 empty] | 0.05002485 | 0.1341182
[5 empty] | 0.0493617 | 0.1358515
[5 empty] | 0.0487119 | 0.1375847
[5 empty] | 0.04808249 | 0.139318
[5 empty] | 0.04748052 | 0.1410512
[5 empty] | 0.04691303 | 0.1427844
[5 empty] | 0.04638706 | 0.1445177
[5 empty] | 0.04590966 | 0.1462509
[5 empty] | 0.04548787 | 0.1479842
[5 empty] | 0.04512873 | 0.15
[5 empty] | 0.04481472 | 0.1514507
[5 empty] | 0.04451715 | 0.1531839
[5 empty] | 0.04423465 | 0.1549171
[5 empty] | 0.04396595 | 0.1566504
[5 empty] | 0.04370976 | 0.1583836
[5 empty] | 0.04346479 | 0.1601169
[5 empty] | 0.04322976 | 0.1618501
[5 empty] | 0.04300339 | 0.1635833
[5 empty] | 0.04278438 | 0.1653166
[5 empty] | 0.04257147 | 0.1670498
[5 empty] | 0.04236335 | 0.1687831
[5 empty] | 0.04215874 | 0.1705163
[5 empty] | 0.04195637 | 0.1722495
[5 empty] | 0.04175495 | 0.1739828
[5 empty] | 0.04155319 | 0.175716
[5 empty] | 0.04134981 | 0.1774493
[5 empty] | 0.04114352 | 0.1791825
[5 empty] | 0.04093304 | 0.1809158
[5 empty] | 0.04071709 | 0.182649
[5 empty] | 0.04049437 | 0.1843822
[5 empty] | 0.04026361 | 0.1861155
[5 empty] | 0.04002353 | 0.1878487
[5 empty] | 0.03977282 | 0.189582
[5 empty] | 0.03951022 | 0.1913152
[5 empty] | 0.03923444 | 0.1930484
[5 empty] | 0.03894432 | 0.1947817
[5 empty] | 0.03864298 | 0.1965149
[5 empty] | 0.03833242 | 0.1982482
[5 empty] | 0.03801285 | 0.1999814
[5 empty] | 0.0376845 | 0.2017147
[5 empty] | 0.03734759 | 0.2034479
[5 empty] | 0.03700235 | 0.2051811
[5 empty] | 0.03664901 | 0.2069144
[5 empty] | 0.03628778 | 0.2086476
[5 empty] | 0.03591889 | 0.2103809
[5 empty] | 0.03554256 | 0.2121141
[5 empty] | 0.03515903 | 0.2138473
[5 empty] | 0.03476851 | 0.2155806
[5 empty] | 0.03437123 | 0.2173138
[5 empty] | 0.03396741 | 0.2190471
[5 empty] | 0.03355727 | 0.2207803
[5 empty] | 0.03314105 | 0.2225135
[5 empty] | 0.03271895 | 0.2242468
[5 empty] | 0.03229122 | 0.22598
[5 empty] | 0.03185807 | 0.2277133
[5 empty] | 0.03141973 | 0.2294465
[5 empty] | 0.03097642 | 0.2311798
[5 empty] | 0.03052836 | 0.232913
[5 empty] | 0.03007578 | 0.2346462