## 1
Общество с ограниченной ответственностью "Инженерная геология" (ООО "ИнжГео") | [11 empty] | Общество с ограниченной ответственностью "Инженерная геология" (ООО "ИнжГео")
Юр. адрес: 117279, г. Москва, ул. Миклухо-Маклая, 36 а, этаж 5, пом. XXIII к. 76-84 | [11 empty] | Юр. адрес: 117279, г. Москва, ул. Миклухо-Маклая, 36 а, этаж 5, пом. XXIII к. 76-84 | [8 empty] | нагр |  |  | X0 | Y0 | R |  | нагр |  |  |  | X0 | Y0 | R | нагр |  |  |  | X0 | Y0 | R |  | нагр |  |  |  | X0 | Y0 | R
Телефон/факс +7 (495) 132-30-00, Адрес электронной почты inbox@inj-geo.ru | [11 empty] | Телефон/факс +7 (495) 132-30-00, Адрес электронной почты inbox@inj-geo.ru | [12 empty] | 0 | [7 empty] | 0 | [6 empty] | 0 | [7 empty] | 0
[21 empty] | девиатор | [6 empty] | девиатор | [6 empty] | девиатор | [7 empty] | девиатор
Испытательная лаборатория ООО «ИнжГео» | [11 empty] | Испытательная лаборатория ООО «ИнжГео» | [8 empty] | x0 | Угол | X | Y |  |  |  | x0 |  | Угол | X | Y |  |  | x0 |  | Угол | X | Y |  |  |  | x0 |  | Угол | X | Y
Адрес места осуществления деятельности лаборатории: г. Москва, просп. Вернадского, д. 51, стр. 1 | [11 empty] | Адрес места осуществления деятельности лаборатории: г. Москва, просп. Вернадского, д. 51, стр. 1 | [9 empty] | 0 | [7 empty] | 0 | [6 empty] | 0 | [7 empty] | 0
Телефон +7(910)4557682, E-mail: slg85@mail.ru | [11 empty] | Телефон +7(910)4557682, E-mail: slg85@mail.ru | [9 empty] | 5 | [7 empty] | 5 | [6 empty] | 5 | [7 empty] | 5
[22 empty] | 10 | [7 empty] | 10 | [6 empty] | 10 | [7 empty] | 10
[12 empty] | Протокол испытаний № 13-63/225 от 11-06-2023 | [9 empty] | 15 | [7 empty] | 15 | [6 empty] | 15 | [7 empty] | 15
[22 empty] | 20 | [7 empty] | 20 | [6 empty] | 20 | [7 empty] | 20
[12 empty] | Наименование и адрес заказчика: Переход трубопровода через р. Енисей | [9 empty] | 25 | [7 empty] | 25 | [6 empty] | 25 | [7 empty] | 25
[12 empty] | Наименование объекта: ООО Регионстрой | [9 empty] | 30 | [7 empty] | 30 | [6 empty] | 30 | [7 empty] | 30
Наименование используемого метода/методики: ГОСТ 12248.4-2020 | [11 empty] | Наименование используемого метода/методики: ГОСТ 12248.3-2020 | [9 empty] | 35 | [7 empty] | 35 | [6 empty] | 35 | [7 empty] | 35
Условия проведения испытания: температура окружающей среды (18 - 25)0С, влажность воздуха (40 - 75)% | [11 empty] | Условия проведения испытания: температура окружающей среды (18 - 25)0С, влажность воздуха (40 - 75)% | [9 empty] | 40 | [7 empty] | 40 | [6 empty] | 40 | [7 empty] | 40
[12 empty] | Дата получение объекта подлежащего испытаниям: 15-05-2023 | [9 empty] | 45 | [7 empty] | 45 | [6 empty] | 45 | [7 empty] | 45
[12 empty] | Дата испытания: 25.10.2022-19.11.2225 | [9 empty] | 50 | [7 empty] | 50 | [6 empty] | 50 | [7 empty] | 50
[22 empty] | 55 | [7 empty] | 55 | [6 empty] | 55 | [7 empty] | 55
Испытание грунтов методом трехосного сжатия | [11 empty] | Испытание грунтов методом трехосного сжатия | [9 empty] | 60 | [7 empty] | 60 | [6 empty] | 60 | [7 empty] | 60
[22 empty] | 65 | [7 empty] | 65 | [6 empty] | 65 | [7 empty] | 65
Лабораторный номер: | [6 empty] | We, д.е. = |  |  |  |  | Лабораторный номер: |  | 1260 |  |  |  | We, д.е. = | 0.61560457 |  |  | 70 | [7 empty] | 70 | [6 empty] | 70 | [7 empty] | 70
Номер скважины: | [6 empty] | ρ, г/см3 = |  |  |  |  | Номер скважины: |  | BH-124 |  |  |  | ρ, г/см3 = | 1.54 |  |  | 75 | [7 empty] | 75 | [6 empty] | 75 | [7 empty] | 75
Глубина отбора, м: | [6 empty] | ρs, г/см3 = |  |  |  |  | Глубина отбора, м: |  | 2.8 |  |  |  | ρs, г/см3 = | 2.72 |  |  | 80 | [7 empty] | 80 | [6 empty] | 80 | [7 empty] | 80
Наименование грунта: | [6 empty] | e, д.е. = |  |  |  |  | Наименование грунта: |  | Суглинок, после оттаивания текучий, легкий песчанистый |  |  |  | e, д.е. = | 1.853535 |  |  | 85 | [7 empty] | 85 | [6 empty] | 85 | [7 empty] | 85
Схема проведения опыта: | [6 empty] | IL, д.е. = |  |  |  |  | Схема проведения опыта: |  | КД |  |  |  | IL, д.е. = | 3.479 |  |  | 90 | [7 empty] | 90 | [6 empty] | 90 | [7 empty] | 90
[22 empty] | 95 | [7 empty] | 95 | [6 empty] | 95 | [7 empty] | 95
[22 empty] | 100 | [7 empty] | 100 | [6 empty] | 100 | [7 empty] | 100
Результаты испытаний | [11 empty] | Результаты испытаний | [9 empty] | 105 | [7 empty] | 105 | [6 empty] | 105 | [7 empty] | 105
[22 empty] | 110 | [7 empty] | 110 | [6 empty] | 110 | [7 empty] | 110
[22 empty] | 115 | [7 empty] | 115 | [6 empty] | 115 | [7 empty] | 115
[22 empty] | 120 | [7 empty] | 120 | [6 empty] | 120 | [7 empty] | 120
[22 empty] | 125 | [7 empty] | 125 | [6 empty] | 125 | [7 empty] | 125
[22 empty] | 130 | [7 empty] | 130 | [6 empty] | 130 | [7 empty] | 130
[22 empty] | 135 | [7 empty] | 135 | [6 empty] | 135 | [7 empty] | 135
[22 empty] | 140 | [7 empty] | 140 | [6 empty] | 140 | [7 empty] | 140
[22 empty] | 145 | [7 empty] | 145 | [6 empty] | 145 | [7 empty] | 145
[22 empty] | 150 | [7 empty] | 150 | [6 empty] | 150 | [7 empty] | 150
[22 empty] | 155 | [7 empty] | 155 | [6 empty] | 155 | [7 empty] | 155
[22 empty] | 160 | [7 empty] | 160 | [6 empty] | 160 | [7 empty] | 160
[22 empty] | 165 | [7 empty] | 165 | [6 empty] | 165 | [7 empty] | 165
[22 empty] | 170 | [7 empty] | 170 | [6 empty] | 170 | [7 empty] | 170
[22 empty] | 175 | [7 empty] | 175 | [6 empty] | 175 | [7 empty] | 175
[22 empty] | 180 | [7 empty] | 180 | [6 empty] | 180 | [7 empty] | 180
[13 empty] | Давление в камере, Мпа σ3 | Вертикальная нагрузка, Мпа σ1 | Поровое давление, Мпа u
| K0, д.е. | 0.8263518 |  |  |  |  | Коэфф. Точки | [5 empty] | 0.05 | 0.07816435 | [5 empty] | 1 | [6 empty] | σ3,кПа | σ1,кПа | u, кПа |  |  |  | 4
| q_zg, МПа | 0.04131759 | [10 empty] | 0.15 | 0.220192 | [27 empty] | δ3, Мпа | δ1-δ3, МПа | δ1, МПа | δ1, КПа
|  |  | Модуль деформации, МПа: | [9 empty] | 0.25 | 0.3622197 | [21 empty] | С, МПа:
|  |  | Е0= |  | Точки модуля (полное напр.), МПа |  |  |  | 0.04131759 | 0.06610815 | [25 empty] | φ, град:
|  |  | E50 = |  | qf (полное напр.), МПа |  |  |  | 0.08379055 | [26 empty] | E, Мпа
|  |  | Коэф. Поперечной деформации, ϑ = | [9 empty] | Эффективные значения угла внутреннего трения и удельного сцепления ϕ', С' | [13 empty] | x | 0
[13 empty] | ϕ', град. = | 10 | [12 empty] | y |  |  |  | С, кПа | φ,°
[13 empty] | С', МПа = | 0.003
| Исполнитель: | [6 empty] | Морозов Д.С. |  |  |  |  | Исполнитель: |  |  |  |  | Морозов Д.С.
| Начальник исп. лаборатории: | [6 empty] | Семиколенова Л.Г. |  |  |  |  | Начальник исп. лаборатории: |  |  |  |  | Семиколенова Л.Г.
Лист 1 , всего листов 2 | [11 empty] | Лист 2 , всего листов 2
Частичное воспроизведение протокола испытаний без письменного разрешения ООО «ИнжГео» ЗАПРЕЩАЕТСЯ | [11 empty] | Частичное воспроизведение протокола испытаний без письменного разрешения ООО «ИнжГео» ЗАПРЕЩАЕТСЯ
[5 empty] | второй график |  | первый график | [9 empty] | К Пуассона
dev50 | epsE50 | ind | devE0 | epsE0 | dev | eps | sigma |  | dev1 | eps1 | dev2 | eps2 | dev3 | eps3 |  | Глины
0.03379055 | 0.01327903 |  |  |  | 0 | 0 |  |  | 0 | 0 | 0 | 0 | 0 | 0 |  | < 0 | 0,20-0,30
ind |  |  |  |  | 0.000858121 | 0.0006388033 |  |  | 0.001774645 | 0.0007755096 | 0.005 | 0.0007785959 | 0.008902498 | 0.000770101 |  | 0-0,25 | 0,30-0,38
2 |  |  |  |  | 0.001820654 | 0.001277607 |  |  | 0.003 | 0.00130337 | 0.008861642 | 0.001545542 | 0.014 | 0.001204434 |  | 0,25< | 0,38-0,45
E0 |  |  |  |  | 0.002882107 | 0.00191641 |  |  | 0.00493248 | 0.002326529 | 0.01260577 | 0.002318312 | 0.0244468 | 0.002310303 |  | Суглинки | 0,35-0,37
epsE0 | devE0 |  |  |  | 0.004036986 | 0.002555213 |  |  | 0.006160004 | 0.003102038 | 0.01672941 | 0.003091083 | 0.03136267 | 0.003080404 |  | Пески и супеси | 0,30-0,35
0.01077042 | 0.02479055 |  |  |  | 0.005279799 | 0.003194016 |  |  | 0.007635964 | 0.003877548 | 0.02076119 | 0.003863854 | 0.037046 | 0.003850505
[5 empty] | 0.006605051 | 0.00383282 |  |  | 0.008842757 | 0.004653057 | 0.02402975 | 0.004636625 | 0.0437048 | 0.004620606
График E50 |  | График E |  |  | 0.00800725 | 0.004471623 |  |  | 0.01026278 | 0.005428567 | 0.02746371 | 0.005409396 | 0.04844708 | 0.005390707
eps | q | sigma |  |  | 0.009480904 | 0.005110426 |  |  | 0.01117843 | 0.006204077 | 0.03079171 | 0.006182166 | 0.05228088 | 0.006160808
Горизонтальная линия E50 |  | Касательная |  |  | 0.01102052 | 0.00574923 |  |  | 0.01227211 | 0.006979586 | 0.0331424 | 0.006954937 | 0.05610984 | 0.006895979
0 |  | a | b |  | 0.0126206 | 0.006388033 |  |  | 0.01322621 | 0.007755096 | 0.03509601 | 0.007807317 | 0.05802196 | 0.00770101
|  |  | 0 |  | 0.01427565 | 0.007026836 |  |  | 0.01408218 | 0.008740133 | 0.0358769 | 0.008500479 | 0.06058126 | 0.008471111
Вертикальная линия E50 |  | p1 и p2 |  |  | 0.01598019 | 0.007665639 |  |  | 0.01449202 | 0.009306115 | 0.03718024 | 0.009273249 | 0.06239338 | 0.009241212
| 0 | 0 |  |  | 0.01772872 | 0.008304443 |  |  | 0.01494633 | 0.01008162 | 0.03885734 | 0.01004602 | 0.06505822 | 0.01001131
[5 empty] | 0.01951574 | 0.008943246 |  |  | 0.01539205 | 0.01085713 | 0.04010796 | 0.01081879 | 0.06617569 | 0.01078141
Касательная линия E50 |  |  |  |  | 0.02133576 | 0.009582049 |  |  | 0.01592899 | 0.01163264 | 0.04143187 | 0.01159156 | 0.06824569 | 0.01155151
0 | 0 | Горизонтальная 1 |  |  | 0.02318329 | 0.01022085 |  |  | 0.01645695 | 0.01240815 | 0.04242883 | 0.01236433 | 0.07056815 | 0.01232162
[5 empty] | 0.02479055 | 0.01077042 |  |  | 0.01717574 | 0.01318366 | 0.04379861 | 0.0131371 | 0.07264296 | 0.01309172
Горизонтальная линия qкр |  |  |  |  | 0.02750252 | 0.01149846 |  |  | 0.01748517 | 0.01395917 | 0.04534097 | 0.01390987 | 0.07497003 | 0.01386182
Горизонтальная линия q |  | Горизонтальная 2 |  |  | 0.03027534 | 0.01213726 |  |  | 0.01808503 | 0.01473468 | 0.04655566 | 0.01468264 | 0.07664927 | 0.01463192
0 |  | 0 |  |  | 0.03265943 | 0.01277607 |  |  | 0.01867512 | 0.01551019 | 0.04754247 | 0.01545542 | 0.0778806 | 0.01540202
[5 empty] | 0.03379055 | 0.01327903 |  |  | 0.01905527 | 0.0162857 | 0.04860114 | 0.01622819 | 0.0796639 | 0.01617212
Вертикальная линия q |  |  |  |  | 0.03478216 | 0.01405367 |  |  | 0.01952526 | 0.01706121 | 0.05023144 | 0.01700096 | 0.08229911 | 0.01694222
| 0 |  |  |  | 0.03554323 | 0.01469248 |  |  | 0.0200849 | 0.01783672 | 0.05093313 | 0.01777373 | 0.08388611 | 0.01771232
[5 empty] | 0.0362555 | 0.01533128 |  |  | 0.020534 | 0.01861223 | 0.05210598 | 0.0185465 | 0.08542483 | 0.01848242
[5 empty] | 0.03692121 | 0.01597008 |  |  | 0.02077235 | 0.01938774 | 0.05344976 | 0.01931927 | 0.08671516 | 0.01925252
[5 empty] | 0.03754264 | 0.01660889 |  |  | 0.02139977 | 0.02016325 | 0.05456421 | 0.02009204 | 0.08835702 | 0.02002263
[5 empty] | 0.03812201 | 0.01724769 |  |  | 0.02171606 | 0.02093876 | 0.05524912 | 0.02086481 | 0.08975031 | 0.02079273
[5 empty] | 0.03866159 | 0.01788649 |  |  | 0.02202102 | 0.02171427 | 0.05610423 | 0.02163758 | 0.09119495 | 0.02156283
[5 empty] | 0.03916362 | 0.0185253 |  |  | 0.02261446 | 0.02248978 | 0.05702932 | 0.02241035 | 0.09279084 | 0.02233293
[5 empty] | 0.03963036 | 0.0191641 |  |  | 0.02279617 | 0.02326529 | 0.05792414 | 0.02318312 | 0.09363788 | 0.02310303
[5 empty] | 0.04006404 | 0.0198029 |  |  | 0.02326596 | 0.0240408 | 0.05908846 | 0.02395589 | 0.095136 | 0.02387313
[5 empty] | 0.04046693 | 0.02044171 |  |  | 0.02372365 | 0.02481631 | 0.05952205 | 0.02472867 | 0.09698508 | 0.02464323
[5 empty] | 0.04084128 | 0.02108051 |  |  | 0.02406902 | 0.02559182 | 0.06042467 | 0.02550144 | 0.09758505 | 0.02541333
[5 empty] | 0.04118932 | 0.02171931 |  |  | 0.02430189 | 0.02636733 | 0.06139607 | 0.02627421 | 0.09923581 | 0.02618343
[5 empty] | 0.04151333 | 0.02235812 |  |  | 0.02472206 | 0.02714283 | 0.06173602 | 0.02704698 | 0.1005373 | 0.02695353
[5 empty] | 0.04181553 | 0.02299692 |  |  | 0.02482933 | 0.02791834 | 0.0627443 | 0.02781975 | 0.1015893 | 0.02772364
[5 empty] | 0.04209819 | 0.02363572 |  |  | 0.0253235 | 0.02869385 | 0.06312065 | 0.02859252 | 0.1019919 | 0.02849374
[5 empty] | 0.04236356 | 0.02427452 |  |  | 0.02560439 | 0.02946936 | 0.06436484 | 0.02936529 | 0.1036449 | 0.02926384
[5 empty] | 0.04261387 | 0.02491333 |  |  | 0.02587179 | 0.03024487 | 0.06447664 | 0.03013806 | 0.1036482 | 0.03003394
[5 empty] | 0.0428514 | 0.02555213 |  |  | 0.02602551 | 0.03102038 | 0.06555581 | 0.03091083 | 0.1050018 | 0.03080404
[5 empty] | 0.04307838 | 0.02619093 |  |  | 0.02626536 | 0.03179589 | 0.0657021 | 0.0316836 | 0.1057055 | 0.03157414
[5 empty] | 0.04329706 | 0.02682974 |  |  | 0.02639112 | 0.0325714 | 0.0663153 | 0.03245637 | 0.1069593 | 0.03234424
[5 empty] | 0.0435097 | 0.02746854 |  |  | 0.02670262 | 0.03334691 | 0.06699515 | 0.03322914 | 0.107663 | 0.03311434
[5 empty] | 0.04371854 | 0.02810734 |  |  | 0.02699966 | 0.03412242 | 0.06744143 | 0.03400191 | 0.1082166 | 0.03388444
[5 empty] | 0.04392583 | 0.02874615 |  |  | 0.02718203 | 0.03489793 | 0.06745389 | 0.03477469 | 0.10852 | 0.03465454
[5 empty] | 0.04413221 | 0.02938495 |  |  | 0.02714954 | 0.03567344 | 0.0677323 | 0.03554746 | 0.108673 | 0.03542465
[5 empty] | 0.04433707 | 0.03002375 |  |  | 0.027302 | 0.03644895 | 0.06827641 | 0.03632023 | 0.1088757 | 0.03619475
[5 empty] | 0.04454032 | 0.03066256 |  |  | 0.02753921 | 0.03722446 | 0.06898601 | 0.037093 | 0.1097278 | 0.03696485
[5 empty] | 0.04474187 | 0.03130136 |  |  | 0.02776097 | 0.03799997 | 0.06926084 | 0.03786577 | 0.1101294 | 0.03773495
[5 empty] | 0.04494164 | 0.03194016 |  |  | 0.02766709 | 0.03877548 | 0.06930067 | 0.03863854 | 0.1110803 | 0.03850505
[5 empty] | 0.04513952 | 0.03257897 |  |  | 0.02795737 | 0.03955099 | 0.06950527 | 0.03941131 | 0.1108804 | 0.03927515
[5 empty] | 0.04533544 | 0.03321777 |  |  | 0.02793162 | 0.0403265 | 0.06967439 | 0.04018408 | 0.1106296 | 0.04004525
[5 empty] | 0.0455293 | 0.03385657 |  |  | 0.02808964 | 0.04110201 | 0.06970781 | 0.04095685 | 0.1112279 | 0.04081535
[5 empty] | 0.04572102 | 0.03449538 |  |  | 0.02803123 | 0.04187752 | 0.06950527 | 0.04172962 | 0.1117751 | 0.04158545
[5 empty] | 0.04591051 | 0.03513418 |  |  | 0.02816435 | 0.04265303 | 0.07019202 | 0.04250239 | 0.1122197 | 0.04235555
[5 empty] | 0.04609768 | 0.03577298 |  |  | 0.02806435 | 0.04342854 | 0.06999143 | 0.04327516 | 0.1117161 | 0.04312566
[5 empty] | 0.04628243 | 0.03641179 |  |  | 0.02796035 | 0.04420405 | 0.06988328 | 0.04404793 | 0.1120137 | 0.04389576
[5 empty] | 0.04646468 | 0.03705059 |  |  | 0.02804881 | 0.04497956 | 0.06974957 | 0.04482071 | 0.1111795 | 0.04466586
[5 empty] | 0.04664434 | 0.03768939 |  |  | 0.02802998 | 0.04575506 | 0.06979141 | 0.04559348 | 0.1110159 | 0.04543596
[5 empty] | 0.04682133 | 0.0383282 |  |  | 0.0281041 | 0.04653057 | 0.06940977 | 0.04636625 | 0.1112238 | 0.04620606
[5 empty] | 0.04699555 | 0.038967 |  |  | 0.02797143 | 0.04730608 | 0.06960561 | 0.04713902 | 0.111304 | 0.04697616
[5 empty] | 0.04716691 | 0.0396058 |  |  | 0.02783221 | 0.04808159 | 0.06917989 | 0.04791179 | 0.1109574 | 0.04774626
[5 empty] | 0.04733532 | 0.04024461 |  |  | 0.02798669 | 0.0488571 | 0.06923357 | 0.04868456 | 0.111385 | 0.04851636
[5 empty] | 0.04750071 | 0.04088341 |  |  | 0.02773511 | 0.04963261 | 0.06946762 | 0.04945733 | 0.1113875 | 0.04928646
[5 empty] | 0.04766296 | 0.04152221 |  |  | 0.02777773 | 0.05040812 | 0.06918298 | 0.0502301 | 0.1107659 | 0.05005656
[5 empty] | 0.04782201 | 0.04216102 |  |  | 0.0277148 | 0.05118363 | 0.06858063 | 0.05100287 | 0.110021 | 0.05082667
[5 empty] | 0.04797775 | 0.04279982 |  |  | 0.02764656 | 0.05195914 | 0.06856153 | 0.05177564 | 0.1097538 | 0.05159677
[5 empty] | 0.04813011 | 0.04343862 |  |  | 0.02747325 | 0.05273465 | 0.06832663 | 0.05254841 | 0.110065 | 0.05236687
[5 empty] | 0.04827898 | 0.04407743 |  |  | 0.02739513 | 0.05351016 | 0.0682769 | 0.05332118 | 0.1094557 | 0.05313697
[5 empty] | 0.04842429 | 0.04471623 |  |  | 0.02751245 | 0.05428567 | 0.0680133 | 0.05409396 | 0.1090267 | 0.05390707
[5 empty] | 0.04856594 | 0.04535503 |  |  | 0.02742545 | 0.05506118 | 0.06733679 | 0.05486673 | 0.1090788 | 0.05467717
[5 empty] | 0.04870384 | 0.04599384 |  |  | 0.02713438 | 0.05583669 | 0.06704832 | 0.0556395 | 0.108413 | 0.05544727
[5 empty] | 0.04883791 | 0.04663264 |  |  | 0.02713949 | 0.0566122 | 0.06694887 | 0.05641227 | 0.1085302 | 0.05621737
[5 empty] | 0.04896805 | 0.04727144 |  |  | 0.02694102 | 0.05738771 | 0.06673939 | 0.05718504 | 0.1082311 | 0.05698747
[5 empty] | 0.04909418 | 0.04791025 |  |  | 0.02703923 | 0.05816322 | 0.06622085 | 0.05795781 | 0.1072167 | 0.05775757
[5 empty] | 0.04921621 | 0.04854905 |  |  | 0.02693437 | 0.05893873 | 0.0662942 | 0.05873058 | 0.106588 | 0.05852767
[5 empty] | 0.04933404 | 0.04918785 |  |  | 0.02682667 | 0.05971424 | 0.0658604 | 0.05950335 | 0.1064456 | 0.05929778
[5 empty] | 0.0494476 | 0.04982666 |  |  | 0.02671639 | 0.06048975 | 0.06502042 | 0.06027612 | 0.1063907 | 0.06006788
[5 empty] | 0.04955678 | 0.05046546 |  |  | 0.02650377 | 0.06126526 | 0.06477522 | 0.06104889 | 0.1056239 | 0.06083798
[5 empty] | 0.04966151 | 0.05110426 |  |  | 0.02648907 | 0.06204077 | 0.06472575 | 0.06182166 | 0.1051463 | 0.06160808
[5 empty] | 0.04976169 | 0.05174307 |  |  | 0.02637253 | 0.06281628 | 0.06397299 | 0.06259443 | 0.1044587 | 0.06237818
[5 empty] | 0.04985723 | 0.05238187 |  |  | 0.0260544 | 0.06359178 | 0.06371789 | 0.0633672 | 0.1037619 | 0.06314828
[5 empty] | 0.04994805 | 0.05302067 |  |  | 0.02593493 | 0.06436729 | 0.0631614 | 0.06413998 | 0.103157 | 0.06391838
[5 empty] | 0.05003405 | 0.05365948 |  |  | 0.02581436 | 0.0651428 | 0.0633045 | 0.06491275 | 0.1025446 | 0.06468848
[5 empty] | 0.05011515 | 0.05429828 |  |  | 0.02589294 | 0.06591831 | 0.06294815 | 0.06568552 | 0.1026258 | 0.06545858
[5 empty] | 0.05019126 | 0.05493708 |  |  | 0.02557093 | 0.06669382 | 0.0621933 | 0.06645829 | 0.1017014 | 0.06622868
[5 empty] | 0.05026228 | 0.05557589 |  |  | 0.02564856 | 0.06746933 | 0.06184091 | 0.06723106 | 0.1015723 | 0.06699879
[5 empty] | 0.05032814 | 0.05621469 |  |  | 0.02542609 | 0.06824484 | 0.06189195 | 0.06800383 | 0.1009394 | 0.06776889
[5 empty] | 0.05038874 | 0.05685349 |  |  | 0.02520377 | 0.06902035 | 0.06124738 | 0.0687766 | 0.1009036 | 0.06853899
[5 empty] | 0.05044398 | 0.0574923 |  |  | 0.02528184 | 0.06979586 | 0.06070815 | 0.06954937 | 0.1002656 | 0.06930909
[5 empty] | 0.05049379 | 0.0581311 |  |  | 0.02496054 | 0.07057137 | 0.06077524 | 0.07032214 | 0.09972656 | 0.07007919
[5 empty] | 0.05053807 | 0.0587699 |  |  | 0.02494014 | 0.07134688 | 0.0601496 | 0.07109491 | 0.09888718 | 0.07084929
[5 empty] | 0.05057674 | 0.05940871 |  |  | 0.02481717 | 0.07212239 | 0.05992495 | 0.07186768 | 0.09821998 | 0.07161939
[5 empty] | 0.0506097 | 0.06004751 |  |  | 0.02468555 | 0.0728979 | 0.05948952 | 0.07264045 | 0.09768129 | 0.07238949
[5 empty] | 0.05063687 | 0.06068631 |  |  | 0.02454561 | 0.07367341 | 0.05904363 | 0.07341322 | 0.09627452 | 0.07315959
[5 empty] | 0.05065816 | 0.06132512 |  |  | 0.02439777 | 0.07444892 | 0.05918786 | 0.074186 | 0.09620374 | 0.07392969
[5 empty] | 0.05067347 | 0.06196392 |  |  | 0.02414246 | 0.07522443 | 0.05862276 | 0.07495877 | 0.09547301 | 0.0746998
[5 empty] | 0.05068273 | 0.06260272 |  |  | 0.02398013 | 0.07599994 | 0.05794889 | 0.07573154 | 0.09478639 | 0.0754699
[5 empty] | 0.05068583 | 0.06324153 |  |  | 0.0239112 | 0.07677545 | 0.05796683 | 0.07650431 | 0.09364795 | 0.07624
[5 empty] | 0.05068583 | 0.06324153 |  |  | 0.02383611 | 0.07755096 | 0.05737712 | 0.07727708 | 0.09186175 | 0.0770101
[5 empty] | 0.04982198 | 0.06324126 |  |  | 0.0234553 | 0.07832647 | 0.05738034 | 0.07804985 | 0.09163186 | 0.0777802
[5 empty] | 0.04896786 | 0.06324099 |  |  | 0.02326918 | 0.07910198 | 0.05657704 | 0.07882262 | 0.08986235 | 0.0785503
[5 empty] | 0.04812394 | 0.06324072 |  |  | 0.02317821 | 0.07987749 | 0.05596778 | 0.07959539 | 0.08935728 | 0.0793204
[5 empty] | 0.04729068 | 0.06324045 |  |  | 0.02288281 | 0.080653 | 0.05615313 | 0.08036816 | 0.08792071 | 0.0800905
[5 empty] | 0.04646856 | 0.06324018 |  |  | 0.02268341 | 0.0814285 | 0.05533365 | 0.08114093 | 0.08715672 | 0.0808606
[5 empty] | 0.04565804 | 0.06323991 |  |  | 0.02268046 | 0.08220401 | 0.0549099 | 0.0819137 | 0.08536936 | 0.0816307
[5 empty] | 0.0448596 | 0.06323965 |  |  | 0.02237437 | 0.08297952 | 0.05438245 | 0.08268647 | 0.0840627 | 0.08240081
[5 empty] | 0.04407371 | 0.06323938 |  |  | 0.02216559 | 0.08375503 | 0.05445184 | 0.08345925 | 0.0836408 | 0.08317091
[5 empty] | 0.04330082 | 0.06323911 |  |  | 0.02205455 | 0.08453054 | 0.05341866 | 0.08423202 | 0.08180774 | 0.08394101
[5 empty] | 0.04254142 | 0.06323884 |  |  | 0.02174169 | 0.08530605 | 0.05348345 | 0.08500479 | 0.08036757 | 0.08471111
[5 empty] | 0.04179598 | 0.06323857 |  |  | 0.02162743 | 0.08608156 | 0.05284679 | 0.08577756 | 0.07902436 | 0.08548121
[5 empty] | 0.04106495 | 0.0632383 |  |  | 0.02121221 | 0.08685707 | 0.05270922 | 0.08655033 | 0.07888218 | 0.08625131
[5 empty] | 0.04034881 | 0.06323803 |  |  | 0.02099647 | 0.08763258 | 0.05167132 | 0.0873231 | 0.0772451 | 0.08702141
[5 empty] | 0.03964803 | 0.06323777 |  |  | 0.02078063 | 0.08840809 | 0.05153364 | 0.08809587 | 0.07551716 | 0.08779151
[5 empty] | 0.03896309 | 0.0632375 |  |  | 0.02066513 | 0.0891836 | 0.05119676 | 0.08886864 | 0.07520245 | 0.08856161
[5 empty] | 0.03829444 | 0.06323723 |  |  | 0.02045041 | 0.08995911 | 0.05036122 | 0.08964141 | 0.07350503 | 0.08933171
[5 empty] | 0.03764255 | 0.06323696 |  |  | 0.02033689 | 0.09073462 | 0.05042759 | 0.09041418 | 0.07232896 | 0.09010182
[5 empty] | 0.03700791 | 0.06323669 |  |  | 0.02002502 | 0.09151013 | 0.05009644 | 0.09118695 | 0.0705783 | 0.09087192
[5 empty] | 0.03639097 | 0.06323642 |  |  | 0.01991522 | 0.09228564 | 0.04926832 | 0.09195972 | 0.06945713 | 0.09164202
[5 empty] | 0.03579221 | 0.06323615 |  |  | 0.01960792 | 0.09306115 | 0.0491438 | 0.09273249 | 0.0687695 | 0.09241212
[5 empty] | 0.03521209 | 0.06323589 |  |  | 0.01950357 | 0.09383666 | 0.04882343 | 0.09350527 | 0.06781949 | 0.09318222
[5 empty] | 0.03465108 | 0.06323562 |  |  | 0.0192026 | 0.09461217 | 0.04820779 | 0.09427804 | 0.06701115 | 0.09395232
[5 empty] | 0.03410966 | 0.06323535 |  |  | 0.01910543 | 0.09538768 | 0.04789743 | 0.09505081 | 0.06554856 | 0.09472242
[5 empty] | 0.03358829 | 0.06323508 |  |  | 0.0188125 | 0.09616319 | 0.04709292 | 0.09582358 | 0.06533578 | 0.09549252
[5 empty] | 0.03308553 | 0.06323481 |  |  | 0.01862425 | 0.0969387 | 0.04659481 | 0.09659635 | 0.06417687 | 0.09626262
[5 empty] | 0.03259035 | 0.06323454 |  |  | 0.01854111 | 0.09771421 | 0.04680367 | 0.09736912 | 0.06277589 | 0.09703272
[5 empty] | 0.03210129 | 0.06323428 |  |  | 0.01826351 | 0.09848972 | 0.04622005 | 0.09814189 | 0.06213692 | 0.09780283
[5 empty] | 0.03161883 | 0.06323401 |  |  | 0.01808919 | 0.09926522 | 0.04564248 | 0.09891466 | 0.06243803 | 0.09857293
[5 empty] | 0.03114345 | 0.06323374 |  |  | 0.01801504 | 0.1000407 | 0.04566848 | 0.09968743 | 0.06174929 | 0.09934303
[5 empty] | 0.0306756 | 0.06323347 |  |  | 0.0176411 | 0.1008162 | 0.04479787 | 0.1004602 | 0.06057055 | 0.1001131
[5 empty] | 0.03021576 | 0.0632332 |  |  | 0.01756744 | 0.1015918 | 0.04443044 | 0.101233 | 0.06040174 | 0.1008832
[5 empty] | 0.0297644 | 0.06323293 |  |  | 0.0172941 | 0.1023673 | 0.044666 | 0.1020057 | 0.05944279 | 0.1016533
[5 empty] | 0.02932198 | 0.06323266 |  |  | 0.01732113 | 0.1031428 | 0.04400436 | 0.1027785 | 0.05859362 | 0.1024234
[5 empty] | 0.02888898 | 0.0632324 |  |  | 0.01704859 | 0.1039183 | 0.04374532 | 0.1035513 | 0.05775415 | 0.1031935
[5 empty] | 0.02846586 | 0.06323213 |  |  | 0.01697651 | 0.1046938 | 0.0432887 | 0.1043241 | 0.0569243 | 0.1039636
[5 empty] | 0.0280531 | 0.06323186 |  |  | 0.01680496 | 0.1054693 | 0.04283428 | 0.1050968 | 0.05700401 | 0.1047337
[5 empty] | 0.02765116 | 0.06323159 |  |  | 0.01643398 | 0.1062448 | 0.04258189 | 0.1058696 | 0.05619319 | 0.1055038
[5 empty] | 0.02726051 | 0.06323132 |  |  | 0.01646362 | 0.1070203 | 0.04193132 | 0.1066424 | 0.05539177 | 0.1062739
[5 empty] | 0.02688162 | 0.06323105 |  |  | 0.01629394 | 0.1077958 | 0.04188239 | 0.1074151 | 0.05539967 | 0.107044
[5 empty] | 0.02651497 | 0.06323078 |  |  | 0.01612498 | 0.1085713 | 0.0413349 | 0.1081879 | 0.05371682 | 0.1078141
[5 empty] | 0.02616102 | 0.06323052 |  |  | 0.01595679 | 0.1093468 | 0.04108864 | 0.1089607 | 0.05344313 | 0.1085842
[5 empty] | 0.02582023 | 0.06323025 |  |  | 0.01568943 | 0.1101224 | 0.04074344 | 0.1097335 | 0.05287855 | 0.1093543
[5 empty] | 0.02549309 | 0.06322998 |  |  | 0.01562295 | 0.1108979 | 0.04059909 | 0.1105062 | 0.05232298 | 0.1101244
[5 empty] | 0.02518005 | 0.06322971 |  |  | 0.01525739 | 0.1116734 | 0.04005541 | 0.111279 | 0.05197635 | 0.1108945
[5 empty] | 0.02488159 | 0.06322944 |  |  | 0.0151928 | 0.1124489 | 0.03951219 | 0.1120518 | 0.05163859 | 0.1116646
[5 empty] | 0.02459818 | 0.06322917 |  |  | 0.01492925 | 0.1132244 | 0.03916924 | 0.1128245 | 0.05120962 | 0.1124347
[5 empty] | 0.02433028 | 0.0632289 |  |  | 0.01486677 | 0.1139999 | 0.03902637 | 0.1135973 | 0.05008936 | 0.1132048
[5 empty] | 0.02407837 | 0.06322864 |  |  | 0.01480542 | 0.1147754 | 0.03838338 | 0.1143701 | 0.05027774 | 0.1139749
[5 empty] | 0.02384292 | 0.06322837 |  |  | 0.01464524 | 0.1155509 | 0.03834009 | 0.1151428 | 0.04997468 | 0.114745
[5 empty] | 0.02384292 | 0.06322837 |  |  | 0.0144863 | 0.1163264 | 0.03829629 | 0.1159156 | 0.04938011 | 0.1155151
[5 empty] | 0.02323419 | 0.0631626 |  |  | 0.01412863 | 0.1171019 | 0.03785179 | 0.1166884 | 0.04829394 | 0.1162852
[5 empty] | 0.02263233 | 0.06309684 |  |  | 0.01397229 | 0.1178775 | 0.0370064 | 0.1174612 | 0.04821611 | 0.1170553
[5 empty] | 0.02203769 | 0.06303107 |  |  | 0.01391734 | 0.118653 | 0.03735992 | 0.1182339 | 0.04754654 | 0.1178255
[5 empty] | 0.02145059 | 0.0629653 |  |  | 0.01366381 | 0.1194285 | 0.03651216 | 0.1190067 | 0.04648515 | 0.1185956
[5 empty] | 0.02087138 | 0.06289954 |  |  | 0.01371176 | 0.120204 | 0.03626292 | 0.1197795 | 0.04613187 | 0.1193657
[5 empty] | 0.02030039 | 0.06283377 |  |  | 0.01356124 | 0.1209795 | 0.03571201 | 0.1205522 | 0.04568661 | 0.1201358
[5 empty] | 0.01973796 | 0.06276801 |  |  | 0.01331231 | 0.121755 | 0.03595924 | 0.121325 | 0.04564931 | 0.1209059
[5 empty] | 0.01918442 | 0.06270224 |  |  | 0.01306501 | 0.1225305 | 0.03530441 | 0.1220978 | 0.04511989 | 0.121676
[5 empty] | 0.01864012 | 0.06263648 |  |  | 0.01291939 | 0.123306 | 0.03494733 | 0.1228706 | 0.04459827 | 0.1224461
[5 empty] | 0.01810537 | 0.06257071 |  |  | 0.0127755 | 0.1240815 | 0.03488781 | 0.1236433 | 0.04438437 | 0.1232162
[5 empty] | 0.01758053 | 0.06250495 |  |  | 0.01273339 | 0.124857 | 0.03392564 | 0.1244161 | 0.04407812 | 0.1239863
[5 empty] | 0.01706593 | 0.06243918 |  |  | 0.01259312 | 0.1256326 | 0.03416063 | 0.1251889 | 0.04327945 | 0.1247564
[5 empty] | 0.01656191 | 0.06237341 |  |  | 0.01235473 | 0.1264081 | 0.0332926 | 0.1259616 | 0.04298827 | 0.1255265
[5 empty] | 0.01606879 | 0.06230765 |  |  | 0.01221828 | 0.1271836 | 0.03332134 | 0.1267344 | 0.04320451 | 0.1262966
[5 empty] | 0.01558693 | 0.06224188 |  |  | 0.01218381 | 0.1279591 | 0.03264668 | 0.1275072 | 0.04302807 | 0.1270667
[5 empty] | 0.01511665 | 0.06217612 |  |  | 0.01205069 | 0.1287346 | 0.03266972 | 0.12828 | 0.04245639 | 0.1278368
[5 empty] | 0.01465829 | 0.06211035 |  |  | 0.01201851 | 0.1295101 | 0.03209127 | 0.1290527 | 0.04148794 | 0.1286069
[5 empty] | 0.01421218 | 0.06204459 |  |  | 0.01168726 | 0.1302856 | 0.03121134 | 0.1298255 | 0.04112289 | 0.129377
[5 empty] | 0.01377867 | 0.06197882 |  |  | 0.01175697 | 0.1310611 | 0.03152994 | 0.1305983 | 0.0406614 | 0.1301471
[5 empty] | 0.01335809 | 0.06191305 |  |  | 0.01152765 | 0.1318366 | 0.03054709 | 0.131371 | 0.04020362 | 0.1309172
[5 empty] | 0.01295078 | 0.06184729 |  |  | 0.01149932 | 0.1326121 | 0.03016279 | 0.1321438 | 0.04034971 | 0.1316873
[5 empty] | 0.01255707 | 0.06178152 |  |  | 0.01117198 | 0.1333876 | 0.03027706 | 0.1329166 | 0.03969983 | 0.1324574
[5 empty] | 0.01217729 | 0.06171576 |  |  | 0.01114566 | 0.1341632 | 0.0294899 | 0.1336893 | 0.03975413 | 0.1332275
[5 empty] | 0.0118118 | 0.06164999 |  |  | 0.01112036 | 0.1349387 | 0.02940133 | 0.1344621 | 0.03911277 | 0.1339976
[5 empty] | 0.01145954 | 0.06158423 |  |  | 0.01099611 | 0.1357142 | 0.02851135 | 0.1352349 | 0.0389759 | 0.1347677
[5 empty] | 0.01111261 | 0.06151846 |  |  | 0.01077292 | 0.1364897 | 0.02811999 | 0.1360077 | 0.03814369 | 0.1355378
[5 empty] | 0.01076998 | 0.06145269 |  |  | 0.0105508 | 0.1372652 | 0.02812724 | 0.1367804 | 0.03851628 | 0.1363079
[5 empty] | 0.01043199 | 0.06138693 |  |  | 0.01052977 | 0.1380407 | 0.02753313 | 0.1375532 | 0.03849384 | 0.137078
[5 empty] | 0.01009896 | 0.06132116 |  |  | 0.01050984 | 0.1388162 | 0.02733766 | 0.138326 | 0.03747653 | 0.1378481
[5 empty] | 0.009771239 | 0.0612554 |  |  | 0.01039103 | 0.1395917 | 0.02684083 | 0.1390987 | 0.03746449 | 0.1386182
[5 empty] | 0.009449161 | 0.06118963 |  |  | 0.01007335 | 0.1403672 | 0.02654268 | 0.1398715 | 0.03655789 | 0.1393883
[5 empty] | 0.009133061 | 0.06112387 |  |  | 0.009956814 | 0.1411427 | 0.02624319 | 0.1406443 | 0.03695688 | 0.1401584
[5 empty] | 0.008823276 | 0.0610581 |  |  | 0.009841441 | 0.1419183 | 0.0258424 | 0.1414171 | 0.03666162 | 0.1409285
[5 empty] | 0.008520142 | 0.06099234 |  |  | 0.009727242 | 0.1426938 | 0.0250403 | 0.1421898 | 0.03587226 | 0.1416986
[5 empty] | 0.008223996 | 0.06092657 |  |  | 0.009714234 | 0.1434693 | 0.0250369 | 0.1429626 | 0.03528897 | 0.1424687
[5 empty] | 0.007935173 | 0.0608608 |  |  | 0.009502431 | 0.1442448 | 0.02463222 | 0.1437354 | 0.03561189 | 0.1432388
[5 empty] | 0.007654011 | 0.06079504 |  |  | 0.009391848 | 0.1450203 | 0.02432628 | 0.1445081 | 0.03554119 | 0.1440089
[5 empty] | 0.007380846 | 0.06072927 |  |  | 0.009282498 | 0.1457958 | 0.02361907 | 0.1452809 | 0.03557703 | 0.144779
[5 empty] | 0.007116014 | 0.06066351 |  |  | 0.009174398 | 0.1465713 | 0.02331062 | 0.1460537 | 0.03471955 | 0.1455491
[5 empty] | 0.00685985 | 0.06059774 |  |  | 0.009267562 | 0.1473468 | 0.02310092 | 0.1468264 | 0.03416892 | 0.1463192
[5 empty] | 0.006612693 | 0.06053198 |  |  | 0.009062004 | 0.1481223 | 0.02219 | 0.1475992 | 0.03392529 | 0.1470893
[5 empty] | 0.006374878 | 0.06046621 |  |  | 0.009057739 | 0.1488978 | 0.02167786 | 0.148372 | 0.03398882 | 0.1478594
[5 empty] | 0.00614674 | 0.06040044 |  |  | 0.008954781 | 0.1496733 | 0.02146452 | 0.1491448 | 0.03385966 | 0.1486295
[5 empty] | 0.005928618 | 0.06033468 |  |  | 0.008753146 | 0.1504489 | 0.02154999 | 0.1499175 | 0.03373798 | 0.1493996
[5 empty] | 0.005720847 | 0.06026891 |  |  | 0.008752849 | 0.1512244 | 0.02113427 | 0.1506903 | 0.03392392 | 0.1501697
[5 empty] | 0.005523763 | 0.06020315 |  |  | 0.008653903 | 0.1519999 | 0.02021737 | 0.1514631 | 0.03331765 | 0.1509398
[5 empty] | 0.005337703 | 0.06013738 |  |  | 0.008356323 | 0.1527754 | 0.02019932 | 0.1522358 | 0.03301932 | 0.1517099
[5 empty] | 0.005163003 | 0.06007162 |  |  | 0.008260125 | 0.1535509 | 0.01958012 | 0.1530086 | 0.0326291 | 0.15248
[5 empty] | 0.005 | 0.06000585 |  |  | 0.008165322 | 0.1543264 | 0.01925978 | 0.1537814 | 0.03314712 | 0.1532501
[5 empty] | 0.005 | 0.05999269
[5 empty] | 0.005643527 | 0.05999296
[5 empty] | 0.006283385 | 0.05999323
[5 empty] | 0.006919528 | 0.0599935
[5 empty] | 0.007551916 | 0.05999377
[5 empty] | 0.008180503 | 0.05999403
[5 empty] | 0.008805246 | 0.0599943
[5 empty] | 0.009426103 | 0.05999457
[5 empty] | 0.01004303 | 0.05999484
[5 empty] | 0.01065598 | 0.05999511
[5 empty] | 0.01126492 | 0.05999538
[5 empty] | 0.01186979 | 0.05999565
[5 empty] | 0.01247056 | 0.05999591
[5 empty] | 0.01306719 | 0.05999618
[5 empty] | 0.01365962 | 0.05999645
[5 empty] | 0.01424782 | 0.05999672
[5 empty] | 0.01483174 | 0.05999699
[5 empty] | 0.01541134 | 0.05999726
[5 empty] | 0.01598658 | 0.05999753
[5 empty] | 0.01655741 | 0.05999779
[5 empty] | 0.01712378 | 0.05999806
[5 empty] | 0.01768567 | 0.05999833
[5 empty] | 0.01824301 | 0.0599986
[5 empty] | 0.01879578 | 0.05999887
[5 empty] | 0.01934392 | 0.05999914
[5 empty] | 0.01988757 | 0.05999941
[5 empty] | 0.02042774 | 0.05999967
[5 empty] | 0.02096458 | 0.05999994
[5 empty] | 0.02149804 | 0.06000021
[5 empty] | 0.02202808 | 0.06000048
[5 empty] | 0.02255465 | 0.06000075
[5 empty] | 0.02307771 | 0.06000102
[5 empty] | 0.02359721 | 0.06000129
[5 empty] | 0.02411311 | 0.06000155
[5 empty] | 0.02462538 | 0.06000182
[5 empty] | 0.02513396 | 0.06000209
[5 empty] | 0.02563881 | 0.06000236
[5 empty] | 0.02613989 | 0.06000263
[5 empty] | 0.02663716 | 0.0600029
[5 empty] | 0.02713057 | 0.06000316
[5 empty] | 0.02762007 | 0.06000343
[5 empty] | 0.02810564 | 0.0600037
[5 empty] | 0.02858721 | 0.06000397
[5 empty] | 0.02906475 | 0.06000424
[5 empty] | 0.02953822 | 0.06000451
[5 empty] | 0.03000757 | 0.06000478
[5 empty] | 0.03047276 | 0.06000504
[5 empty] | 0.03093374 | 0.06000531
[5 empty] | 0.03139047 | 0.06000558
[5 empty] | 0.03184292 | 0.06000585
[5 empty] | 0.03184292 | 0.05999269
[5 empty] | 0.03233882 | 0.060059
[5 empty] | 0.03283013 | 0.0601253
[5 empty] | 0.03331673 | 0.0601916
[5 empty] | 0.0337985 | 0.0602579
[5 empty] | 0.03427532 | 0.06032421
[5 empty] | 0.03474705 | 0.06039051
[5 empty] | 0.03521359 | 0.06045681
[5 empty] | 0.03567479 | 0.06052311
[5 empty] | 0.03613055 | 0.06058942
[5 empty] | 0.03658073 | 0.06065572
[5 empty] | 0.03702522 | 0.06072202
[5 empty] | 0.03746389 | 0.06078832
[5 empty] | 0.03789662 | 0.06085463
[5 empty] | 0.03832328 | 0.06092093
[5 empty] | 0.03874375 | 0.06098723
[5 empty] | 0.03915791 | 0.06105354
[5 empty] | 0.03956564 | 0.06111984
[5 empty] | 0.0399668 | 0.06118614
[5 empty] | 0.04036129 | 0.06125244
[5 empty] | 0.04074897 | 0.06131875
[5 empty] | 0.04112972 | 0.06138505
[5 empty] | 0.04150342 | 0.06145135
[5 empty] | 0.04186995 | 0.06151765
[5 empty] | 0.04222917 | 0.06158396
[5 empty] | 0.04258148 | 0.06165026
[5 empty] | 0.04292977 | 0.06171656
[5 empty] | 0.04327442 | 0.06178287
[5 empty] | 0.0436153 | 0.06184917
[5 empty] | 0.04395229 | 0.06191547
[5 empty] | 0.04428527 | 0.06198177
[5 empty] | 0.04461412 | 0.06204808
[5 empty] | 0.04493871 | 0.06211438
[5 empty] | 0.04525892 | 0.06218068
[5 empty] | 0.04557462 | 0.06224698
[5 empty] | 0.0458857 | 0.06231329
[5 empty] | 0.04619202 | 0.06237959
[5 empty] | 0.04649347 | 0.06244589
[5 empty] | 0.04678992 | 0.0625122
[5 empty] | 0.04708126 | 0.0625785
[5 empty] | 0.04736735 | 0.0626448
[5 empty] | 0.04764807 | 0.0627111
[5 empty] | 0.0479233 | 0.06277741
[5 empty] | 0.04819292 | 0.06284371
[5 empty] | 0.0484568 | 0.06291001
[5 empty] | 0.04871482 | 0.06297631
[5 empty] | 0.04896685 | 0.06304262
[5 empty] | 0.04921278 | 0.06310892
[5 empty] | 0.04945248 | 0.06317522
[5 empty] | 0.04968583 | 0.06324153
[5 empty] | 0.04279055 | 0.06324153
[5 empty] | 0.04979559 | 0.06497982
[5 empty] | 0.04989702 | 0.06671811
[5 empty] | 0.04999043 | 0.0684564
[5 empty] | 0.05007616 | 0.07019469
[5 empty] | 0.05015453 | 0.07193298
[5 empty] | 0.05022589 | 0.07367127
[5 empty] | 0.05029055 | 0.07540956
[5 empty] | 0.05034885 | 0.07714786
[5 empty] | 0.05040111 | 0.07888615
[5 empty] | 0.05044767 | 0.08062444
[5 empty] | 0.05048886 | 0.08236273
[5 empty] | 0.050525 | 0.08410102
[5 empty] | 0.05055642 | 0.08583931
[5 empty] | 0.05058346 | 0.0875776
[5 empty] | 0.05060645 | 0.08931589
[5 empty] | 0.0506257 | 0.09105419
[5 empty] | 0.05064156 | 0.09279248
[5 empty] | 0.05065436 | 0.09453077
[5 empty] | 0.05066441 | 0.09626906
[5 empty] | 0.05067206 | 0.09800735
[5 empty] | 0.05067763 | 0.09974564
[5 empty] | 0.05068145 | 0.1014839
[5 empty] | 0.05068385 | 0.1032222
[5 empty] | 0.05068516 | 0.1049605
[5 empty] | 0.05068571 | 0.1066988
[5 empty] | 0.05068583 | 0.1084371
[5 empty] | 0.05066248 | 0.1101754
[5 empty] | 0.05055028 | 0.1119137
[5 empty] | 0.050352 | 0.113652
[5 empty] | 0.05007504 | 0.1153903
[5 empty] | 0.04972682 | 0.1171286
[5 empty] | 0.04931473 | 0.1188668
[5 empty] | 0.04884619 | 0.1206051
[5 empty] | 0.0483286 | 0.1223434
[5 empty] | 0.04776937 | 0.1240817
[5 empty] | 0.04717591 | 0.12582
[5 empty] | 0.04655562 | 0.1275583
[5 empty] | 0.04591592 | 0.1292966
[5 empty] | 0.0452642 | 0.1310349
[5 empty] | 0.04460788 | 0.1327732
[5 empty] | 0.04395436 | 0.1345115
[5 empty] | 0.04331105 | 0.1362498
[5 empty] | 0.04268537 | 0.1379881
[5 empty] | 0.0420847 | 0.1397263
[5 empty] | 0.04151647 | 0.1414646
[5 empty] | 0.04098808 | 0.1432029
[5 empty] | 0.04050693 | 0.1449412
[5 empty] | 0.04008044 | 0.1466795
[5 empty] | 0.03971601 | 0.1484178
[5 empty] | 0.03942105 | 0.15
[5 empty] | 0.03917278 | 0.1518944
[5 empty] | 0.03893583 | 0.1536327
[5 empty] | 0.03870945 | 0.155371
[5 empty] | 0.03849302 | 0.1571093
[5 empty] | 0.03828589 | 0.1588475
[5 empty] | 0.03808744 | 0.1605858
[5 empty] | 0.03789704 | 0.1623241
[5 empty] | 0.03771404 | 0.1640624
[5 empty] | 0.03753783 | 0.1658007
[5 empty] | 0.03736776 | 0.167539
[5 empty] | 0.03720321 | 0.1692773
[5 empty] | 0.03704355 | 0.1710156
[5 empty] | 0.03688813 | 0.1727539
[5 empty] | 0.03673633 | 0.1744922
[5 empty] | 0.03658752 | 0.1762305
[5 empty] | 0.03644107 | 0.1779688
[5 empty] | 0.03629633 | 0.179707
[5 empty] | 0.03615268 | 0.1814453
[5 empty] | 0.03600949 | 0.1831836
[5 empty] | 0.03586613 | 0.1849219
[5 empty] | 0.03572195 | 0.1866602
[5 empty] | 0.03557634 | 0.1883985
[5 empty] | 0.03542866 | 0.1901368
[5 empty] | 0.03527827 | 0.1918751
[5 empty] | 0.03512454 | 0.1936134
[5 empty] | 0.03496695 | 0.1953517
[5 empty] | 0.03480859 | 0.19709
[5 empty] | 0.03465107 | 0.1988282
[5 empty] | 0.03449442 | 0.2005665
[5 empty] | 0.03433864 | 0.2023048
[5 empty] | 0.03418372 | 0.2040431
[5 empty] | 0.03402968 | 0.2057814
[5 empty] | 0.03387652 | 0.2075197
[5 empty] | 0.03372424 | 0.209258
[5 empty] | 0.03357284 | 0.2109963
[5 empty] | 0.03342235 | 0.2127346
[5 empty] | 0.03327274 | 0.2144729
[5 empty] | 0.03312404 | 0.2162112
[5 empty] | 0.03297625 | 0.2179494
[5 empty] | 0.03282937 | 0.2196877
[5 empty] | 0.0326834 | 0.221426
[5 empty] | 0.03253835 | 0.2231643
[5 empty] | 0.03239422 | 0.2249026
[5 empty] | 0.03225102 | 0.2266409
[5 empty] | 0.03210876 | 0.2283792
[5 empty] | 0.03196743 | 0.2301175
[5 empty] | 0.03182705 | 0.2318558
[5 empty] | 0.03168761 | 0.2335941
[5 empty] | 0.03154912 | 0.2353324