## 1
Общество с ограниченной ответственностью "Инженерная геология" (ООО "ИнжГео") | [11 empty] | Общество с ограниченной ответственностью "Инженерная геология" (ООО "ИнжГео")
Юр. адрес: 117279, г. Москва, ул. Миклухо-Маклая, 36 а, этаж 5, пом. XXIII к. 76-84 | [11 empty] | Юр. адрес: 117279, г. Москва, ул. Миклухо-Маклая, 36 а, этаж 5, пом. XXIII к. 76-84 | [8 empty] | нагр |  |  | X0 | Y0 | R |  | нагр |  |  |  | X0 | Y0 | R | нагр |  |  |  | X0 | Y0 | R |  | нагр |  |  |  | X0 | Y0 | R
Телефон/факс +7 (495) 132-30-00, Адрес электронной почты inbox@inj-geo.ru | [11 empty] | Телефон/факс +7 (495) 132-30-00, Адрес электронной почты inbox@inj-geo.ru | [12 empty] | 0 | [7 empty] | 0 | [6 empty] | 0 | [7 empty] | 0
[21 empty] | девиатор | [6 empty] | девиатор | [6 empty] | девиатор | [7 empty] | девиатор
Испытательная лаборатория ООО «ИнжГео» | [11 empty] | Испытательная лаборатория ООО «ИнжГео» | [8 empty] | x0 | Угол | X | Y |  |  |  | x0 |  | Угол | X | Y |  |  | x0 |  | Угол | X | Y |  |  |  | x0 |  | Угол | X | Y
Адрес места осуществления деятельности лаборатории: г. Москва, просп. Вернадского, д. 51, стр. 1 | [11 empty] | Адрес места осуществления деятельности лаборатории: г. Москва, просп. Вернадского, д. 51, стр. 1 | [9 empty] | 0 | [7 empty] | 0 | [6 empty] | 0 | [7 empty] | 0
Телефон +7(910)4557682, E-mail: slg85@mail.ru | [11 empty] | Телефон +7(910)4557682, E-mail: slg85@mail.ru | [9 empty] | 5 | [7 empty] | 5 | [6 empty] | 5 | [7 empty] | 5
[22 empty] | 10 | [7 empty] | 10 | [6 empty] | 10 | [7 empty] | 10
[12 empty] | Протокол испытаний № 13-63/230 от 16-06-2023 | [9 empty] | 15 | [7 empty] | 15 | [6 empty] | 15 | [7 empty] | 15
[22 empty] | 20 | [7 empty] | 20 | [6 empty] | 20 | [7 empty] | 20
[12 empty] | Наименование и адрес заказчика: Переход трубопровода через р. Енисей | [9 empty] | 25 | [7 empty] | 25 | [6 empty] | 25 | [7 empty] | 25
[12 empty] | Наименование объекта: ООО Регионстрой | [9 empty] | 30 | [7 empty] | 30 | [6 empty] | 30 | [7 empty] | 30
Наименование используемого метода/методики: ГОСТ 12248.4-2020 | [11 empty] | Наименование используемого метода/методики: ГОСТ 12248.3-2020 | [9 empty] | 35 | [7 empty] | 35 | [6 empty] | 35 | [7 empty] | 35
Условия проведения испытания: температура окружающей среды (18 - 25)0С, влажность воздуха (40 - 75)% | [11 empty] | Условия проведения испытания: температура окружающей среды (18 - 25)0С, влажность воздуха (40 - 75)% | [9 empty] | 40 | [7 empty] | 40 | [6 empty] | 40 | [7 empty] | 40
[12 empty] | Дата получение объекта подлежащего испытаниям: 20-05-2023 | [9 empty] | 45 | [7 empty] | 45 | [6 empty] | 45 | [7 empty] | 45
[12 empty] | Дата испытания: 25.10.2022-19.11.2230 | [9 empty] | 50 | [7 empty] | 50 | [6 empty] | 50 | [7 empty] | 50
[22 empty] | 55 | [7 empty] | 55 | [6 empty] | 55 | [7 empty] | 55
Испытание грунтов методом трехосного сжатия | [11 empty] | Испытание грунтов методом трехосного сжатия | [9 empty] | 60 | [7 empty] | 60 | [6 empty] | 60 | [7 empty] | 60
[22 empty] | 65 | [7 empty] | 65 | [6 empty] | 65 | [7 empty] | 65
Лабораторный номер: | [6 empty] | We, д.е. = |  |  |  |  | Лабораторный номер: |  | 1265 |  |  |  | We, д.е. = | 0.4930397 |  |  | 70 | [7 empty] | 70 | [6 empty] | 70 | [7 empty] | 70
Номер скважины: | [6 empty] | ρ, г/см3 = |  |  |  |  | Номер скважины: |  | BH-127 |  |  |  | ρ, г/см3 = | 1.54 |  |  | 75 | [7 empty] | 75 | [6 empty] | 75 | [7 empty] | 75
Глубина отбора, м: | [6 empty] | ρs, г/см3 = |  |  |  |  | Глубина отбора, м: |  | 3 |  |  |  | ρs, г/см3 = | 2.74 |  |  | 80 | [7 empty] | 80 | [6 empty] | 80 | [7 empty] | 80
Наименование грунта: | [6 empty] | e, д.е. = |  |  |  |  | Наименование грунта: |  | Суглинок, после оттаивания текучий, легкий песчанистый |  |  |  | e, д.е. = | 1.656447 |  |  | 85 | [7 empty] | 85 | [6 empty] | 85 | [7 empty] | 85
Схема проведения опыта: | [6 empty] | IL, д.е. = |  |  |  |  | Схема проведения опыта: |  | КД |  |  |  | IL, д.е. = | 2.42 |  |  | 90 | [7 empty] | 90 | [6 empty] | 90 | [7 empty] | 90
[22 empty] | 95 | [7 empty] | 95 | [6 empty] | 95 | [7 empty] | 95
[22 empty] | 100 | [7 empty] | 100 | [6 empty] | 100 | [7 empty] | 100
Результаты испытаний | [11 empty] | Результаты испытаний | [9 empty] | 105 | [7 empty] | 105 | [6 empty] | 105 | [7 empty] | 105
[22 empty] | 110 | [7 empty] | 110 | [6 empty] | 110 | [7 empty] | 110
[22 empty] | 115 | [7 empty] | 115 | [6 empty] | 115 | [7 empty] | 115
[22 empty] | 120 | [7 empty] | 120 | [6 empty] | 120 | [7 empty] | 120
[22 empty] | 125 | [7 empty] | 125 | [6 empty] | 125 | [7 empty] | 125
[22 empty] | 130 | [7 empty] | 130 | [6 empty] | 130 | [7 empty] | 130
[22 empty] | 135 | [7 empty] | 135 | [6 empty] | 135 | [7 empty] | 135
[22 empty] | 140 | [7 empty] | 140 | [6 empty] | 140 | [7 empty] | 140
[22 empty] | 145 | [7 empty] | 145 | [6 empty] | 145 | [7 empty] | 145
[22 empty] | 150 | [7 empty] | 150 | [6 empty] | 150 | [7 empty] | 150
[22 empty] | 155 | [7 empty] | 155 | [6 empty] | 155 | [7 empty] | 155
[22 empty] | 160 | [7 empty] | 160 | [6 empty] | 160 | [7 empty] | 160
[22 empty] | 165 | [7 empty] | 165 | [6 empty] | 165 | [7 empty] | 165
[22 empty] | 170 | [7 empty] | 170 | [6 empty] | 170 | [7 empty] | 170
[22 empty] | 175 | [7 empty] | 175 | [6 empty] | 175 | [7 empty] | 175
[22 empty] | 180 | [7 empty] | 180 | [6 empty] | 180 | [7 empty] | 180
[13 empty] | Давление в камере, Мпа σ3 | Вертикальная нагрузка, Мпа σ1 | Поровое давление, Мпа u
| K0, д.е. | 0.8263518 |  |  |  |  | Коэфф. Точки | [5 empty] | 0.05 | 0.08531487 | [5 empty] | 1 | [6 empty] | σ3,кПа | σ1,кПа | u, кПа |  |  |  | 4
| q_zg, МПа | 0.04131759 | [10 empty] | 0.15 | 0.2273425 | [27 empty] | δ3, Мпа | δ1-δ3, МПа | δ1, МПа | δ1, КПа
|  |  | Модуль деформации, МПа: | [9 empty] | 0.25 | 0.3693702 | [21 empty] | С, МПа:
|  |  | Е0= |  | Точки модуля (полное напр.), МПа |  |  |  | 0.04131759 | 0.06610815 | [25 empty] | φ, град:
|  |  | E50 = |  | qf (полное напр.), МПа |  |  |  | 0.08179055 | [26 empty] | E, Мпа
|  |  | Коэф. Поперечной деформации, ϑ = | [9 empty] | Эффективные значения угла внутреннего трения и удельного сцепления ϕ', С' | [13 empty] | x | 0
[13 empty] | ϕ', град. = | 10 | [12 empty] | y |  |  |  | С, кПа | φ,°
[13 empty] | С', МПа = | 0.006
| Исполнитель: | [6 empty] | Морозов Д.С. |  |  |  |  | Исполнитель: |  |  |  |  | Морозов Д.С.
| Начальник исп. лаборатории: | [6 empty] | Семиколенова Л.Г. |  |  |  |  | Начальник исп. лаборатории: |  |  |  |  | Семиколенова Л.Г.
Лист 1 , всего листов 2 | [11 empty] | Лист 2 , всего листов 2
Частичное воспроизведение протокола испытаний без письменного разрешения ООО «ИнжГео» ЗАПРЕЩАЕТСЯ | [11 empty] | Частичное воспроизведение протокола испытаний без письменного разрешения ООО «ИнжГео» ЗАПРЕЩАЕТСЯ
[5 empty] | второй график |  | первый график | [9 empty] | К Пуассона
dev50 | epsE50 | ind | devE0 | epsE0 | dev | eps | sigma |  | dev1 | eps1 | dev2 | eps2 | dev3 | eps3 |  | Глины
0.03179055 | 0.01615061 |  |  |  | 0 | 0 |  |  | 0 | 0 | 0 | 0 | 0 | 0 |  | < 0 | 0,20-0,30
ind |  |  |  |  | 0.001404691 | 0.0006678092 |  |  | 0.001856527 | 0.000794714 | 0.004865448 | 0.0007820098 | 0.009040523 | 0.0007794832 |  | 0-0,25 | 0,30-0,38
2 |  |  |  |  | 0.002800162 | 0.001335618 |  |  | 0.003857574 | 0.001589428 | 0.009539671 | 0.00156402 | 0.01794366 | 0.001558966 |  | 0,25< | 0,38-0,45
E0 |  |  |  |  | 0.004186676 | 0.002003428 |  |  | 0.0054615 | 0.002384142 | 0.016 | 0.002691582 | 0.02634751 | 0.00233845 |  | Суглинки | 0,35-0,37
epsE0 | devE0 |  |  |  | 0.005564499 | 0.002671237 |  |  | 0.007126662 | 0.003178856 | 0.01752566 | 0.003128039 | 0.03359018 | 0.003117933 |  | Пески и супеси | 0,30-0,35
0.01238598 | 0.02479055 |  |  |  | 0.006933896 | 0.003339046 |  |  | 0.00861142 | 0.00397357 | 0.02034474 | 0.003910049 | 0.041 | 0.004138308
[5 empty] | 0.008295133 | 0.004006855 |  |  | 0.009874131 | 0.004768284 | 0.02305239 | 0.004692059 | 0.04332989 | 0.004676899
График E50 |  | График E |  |  | 0.009648475 | 0.004674664 |  |  | 0.011 | 0.005495875 | 0.02556075 | 0.005474069 | 0.04615462 | 0.005456382
eps | q | sigma |  |  | 0.01099419 | 0.005342473 |  |  | 0.01179787 | 0.006357712 | 0.02798201 | 0.006256079 | 0.04844042 | 0.006235866
Горизонтальная линия E50 |  | Касательная |  |  | 0.01233253 | 0.006010283 |  |  | 0.01253638 | 0.007152426 | 0.03012833 | 0.007038089 | 0.05107377 | 0.007015349
0 |  | a | b |  | 0.01366378 | 0.006678092 |  |  | 0.01330126 | 0.00794714 | 0.03211187 | 0.007820098 | 0.05364117 | 0.007794832
|  |  | 0 |  | 0.01498819 | 0.007345901 |  |  | 0.01360439 | 0.008741854 | 0.03364481 | 0.008602108 | 0.0555291 | 0.008574315
Вертикальная линия E50 |  | p1 и p2 |  |  | 0.01630603 | 0.00801371 |  |  | 0.01435763 | 0.009536568 | 0.03553931 | 0.009384118 | 0.05762404 | 0.009353798
| 0 | 0 |  |  | 0.01761757 | 0.008681519 |  |  | 0.01467282 | 0.01033128 | 0.03670755 | 0.01016613 | 0.0596851 | 0.01004046
[5 empty] | 0.01892307 | 0.009349329 |  |  | 0.01526185 | 0.011126 | 0.03867127 | 0.01084239 | 0.06152727 | 0.01091276
Касательная линия E50 |  |  |  |  | 0.0202228 | 0.01001714 |  |  | 0.01563656 | 0.01192071 | 0.03967591 | 0.01173015 | 0.06365659 | 0.01169225
0 | 0 | Горизонтальная 1 |  |  | 0.02151701 | 0.01068495 |  |  | 0.01610882 | 0.01271542 | 0.04118533 | 0.01251216 | 0.06569717 | 0.01247173
[5 empty] | 0.02280599 | 0.01135276 |  |  | 0.01689048 | 0.01351014 | 0.04278934 | 0.01329417 | 0.0669461 | 0.01325121
Горизонтальная линия qкр |  |  |  |  | 0.02408998 | 0.01202057 |  |  | 0.01739342 | 0.01430485 | 0.04418641 | 0.01407618 | 0.06910049 | 0.0140307
Горизонтальная линия q |  | Горизонтальная 2 |  |  | 0.02479055 | 0.01238598 |  |  | 0.01765744 | 0.0147035 | 0.04587502 | 0.01485819 | 0.07135747 | 0.01481018
0 |  | 0 |  |  | 0.02677176 | 0.01335618 |  |  | 0.01838343 | 0.01589428 | 0.04695364 | 0.0156402 | 0.07271413 | 0.01558966
[5 empty] | 0.02818509 | 0.01402399 |  |  | 0.01875863 | 0.01668899 | 0.04862073 | 0.01642221 | 0.07436759 | 0.01636915
Вертикальная линия q |  |  |  |  | 0.0295318 | 0.0146918 |  |  | 0.01955062 | 0.01748371 | 0.04927478 | 0.01720422 | 0.07691496 | 0.01714863
| 0 |  |  |  | 0.03071885 | 0.01535961 |  |  | 0.02025738 | 0.01827842 | 0.05061424 | 0.01798623 | 0.07885335 | 0.01792811
[5 empty] | 0.03179055 | 0.01615061 |  |  | 0.02067686 | 0.01907314 | 0.0520376 | 0.01876824 | 0.08017986 | 0.0187076
[5 empty] | 0.03236122 | 0.01669523 |  |  | 0.02140704 | 0.01986785 | 0.05354332 | 0.01955025 | 0.08229162 | 0.01948708
[5 empty] | 0.03303479 | 0.01736304 |  |  | 0.02204589 | 0.02066256 | 0.05492987 | 0.02033226 | 0.08478571 | 0.02026656
[5 empty] | 0.03368007 | 0.01803085 |  |  | 0.02269138 | 0.02145728 | 0.05599574 | 0.02111427 | 0.08655927 | 0.02104605
[5 empty] | 0.03429762 | 0.01869866 |  |  | 0.02314147 | 0.02225199 | 0.05773938 | 0.02189628 | 0.08850939 | 0.02182553
[5 empty] | 0.034888 | 0.01936647 |  |  | 0.02379414 | 0.02304671 | 0.05825928 | 0.02267829 | 0.09063319 | 0.02260501
[5 empty] | 0.0354518 | 0.02003428 |  |  | 0.02454734 | 0.02384142 | 0.05975389 | 0.0234603 | 0.09132778 | 0.0233845
[5 empty] | 0.03598957 | 0.02070208 |  |  | 0.02539906 | 0.02463613 | 0.06112171 | 0.02424231 | 0.09319026 | 0.02416398
[5 empty] | 0.03650188 | 0.02136989 |  |  | 0.02604725 | 0.02543085 | 0.06186118 | 0.02502432 | 0.09511775 | 0.02494346
[5 empty] | 0.03698931 | 0.0220377 |  |  | 0.0266899 | 0.02622556 | 0.0634708 | 0.02580632 | 0.09700736 | 0.02572295
[5 empty] | 0.03745242 | 0.02270551 |  |  | 0.02732495 | 0.02702028 | 0.06414903 | 0.02658833 | 0.09885619 | 0.02650243
[5 empty] | 0.03789177 | 0.02337332 |  |  | 0.02765039 | 0.02781499 | 0.06509433 | 0.02737034 | 0.1003614 | 0.02728191
[5 empty] | 0.03830794 | 0.02404113 |  |  | 0.02836419 | 0.0286097 | 0.06610519 | 0.02815235 | 0.10222 | 0.0280614
[5 empty] | 0.03870149 | 0.02470894 |  |  | 0.0291643 | 0.02940442 | 0.06768007 | 0.02893436 | 0.1032291 | 0.02884088
[5 empty] | 0.03907299 | 0.02537675 |  |  | 0.02974871 | 0.03019913 | 0.06791745 | 0.02971637 | 0.104386 | 0.02962036
[5 empty] | 0.03942301 | 0.02604456 |  |  | 0.03011537 | 0.03099385 | 0.0692158 | 0.03049838 | 0.1059876 | 0.03039984
[5 empty] | 0.03975212 | 0.02671237 |  |  | 0.03086225 | 0.03178856 | 0.07017359 | 0.03128039 | 0.1070311 | 0.03117933
[5 empty] | 0.04006089 | 0.02738018 |  |  | 0.03118734 | 0.03258327 | 0.07118928 | 0.0320624 | 0.1084136 | 0.03195881
[5 empty] | 0.04034988 | 0.02804799 |  |  | 0.03188858 | 0.03337799 | 0.07146136 | 0.03284441 | 0.1098322 | 0.03273829
[5 empty] | 0.04061966 | 0.02871579 |  |  | 0.03206396 | 0.0341727 | 0.0720883 | 0.03362642 | 0.111084 | 0.03351778
[5 empty] | 0.0408708 | 0.0293836 |  |  | 0.03261144 | 0.03496742 | 0.07326856 | 0.03440843 | 0.1128661 | 0.03429726
[5 empty] | 0.04110387 | 0.03005141 |  |  | 0.03312899 | 0.03576213 | 0.07360061 | 0.03519044 | 0.1127757 | 0.03507674
[5 empty] | 0.04131943 | 0.03071922 |  |  | 0.03351457 | 0.03655684 | 0.07408294 | 0.03597245 | 0.1142098 | 0.03585623
[5 empty] | 0.04152288 | 0.03138703 |  |  | 0.03386616 | 0.03735156 | 0.07471401 | 0.03675446 | 0.1149656 | 0.03663571
[5 empty] | 0.04172416 | 0.03205484 |  |  | 0.03418172 | 0.03814627 | 0.07529229 | 0.03753647 | 0.1164402 | 0.03741519
[5 empty] | 0.04192348 | 0.03272265 |  |  | 0.03435923 | 0.03894099 | 0.07601625 | 0.03831848 | 0.1161306 | 0.03819468
[5 empty] | 0.04212076 | 0.03339046 |  |  | 0.03449665 | 0.0397357 | 0.07608438 | 0.03910049 | 0.116634 | 0.03897416
[5 empty] | 0.04231593 | 0.03405827 |  |  | 0.03469194 | 0.04053041 | 0.07649512 | 0.0398825 | 0.1181475 | 0.03975364
[5 empty] | 0.04250891 | 0.03472608 |  |  | 0.03484309 | 0.04132513 | 0.07644697 | 0.04066451 | 0.1181682 | 0.04053313
[5 empty] | 0.04269963 | 0.03539389 |  |  | 0.03524805 | 0.04211984 | 0.07673839 | 0.04144652 | 0.1182932 | 0.04131261
[5 empty] | 0.042888 | 0.0360617 |  |  | 0.03531487 | 0.04291456 | 0.07656785 | 0.04222853 | 0.1188197 | 0.04209209
[5 empty] | 0.04307395 | 0.03672951 |  |  | 0.03511395 | 0.04370927 | 0.07734254 | 0.04301054 | 0.1193702 | 0.04287158
[5 empty] | 0.0432574 | 0.03739731 |  |  | 0.03500248 | 0.04450398 | 0.07673861 | 0.04379255 | 0.1193683 | 0.04365106
[5 empty] | 0.04343827 | 0.03806512 |  |  | 0.03507834 | 0.0452987 | 0.07720611 | 0.04457456 | 0.1192349 | 0.04443054
[5 empty] | 0.04361649 | 0.03873293 |  |  | 0.03504204 | 0.04609341 | 0.07674184 | 0.04535657 | 0.1181612 | 0.04521003
[5 empty] | 0.04379198 | 0.03940074 |  |  | 0.03489413 | 0.04688813 | 0.07704711 | 0.04613858 | 0.1188488 | 0.04598951
[5 empty] | 0.04396466 | 0.04006855 |  |  | 0.03503514 | 0.04768284 | 0.07682323 | 0.04692059 | 0.1178991 | 0.04676899
[5 empty] | 0.04413446 | 0.04073636 |  |  | 0.03496559 | 0.04847755 | 0.0763715 | 0.0477026 | 0.1181136 | 0.04754848
[5 empty] | 0.04430129 | 0.04140417 |  |  | 0.03498603 | 0.04927227 | 0.07599325 | 0.04848461 | 0.1179937 | 0.04832796
[5 empty] | 0.04446509 | 0.04207198 |  |  | 0.03469698 | 0.05006698 | 0.07598977 | 0.04926662 | 0.1181409 | 0.04910744
[5 empty] | 0.04462576 | 0.04273979 |  |  | 0.03469898 | 0.0508617 | 0.07556238 | 0.05004863 | 0.1170567 | 0.04988693
[5 empty] | 0.04478325 | 0.0434076 |  |  | 0.03469255 | 0.05165641 | 0.07531239 | 0.05083064 | 0.1175426 | 0.05066641
[5 empty] | 0.04493746 | 0.04407541 |  |  | 0.03447824 | 0.05245112 | 0.0755411 | 0.05161265 | 0.1163999 | 0.05144589
[5 empty] | 0.04508832 | 0.04474322 |  |  | 0.03435657 | 0.05324584 | 0.07534983 | 0.05239466 | 0.1170303 | 0.05222537
[5 empty] | 0.04523576 | 0.04541102 |  |  | 0.03412807 | 0.05404055 | 0.07493988 | 0.05317667 | 0.1157351 | 0.05300486
[5 empty] | 0.0453797 | 0.04607883 |  |  | 0.03409328 | 0.05483527 | 0.07481257 | 0.05395868 | 0.1162158 | 0.05378434
[5 empty] | 0.04552005 | 0.04674664 |  |  | 0.03385273 | 0.05562998 | 0.0740692 | 0.05474069 | 0.1156739 | 0.05456382
[5 empty] | 0.04565675 | 0.04741445 |  |  | 0.03380695 | 0.05642469 | 0.07401109 | 0.0555227 | 0.115111 | 0.05534331
[5 empty] | 0.04578971 | 0.04808226 |  |  | 0.03345648 | 0.05721941 | 0.07353953 | 0.05630471 | 0.1143283 | 0.05612279
[5 empty] | 0.04591886 | 0.04875007 |  |  | 0.03340184 | 0.05801412 | 0.07315585 | 0.05708672 | 0.1138275 | 0.05690227
[5 empty] | 0.04604413 | 0.04941788 |  |  | 0.03324357 | 0.05880884 | 0.07226135 | 0.05786873 | 0.1127099 | 0.05768176
[5 empty] | 0.04616542 | 0.05008569 |  |  | 0.0332822 | 0.05960355 | 0.07185734 | 0.05865074 | 0.1125771 | 0.05846124
[5 empty] | 0.04628267 | 0.0507535 |  |  | 0.03291827 | 0.06039826 | 0.07164514 | 0.05943275 | 0.1124305 | 0.05924072
[5 empty] | 0.0463958 | 0.05142131 |  |  | 0.0327523 | 0.06119298 | 0.07152604 | 0.06021476 | 0.1110716 | 0.06002021
[5 empty] | 0.04650474 | 0.05208912 |  |  | 0.03248482 | 0.06198769 | 0.07130136 | 0.06099677 | 0.1110019 | 0.06079969
[5 empty] | 0.0466094 | 0.05275693 |  |  | 0.03241638 | 0.06278241 | 0.07047241 | 0.06177878 | 0.1109228 | 0.06157917
[5 empty] | 0.0467097 | 0.05342473 |  |  | 0.0323475 | 0.06357712 | 0.0703405 | 0.06256079 | 0.1099358 | 0.06235866
[5 empty] | 0.04680558 | 0.05409254 |  |  | 0.03217871 | 0.06437183 | 0.06930694 | 0.0633428 | 0.1089424 | 0.06313814
[5 empty] | 0.04689695 | 0.05476035 |  |  | 0.03211055 | 0.06516655 | 0.06917303 | 0.06412481 | 0.108144 | 0.06391762
[5 empty] | 0.04698373 | 0.05542816 |  |  | 0.03194355 | 0.06596126 | 0.06904009 | 0.06490682 | 0.1077422 | 0.06469711
[5 empty] | 0.04706586 | 0.05609597 |  |  | 0.03147824 | 0.06675598 | 0.06800943 | 0.06568883 | 0.1070383 | 0.06547659
[5 empty] | 0.04714324 | 0.05676378 |  |  | 0.03131515 | 0.06755069 | 0.06828236 | 0.06647084 | 0.1070339 | 0.06625607
[5 empty] | 0.04721581 | 0.05743159 |  |  | 0.03115482 | 0.0683454 | 0.06786017 | 0.06725285 | 0.1068304 | 0.06703556
[5 empty] | 0.04728349 | 0.0580994 |  |  | 0.03119777 | 0.06914012 | 0.0668442 | 0.06803486 | 0.1057293 | 0.06781504
[5 empty] | 0.04734619 | 0.05876721 |  |  | 0.03094455 | 0.06993483 | 0.06683574 | 0.06881687 | 0.1055321 | 0.06859452
[5 empty] | 0.04740385 | 0.05943502 |  |  | 0.03079568 | 0.07072955 | 0.0664361 | 0.06959888 | 0.1050402 | 0.06937401
[5 empty] | 0.04745639 | 0.06010283 |  |  | 0.03055169 | 0.07152426 | 0.06554659 | 0.07038089 | 0.1034552 | 0.07015349
[5 empty] | 0.04750372 | 0.06077064 |  |  | 0.03061312 | 0.07231897 | 0.06556853 | 0.0711629 | 0.1028784 | 0.07093297
[5 empty] | 0.04754577 | 0.06143844 |  |  | 0.0304805 | 0.07311369 | 0.06510322 | 0.07194491 | 0.1029113 | 0.07171245
[5 empty] | 0.04758247 | 0.06210625 |  |  | 0.03025272 | 0.0739084 | 0.06474609 | 0.07272692 | 0.1024436 | 0.07249194
[5 empty] | 0.04761373 | 0.06277406 |  |  | 0.03012718 | 0.07470312 | 0.06438772 | 0.07350893 | 0.101556 | 0.07327142
[5 empty] | 0.04763948 | 0.06344187 |  |  | 0.02990362 | 0.07549783 | 0.06442789 | 0.07429094 | 0.1005489 | 0.0740509
[5 empty] | 0.04765964 | 0.06410968 |  |  | 0.02988183 | 0.07629254 | 0.06396651 | 0.07507295 | 0.1000231 | 0.07483039
[5 empty] | 0.04767414 | 0.06477749 |  |  | 0.02966159 | 0.07708726 | 0.06340352 | 0.07585496 | 0.09967959 | 0.07560987
[5 empty] | 0.0476829 | 0.0654453 |  |  | 0.0296427 | 0.07788197 | 0.06283885 | 0.07663696 | 0.09911909 | 0.07638935
[5 empty] | 0.04768583 | 0.06611311 |  |  | 0.02962493 | 0.07867669 | 0.06257241 | 0.07741897 | 0.09784244 | 0.07716884
[5 empty] | 0.04768583 | 0.06611311 |  |  | 0.02960807 | 0.0794714 | 0.06250414 | 0.07820098 | 0.09825049 | 0.07794832
[5 empty] | 0.04686159 | 0.06611284 |  |  | 0.02939191 | 0.08026611 | 0.06203397 | 0.07898299 | 0.09674407 | 0.0787278
[5 empty] | 0.04604671 | 0.06611257 |  |  | 0.02927624 | 0.08106083 | 0.06176181 | 0.079765 | 0.095724 | 0.07950729
[5 empty] | 0.04524165 | 0.0661123 |  |  | 0.02896083 | 0.08185554 | 0.0610876 | 0.08054701 | 0.09569113 | 0.08028677
[5 empty] | 0.04444688 | 0.06611203 |  |  | 0.02884549 | 0.08265026 | 0.06081127 | 0.08132902 | 0.09454629 | 0.08106625
[5 empty] | 0.04366288 | 0.06611177 |  |  | 0.02892999 | 0.08344497 | 0.06043273 | 0.08211103 | 0.09349029 | 0.08184574
[5 empty] | 0.0428901 | 0.0661115 |  |  | 0.02861412 | 0.08423968 | 0.06015193 | 0.08289304 | 0.09312399 | 0.08262522
[5 empty] | 0.04212903 | 0.06611123 |  |  | 0.02849766 | 0.0850344 | 0.05966878 | 0.08367505 | 0.0921482 | 0.0834047
[5 empty] | 0.04138013 | 0.06611096 |  |  | 0.0284804 | 0.08582911 | 0.0591832 | 0.08445706 | 0.09116377 | 0.08418419
[5 empty] | 0.04064387 | 0.06611069 |  |  | 0.02836214 | 0.08662383 | 0.05889514 | 0.08523907 | 0.09077152 | 0.08496367
[5 empty] | 0.03992071 | 0.06611042 |  |  | 0.02834265 | 0.08741854 | 0.05830451 | 0.08602108 | 0.09067229 | 0.08574315
[5 empty] | 0.03921113 | 0.06611016 |  |  | 0.02822171 | 0.08821325 | 0.05811124 | 0.08680309 | 0.08966691 | 0.08652264
[5 empty] | 0.0385156 | 0.06610989 |  |  | 0.02789913 | 0.08900797 | 0.05801526 | 0.0875851 | 0.08895621 | 0.08730212
[5 empty] | 0.03783458 | 0.06610962 |  |  | 0.02807468 | 0.08980268 | 0.0575165 | 0.08836711 | 0.08784102 | 0.0880816
[5 empty] | 0.03716854 | 0.06610935 |  |  | 0.02774814 | 0.0905974 | 0.05721487 | 0.08914912 | 0.08732217 | 0.08886109
[5 empty] | 0.03651796 | 0.06610908 |  |  | 0.02771932 | 0.09139211 | 0.05651032 | 0.08993113 | 0.08620051 | 0.08964057
[5 empty] | 0.03588329 | 0.06610881 |  |  | 0.02768798 | 0.09218682 | 0.05620276 | 0.09071314 | 0.08577685 | 0.09042005
[5 empty] | 0.03526502 | 0.06610854 |  |  | 0.02735392 | 0.09298154 | 0.05559212 | 0.09149515 | 0.08485203 | 0.09119953
[5 empty] | 0.03466361 | 0.06610828 |  |  | 0.02731693 | 0.09377625 | 0.05537833 | 0.09227716 | 0.08372689 | 0.09197902
[5 empty] | 0.03407953 | 0.06610801 |  |  | 0.02707678 | 0.09457097 | 0.05506132 | 0.09305917 | 0.08250225 | 0.0927585
[5 empty] | 0.03351324 | 0.06610774 |  |  | 0.02693327 | 0.09536568 | 0.05434101 | 0.09384118 | 0.08207895 | 0.09353798
[5 empty] | 0.03296522 | 0.06610747 |  |  | 0.02668618 | 0.09616039 | 0.05391732 | 0.09462319 | 0.08135782 | 0.09431747
[5 empty] | 0.03243594 | 0.0661072 |  |  | 0.0267353 | 0.09695511 | 0.0537902 | 0.0954052 | 0.08043969 | 0.09509695
[5 empty] | 0.03192586 | 0.06610693 |  |  | 0.02668042 | 0.09774982 | 0.05285955 | 0.09618721 | 0.07892539 | 0.09587643
[5 empty] | 0.03143545 | 0.06610666 |  |  | 0.02632132 | 0.09854454 | 0.05232532 | 0.09696922 | 0.07901576 | 0.09665592
[5 empty] | 0.03096328 | 0.0661064 |  |  | 0.02635778 | 0.09933925 | 0.05188742 | 0.09775123 | 0.07841163 | 0.0974354
[5 empty] | 0.0304983 | 0.06610613 |  |  | 0.0261896 | 0.100134 | 0.05144578 | 0.09853324 | 0.07671383 | 0.09821488
[5 empty] | 0.03003909 | 0.06610586 |  |  | 0.02581655 | 0.1009287 | 0.05120033 | 0.09931525 | 0.07652319 | 0.09899437
[5 empty] | 0.02958611 | 0.06610559 |  |  | 0.02572988 | 0.1017234 | 0.05124726 | 0.1000973 | 0.07582142 | 0.09977385
[5 empty] | 0.02913982 | 0.06610532 |  |  | 0.02541994 | 0.1025181 | 0.05048234 | 0.1008793 | 0.07498706 | 0.1005533
[5 empty] | 0.0287007 | 0.06610505 |  |  | 0.02518825 | 0.1033128 | 0.04990625 | 0.1016613 | 0.0738227 | 0.1013328
[5 empty] | 0.02826922 | 0.06610478 |  |  | 0.02503637 | 0.1041075 | 0.04961967 | 0.1024433 | 0.07323101 | 0.1021123
[5 empty] | 0.02784584 | 0.06610452 |  |  | 0.02476586 | 0.1049022 | 0.04912332 | 0.1032253 | 0.07231463 | 0.1028918
[5 empty] | 0.02743104 | 0.06610425 |  |  | 0.02427827 | 0.105697 | 0.04831787 | 0.1040073 | 0.07057623 | 0.1036713
[5 empty] | 0.02702528 | 0.06610398 |  |  | 0.02407515 | 0.1064917 | 0.04770402 | 0.1047893 | 0.07051845 | 0.1044507
[5 empty] | 0.02662903 | 0.06610371 |  |  | 0.02385806 | 0.1072864 | 0.04768246 | 0.1055713 | 0.06854396 | 0.1052302
[5 empty] | 0.02624276 | 0.06610344 |  |  | 0.02342856 | 0.1080811 | 0.04665388 | 0.1063533 | 0.0681554 | 0.1060097
[5 empty] | 0.02586694 | 0.06610317 |  |  | 0.02308819 | 0.1088758 | 0.04631898 | 0.1071353 | 0.06705544 | 0.1067892
[5 empty] | 0.02550204 | 0.0661029 |  |  | 0.02293851 | 0.1096705 | 0.04577845 | 0.1079174 | 0.06614672 | 0.1075687
[5 empty] | 0.02514853 | 0.06610264 |  |  | 0.02248107 | 0.1104652 | 0.04523298 | 0.1086994 | 0.0650319 | 0.1083482
[5 empty] | 0.02480687 | 0.06610237 |  |  | 0.02221744 | 0.11126 | 0.04478326 | 0.1094814 | 0.06401365 | 0.1091276
[5 empty] | 0.02447754 | 0.0661021 |  |  | 0.02174916 | 0.1120547 | 0.04382999 | 0.1102634 | 0.0634946 | 0.1099071
[5 empty] | 0.02416101 | 0.06610183 |  |  | 0.0211778 | 0.1128494 | 0.04377385 | 0.1110454 | 0.06257742 | 0.1106866
[5 empty] | 0.02385774 | 0.06610156 |  |  | 0.02100489 | 0.1136441 | 0.04301555 | 0.1118274 | 0.06136476 | 0.1114661
[5 empty] | 0.0235682 | 0.06610129 |  |  | 0.020432 | 0.1144388 | 0.04235577 | 0.1126094 | 0.06005928 | 0.1122456
[5 empty] | 0.02329286 | 0.06610103 |  |  | 0.02026069 | 0.1152335 | 0.0419952 | 0.1133914 | 0.05876363 | 0.1130251
[5 empty] | 0.0230322 | 0.06610076 |  |  | 0.0196925 | 0.1160282 | 0.04163454 | 0.1141734 | 0.05798047 | 0.1138045
[5 empty] | 0.02278667 | 0.06610049 |  |  | 0.019329 | 0.116823 | 0.04117448 | 0.1149554 | 0.05721245 | 0.114584
[5 empty] | 0.02255675 | 0.06610022 |  |  | 0.01927173 | 0.1176177 | 0.04041571 | 0.1157375 | 0.05656223 | 0.1153635
[5 empty] | 0.02234292 | 0.06609995 |  |  | 0.01882225 | 0.1184124 | 0.03985893 | 0.1165195 | 0.05553245 | 0.116143
[5 empty] | 0.02234292 | 0.06609995 |  |  | 0.01858211 | 0.1192071 | 0.03880482 | 0.1173015 | 0.05452579 | 0.1169225
[5 empty] | 0.02176772 | 0.06600978 |  |  | 0.01795288 | 0.1200018 | 0.03855409 | 0.1180835 | 0.05294489 | 0.117702
[5 empty] | 0.02119914 | 0.06591962 |  |  | 0.0178361 | 0.1207965 | 0.03800741 | 0.1188655 | 0.0529924 | 0.1184814
[5 empty] | 0.02063752 | 0.06582945 |  |  | 0.01763333 | 0.1215912 | 0.03726549 | 0.1196475 | 0.05127099 | 0.1192609
[5 empty] | 0.02008323 | 0.06573928 |  |  | 0.01704611 | 0.122386 | 0.03682902 | 0.1204295 | 0.0512833 | 0.1200404
[5 empty] | 0.01953662 | 0.06564912 |  |  | 0.01707602 | 0.1231807 | 0.03639868 | 0.1212115 | 0.049932 | 0.1208199
[5 empty] | 0.01899804 | 0.06555895 |  |  | 0.0168246 | 0.1239754 | 0.03577517 | 0.1219935 | 0.04911973 | 0.1215994
[5 empty] | 0.01846785 | 0.06546878 |  |  | 0.0162934 | 0.1247701 | 0.03565919 | 0.1227755 | 0.04924915 | 0.1223789
[5 empty] | 0.01794641 | 0.06537862 |  |  | 0.01618399 | 0.1255648 | 0.03525142 | 0.1235576 | 0.04812292 | 0.1231583
[5 empty] | 0.01743407 | 0.06528845 |  |  | 0.01589791 | 0.1263595 | 0.03425257 | 0.1243396 | 0.04794369 | 0.1239378
[5 empty] | 0.01693119 | 0.06519828 |  |  | 0.01583671 | 0.1271542 | 0.03386331 | 0.1251216 | 0.04701412 | 0.1247173
[5 empty] | 0.01643812 | 0.06510812 |  |  | 0.01580197 | 0.127949 | 0.03378434 | 0.1259036 | 0.04703686 | 0.1254968
[5 empty] | 0.01595522 | 0.06501795 |  |  | 0.01569522 | 0.1287437 | 0.03271636 | 0.1266856 | 0.04671457 | 0.1262763
[5 empty] | 0.01548285 | 0.06492778 |  |  | 0.01561802 | 0.1295384 | 0.03216006 | 0.1274676 | 0.0459499 | 0.1270558
[5 empty] | 0.01502135 | 0.06483761 |  |  | 0.01537193 | 0.1303331 | 0.03181613 | 0.1282496 | 0.04554551 | 0.1278352
[5 empty] | 0.01457109 | 0.06474745 |  |  | 0.01555833 | 0.1311278 | 0.03158519 | 0.1290316 | 0.04530363 | 0.1286147
[5 empty] | 0.01413242 | 0.06465728 |  |  | 0.01545834 | 0.1319225 | 0.03116142 | 0.1298136 | 0.04538894 | 0.1293942
[5 empty] | 0.0137057 | 0.06456711 |  |  | 0.01555841 | 0.1327172 | 0.03074075 | 0.1305956 | 0.04437758 | 0.1301737
[5 empty] | 0.01329128 | 0.06447695 |  |  | 0.01545858 | 0.133512 | 0.03052325 | 0.1313777 | 0.04506975 | 0.1309532
[5 empty] | 0.01288952 | 0.06438678 |  |  | 0.01535892 | 0.1343067 | 0.03010898 | 0.1321597 | 0.04426563 | 0.1317327
[5 empty] | 0.01250078 | 0.06429661 |  |  | 0.01555947 | 0.1351014 | 0.02989798 | 0.1329417 | 0.04466541 | 0.1325121
[5 empty] | 0.0121254 | 0.06420645 |  |  | 0.01536028 | 0.1358961 | 0.02889033 | 0.1337237 | 0.04416929 | 0.1332916
[5 empty] | 0.01176375 | 0.06411628 |  |  | 0.01546141 | 0.1366908 | 0.02878607 | 0.1345057 | 0.04347744 | 0.1340711
[5 empty] | 0.01141618 | 0.06402611 |  |  | 0.0156629 | 0.1374855 | 0.02828527 | 0.1352877 | 0.04319007 | 0.1348506
[5 empty] | 0.01108305 | 0.06393595 |  |  | 0.01546481 | 0.1382802 | 0.02808798 | 0.1360697 | 0.04400735 | 0.1356301
[5 empty] | 0.01076325 | 0.06384578 |  |  | 0.01566719 | 0.1390749 | 0.02719426 | 0.1368517 | 0.04342948 | 0.1364096
[5 empty] | 0.01044844 | 0.06375561 |  |  | 0.0155701 | 0.1398697 | 0.02720417 | 0.1376337 | 0.04355665 | 0.137189
[5 empty] | 0.01013752 | 0.06366544 |  |  | 0.01557357 | 0.1406644 | 0.02661777 | 0.1384157 | 0.04338905 | 0.1379685
[5 empty] | 0.009830834 | 0.06357528 |  |  | 0.01537768 | 0.1414591 | 0.0267351 | 0.1391978 | 0.04252686 | 0.138748
[5 empty] | 0.009528747 | 0.06348511 |  |  | 0.01538245 | 0.1422538 | 0.02615624 | 0.1399798 | 0.04237027 | 0.1395275
[5 empty] | 0.009231611 | 0.06339494 |  |  | 0.01548796 | 0.1430485 | 0.02578123 | 0.1407618 | 0.04271948 | 0.140307
[5 empty] | 0.008939783 | 0.06330478 |  |  | 0.01549424 | 0.1438432 | 0.02551014 | 0.1415438 | 0.04177468 | 0.1410865
[5 empty] | 0.008653619 | 0.06321461 |  |  | 0.01540136 | 0.1446379 | 0.02464303 | 0.1423258 | 0.04243604 | 0.1418659
[5 empty] | 0.008373474 | 0.06312444 |  |  | 0.01540936 | 0.1454327 | 0.02467994 | 0.1431078 | 0.04180377 | 0.1426454
[5 empty] | 0.008099704 | 0.06303428 |  |  | 0.0155183 | 0.1462274 | 0.02412094 | 0.1438898 | 0.04167805 | 0.1434249
[5 empty] | 0.007832664 | 0.06294411 |  |  | 0.01552822 | 0.1470221 | 0.02376609 | 0.1446718 | 0.04165907 | 0.1442044
[5 empty] | 0.007572711 | 0.06285394 |  |  | 0.01563918 | 0.1478168 | 0.02351544 | 0.1454538 | 0.04214701 | 0.1449839
[5 empty] | 0.0073202 | 0.06276378 |  |  | 0.01575122 | 0.1486115 | 0.02326905 | 0.1462358 | 0.04124208 | 0.1457634
[5 empty] | 0.007075486 | 0.06267361 |  |  | 0.01556441 | 0.1494062 | 0.02292699 | 0.1470179 | 0.04174445 | 0.1465428
[5 empty] | 0.006838926 | 0.06258344 |  |  | 0.0157788 | 0.1502009 | 0.02248929 | 0.1477999 | 0.04115432 | 0.1473223
[5 empty] | 0.006610874 | 0.06249327 |  |  | 0.01569442 | 0.1509957 | 0.02225603 | 0.1485819 | 0.04187188 | 0.1481018
[5 empty] | 0.006391687 | 0.06240311 |  |  | 0.01571135 | 0.1517904 | 0.02202727 | 0.1493639 | 0.04089731 | 0.1488813
[5 empty] | 0.006181721 | 0.06231294 |  |  | 0.01572962 | 0.1525851 | 0.02180305 | 0.1501459 | 0.0417308 | 0.1496608
[5 empty] | 0.00598133 | 0.06222277 |  |  | 0.01564929 | 0.1533798 | 0.02098344 | 0.1509279 | 0.04107255 | 0.1504403
[5 empty] | 0.005790871 | 0.06213261 |  |  | 0.01567041 | 0.1541745 | 0.02056849 | 0.1517099 | 0.04122274 | 0.1512197
[5 empty] | 0.0056107 | 0.06204244 |  |  | 0.01589303 | 0.1549692 | 0.02055827 | 0.1524919 | 0.04128157 | 0.1519992
[5 empty] | 0.005441171 | 0.06195227 |  |  | 0.01571721 | 0.1557639 | 0.01995282 | 0.1532739 | 0.04054921 | 0.1527787
[5 empty] | 0.005282641 | 0.06186211 |  |  | 0.01594299 | 0.1565587 | 0.02005221 | 0.1540559 | 0.04132586 | 0.1535582
[5 empty] | 0.005135466 | 0.06177194 |  |  | 0.01577044 | 0.1573534 | 0.0192565 | 0.1548379 | 0.04091172 | 0.1543377
[5 empty] | 0.005 | 0.06168177 |  |  | 0.01569959 | 0.1581481 | 0.01966574 | 0.15562 | 0.04140696 | 0.1551172
[5 empty] | 0.005 | 0.06166861
[5 empty] | 0.005611721 | 0.06166888
[5 empty] | 0.006219832 | 0.06166915
[5 empty] | 0.006824289 | 0.06166942
[5 empty] | 0.007425046 | 0.06166969
[5 empty] | 0.008022059 | 0.06166996
[5 empty] | 0.008615283 | 0.06167023
[5 empty] | 0.009204673 | 0.06167049
[5 empty] | 0.009790185 | 0.06167076
[5 empty] | 0.01037177 | 0.06167103
[5 empty] | 0.01094939 | 0.0616713
[5 empty] | 0.011523 | 0.06167157
[5 empty] | 0.01209255 | 0.06167184
[5 empty] | 0.01265799 | 0.06167211
[5 empty] | 0.01321929 | 0.06167237
[5 empty] | 0.0137764 | 0.06167264
[5 empty] | 0.01432927 | 0.06167291
[5 empty] | 0.01487785 | 0.06167318
[5 empty] | 0.01542211 | 0.06167345
[5 empty] | 0.015962 | 0.06167372
[5 empty] | 0.01649747 | 0.06167398
[5 empty] | 0.01702848 | 0.06167425
[5 empty] | 0.01755499 | 0.06167452
[5 empty] | 0.01807694 | 0.06167479
[5 empty] | 0.0185943 | 0.06167506
[5 empty] | 0.0191072 | 0.06167533
[5 empty] | 0.01961669 | 0.0616756
[5 empty] | 0.02012292 | 0.06167586
[5 empty] | 0.02062584 | 0.06167613
[5 empty] | 0.0211254 | 0.0616764
[5 empty] | 0.02162157 | 0.06167667
[5 empty] | 0.02211428 | 0.06167694
[5 empty] | 0.02260351 | 0.06167721
[5 empty] | 0.0230892 | 0.06167748
[5 empty] | 0.02357131 | 0.06167774
[5 empty] | 0.0240498 | 0.06167801
[5 empty] | 0.02452461 | 0.06167828
[5 empty] | 0.02499572 | 0.06167855
[5 empty] | 0.02546306 | 0.06167882
[5 empty] | 0.0259266 | 0.06167909
[5 empty] | 0.02638629 | 0.06167936
[5 empty] | 0.02684209 | 0.06167962
[5 empty] | 0.02729395 | 0.06167989
[5 empty] | 0.02774182 | 0.06168016
[5 empty] | 0.02818567 | 0.06168043
[5 empty] | 0.02862544 | 0.0616807
[5 empty] | 0.0290611 | 0.06168097
[5 empty] | 0.02949259 | 0.06168124
[5 empty] | 0.02991988 | 0.0616815
[5 empty] | 0.03034292 | 0.06168177
[5 empty] | 0.03034292 | 0.06166861
[5 empty] | 0.03080462 | 0.06175932
[5 empty] | 0.03126192 | 0.06185002
[5 empty] | 0.03171468 | 0.06194073
[5 empty] | 0.03216278 | 0.06203143
[5 empty] | 0.03260609 | 0.06212213
[5 empty] | 0.03304449 | 0.06221284
[5 empty] | 0.03347784 | 0.06230354
[5 empty] | 0.03390601 | 0.06239425
[5 empty] | 0.03432889 | 0.06248495
[5 empty] | 0.03474635 | 0.06257565
[5 empty] | 0.03515825 | 0.06266636
[5 empty] | 0.03556447 | 0.06275706
[5 empty] | 0.03596488 | 0.06284777
[5 empty] | 0.03635936 | 0.06293847
[5 empty] | 0.03674777 | 0.06302917
[5 empty] | 0.03713 | 0.06311988
[5 empty] | 0.0375059 | 0.06321058
[5 empty] | 0.03787537 | 0.06330129
[5 empty] | 0.03823826 | 0.06339199
[5 empty] | 0.03859445 | 0.06348269
[5 empty] | 0.03894382 | 0.0635734
[5 empty] | 0.03928623 | 0.0636641
[5 empty] | 0.03962157 | 0.06375481
[5 empty] | 0.03994969 | 0.06384551
[5 empty] | 0.040271 | 0.06393621
[5 empty] | 0.04058849 | 0.06402692
[5 empty] | 0.04090254 | 0.06411762
[5 empty] | 0.04121304 | 0.06420833
[5 empty] | 0.04151984 | 0.06429903
[5 empty] | 0.04182284 | 0.06438973
[5 empty] | 0.04212189 | 0.06448044
[5 empty] | 0.04241688 | 0.06457114
[5 empty] | 0.04270767 | 0.06466185
[5 empty] | 0.04299413 | 0.06475255
[5 empty] | 0.04327615 | 0.06484325
[5 empty] | 0.04355359 | 0.06493396
[5 empty] | 0.04382632 | 0.06502466
[5 empty] | 0.04409422 | 0.06511537
[5 empty] | 0.04435717 | 0.06520607
[5 empty] | 0.04461502 | 0.06529677
[5 empty] | 0.04486767 | 0.06538748
[5 empty] | 0.04511497 | 0.06547818
[5 empty] | 0.0453568 | 0.06556889
[5 empty] | 0.04559304 | 0.06565959
[5 empty] | 0.04582355 | 0.06575029
[5 empty] | 0.04604821 | 0.065841
[5 empty] | 0.0462669 | 0.0659317
[5 empty] | 0.04647948 | 0.06602241
[5 empty] | 0.04668583 | 0.06611311
[5 empty] | 0.03879055 | 0.06611311
[5 empty] | 0.04679525 | 0.06793844
[5 empty] | 0.04689638 | 0.06976376
[5 empty] | 0.04698955 | 0.07158909
[5 empty] | 0.04707508 | 0.07341441
[5 empty] | 0.04715331 | 0.07523974
[5 empty] | 0.04722455 | 0.07706507
[5 empty] | 0.04728914 | 0.07889039
[5 empty] | 0.0473474 | 0.08071572
[5 empty] | 0.04739965 | 0.08254104
[5 empty] | 0.04744623 | 0.08436637
[5 empty] | 0.04748746 | 0.0861917
[5 empty] | 0.04752367 | 0.08801702
[5 empty] | 0.04755518 | 0.08984235
[5 empty] | 0.04758231 | 0.09166768
[5 empty] | 0.04760541 | 0.093493
[5 empty] | 0.04762478 | 0.09531833
[5 empty] | 0.04764076 | 0.09714365
[5 empty] | 0.04765368 | 0.09896898
[5 empty] | 0.04766386 | 0.1007943
[5 empty] | 0.04767162 | 0.1026196
[5 empty] | 0.0476773 | 0.104445
[5 empty] | 0.04768122 | 0.1062703
[5 empty] | 0.04768371 | 0.1080956
[5 empty] | 0.04768509 | 0.1099209
[5 empty] | 0.04768569 | 0.1117463
[5 empty] | 0.04768583 | 0.1135716
[5 empty] | 0.04767232 | 0.1153969
[5 empty] | 0.04759351 | 0.1172222
[5 empty] | 0.04744881 | 0.1190476
[5 empty] | 0.04724338 | 0.1208729
[5 empty] | 0.0469824 | 0.1226982
[5 empty] | 0.04667103 | 0.1245235
[5 empty] | 0.04631444 | 0.1263489
[5 empty] | 0.04591779 | 0.1281742
[5 empty] | 0.04548626 | 0.1299995
[5 empty] | 0.045025 | 0.1318249
[5 empty] | 0.04453919 | 0.1336502
[5 empty] | 0.044034 | 0.1354755
[5 empty] | 0.04351459 | 0.1373008
[5 empty] | 0.04298613 | 0.1391262
[5 empty] | 0.04245378 | 0.1409515
[5 empty] | 0.04192272 | 0.1427768
[5 empty] | 0.04139811 | 0.1446021
[5 empty] | 0.04088512 | 0.1464275
[5 empty] | 0.04038891 | 0.1482528
[5 empty] | 0.03991465 | 0.15
[5 empty] | 0.03946752 | 0.1519034
[5 empty] | 0.03905267 | 0.1537288
[5 empty] | 0.03867527 | 0.1555541
[5 empty] | 0.0383405 | 0.1573794
[5 empty] | 0.0380358 | 0.1592047
[5 empty] | 0.03773601 | 0.1610301
[5 empty] | 0.03744081 | 0.1628554
[5 empty] | 0.0371502 | 0.1646807
[5 empty] | 0.03686416 | 0.166506
[5 empty] | 0.03658267 | 0.1683314
[5 empty] | 0.0363057 | 0.1701567
[5 empty] | 0.03603325 | 0.171982
[5 empty] | 0.0357653 | 0.1738074
[5 empty] | 0.03550182 | 0.1756327
[5 empty] | 0.0352428 | 0.177458
[5 empty] | 0.03498822 | 0.1792833
[5 empty] | 0.03473806 | 0.1811087
[5 empty] | 0.03449231 | 0.182934
[5 empty] | 0.03425095 | 0.1847593
[5 empty] | 0.03401396 | 0.1865846
[5 empty] | 0.03378132 | 0.18841
[5 empty] | 0.03355302 | 0.1902353
[5 empty] | 0.03332903 | 0.1920606
[5 empty] | 0.03310934 | 0.1938859
[5 empty] | 0.03289393 | 0.1957113
[5 empty] | 0.03268279 | 0.1975366
[5 empty] | 0.03247589 | 0.1993619
[5 empty] | 0.03227322 | 0.2011872
[5 empty] | 0.03207476 | 0.2030126
[5 empty] | 0.03188047 | 0.2048379
[5 empty] | 0.03168909 | 0.2066632
[5 empty] | 0.03150007 | 0.2084885
[5 empty] | 0.03131349 | 0.2103139
[5 empty] | 0.03112945 | 0.2121392
[5 empty] | 0.03094804 | 0.2139645
[5 empty] | 0.03076935 | 0.2157899
[5 empty] | 0.03059347 | 0.2176152
[5 empty] | 0.03042051 | 0.2194405
[5 empty] | 0.03025055 | 0.2212658
[5 empty] | 0.03008368 | 0.2230912
[5 empty] | 0.02992001 | 0.2249165
[5 empty] | 0.02975961 | 0.2267418
[5 empty] | 0.0296026 | 0.2285671
[5 empty] | 0.02944905 | 0.2303925
[5 empty] | 0.02929906 | 0.2322178
[5 empty] | 0.02915273 | 0.2340431
[5 empty] | 0.02901014 | 0.2358684
[5 empty] | 0.0288714 | 0.2376938
[5 empty] | 0.0287366 | 0.2395191
[5 empty] | 0.02860582 | 0.2413444
[5 empty] | 0.02847916 | 0.2431697
[5 empty] | 0.02835672 | 0.2449951
[5 empty] | 0.02823858 | 0.2468204