## 1
Общество с ограниченной ответственностью "Инженерная геология" (ООО "ИнжГео") | [11 empty] | Общество с ограниченной ответственностью "Инженерная геология" (ООО "ИнжГео")
Юр. адрес: 117279, г. Москва, ул. Миклухо-Маклая, 36 а, этаж 5, пом. XXIII к. 76-84 | [11 empty] | Юр. адрес: 117279, г. Москва, ул. Миклухо-Маклая, 36 а, этаж 5, пом. XXIII к. 76-84 | [8 empty] | нагр |  |  | X0 | Y0 | R |  | нагр |  |  |  | X0 | Y0 | R | нагр |  |  |  | X0 | Y0 | R |  | нагр |  |  |  | X0 | Y0 | R
Телефон/факс +7 (495) 132-30-00, Адрес электронной почты inbox@inj-geo.ru | [11 empty] | Телефон/факс +7 (495) 132-30-00, Адрес электронной почты inbox@inj-geo.ru | [12 empty] | 0 | [7 empty] | 0 | [6 empty] | 0 | [7 empty] | 0
[21 empty] | девиатор | [6 empty] | девиатор | [6 empty] | девиатор | [7 empty] | девиатор
Испытательная лаборатория ООО «ИнжГео» | [11 empty] | Испытательная лаборатория ООО «ИнжГео» | [8 empty] | x0 | Угол | X | Y |  |  |  | x0 |  | Угол | X | Y |  |  | x0 |  | Угол | X | Y |  |  |  | x0 |  | Угол | X | Y
Адрес места осуществления деятельности лаборатории: г. Москва, просп. Вернадского, д. 51, стр. 1 | [11 empty] | Адрес места осуществления деятельности лаборатории: г. Москва, просп. Вернадского, д. 51, стр. 1 | [9 empty] | 0 | [7 empty] | 0 | [6 empty] | 0 | [7 empty] | 0
Телефон +7(910)4557682, E-mail: slg85@mail.ru | [11 empty] | Телефон +7(910)4557682, E-mail: slg85@mail.ru | [9 empty] | 5 | [7 empty] | 5 | [6 empty] | 5 | [7 empty] | 5
[22 empty] | 10 | [7 empty] | 10 | [6 empty] | 10 | [7 empty] | 10
[12 empty] | Протокол испытаний № 13-63/238 от 24-06-2023 | [9 empty] | 15 | [7 empty] | 15 | [6 empty] | 15 | [7 empty] | 15
[22 empty] | 20 | [7 empty] | 20 | [6 empty] | 20 | [7 empty] | 20
[12 empty] | Наименование и адрес заказчика: Переход трубопровода через р. Енисей | [9 empty] | 25 | [7 empty] | 25 | [6 empty] | 25 | [7 empty] | 25
[12 empty] | Наименование объекта: ООО Регионстрой | [9 empty] | 30 | [7 empty] | 30 | [6 empty] | 30 | [7 empty] | 30
Наименование используемого метода/методики: ГОСТ 12248.4-2020 | [11 empty] | Наименование используемого метода/методики: ГОСТ 12248.3-2020 | [9 empty] | 35 | [7 empty] | 35 | [6 empty] | 35 | [7 empty] | 35
Условия проведения испытания: температура окружающей среды (18 - 25)0С, влажность воздуха (40 - 75)% | [11 empty] | Условия проведения испытания: температура окружающей среды (18 - 25)0С, влажность воздуха (40 - 75)% | [9 empty] | 40 | [7 empty] | 40 | [6 empty] | 40 | [7 empty] | 40
[12 empty] | Дата получение объекта подлежащего испытаниям: 28-05-2023 | [9 empty] | 45 | [7 empty] | 45 | [6 empty] | 45 | [7 empty] | 45
[12 empty] | Дата испытания: 25.10.2022-19.11.2238 | [9 empty] | 50 | [7 empty] | 50 | [6 empty] | 50 | [7 empty] | 50
[22 empty] | 55 | [7 empty] | 55 | [6 empty] | 55 | [7 empty] | 55
Испытание грунтов методом трехосного сжатия | [11 empty] | Испытание грунтов методом трехосного сжатия | [9 empty] | 60 | [7 empty] | 60 | [6 empty] | 60 | [7 empty] | 60
[22 empty] | 65 | [7 empty] | 65 | [6 empty] | 65 | [7 empty] | 65
Лабораторный номер: | [6 empty] | We, д.е. = |  |  |  |  | Лабораторный номер: |  | 1273 |  |  |  | We, д.е. = | 0.4915231 |  |  | 70 | [7 empty] | 70 | [6 empty] | 70 | [7 empty] | 70
Номер скважины: | [6 empty] | ρ, г/см3 = |  |  |  |  | Номер скважины: |  | BH-130 |  |  |  | ρ, г/см3 = | 1.51 |  |  | 75 | [7 empty] | 75 | [6 empty] | 75 | [7 empty] | 75
Глубина отбора, м: | [6 empty] | ρs, г/см3 = |  |  |  |  | Глубина отбора, м: |  | 4.5 |  |  |  | ρs, г/см3 = | 2.72 |  |  | 80 | [7 empty] | 80 | [6 empty] | 80 | [7 empty] | 80
Наименование грунта: | [6 empty] | e, д.е. = |  |  |  |  | Наименование грунта: |  | Суглинок, после оттаивания текучий, тяжелый песчанистый |  |  |  | e, д.е. = | 1.686717 |  |  | 85 | [7 empty] | 85 | [6 empty] | 85 | [7 empty] | 85
Схема проведения опыта: | [6 empty] | IL, д.е. = |  |  |  |  | Схема проведения опыта: |  | КД |  |  |  | IL, д.е. = | 2.54 |  |  | 90 | [7 empty] | 90 | [6 empty] | 90 | [7 empty] | 90
[22 empty] | 95 | [7 empty] | 95 | [6 empty] | 95 | [7 empty] | 95
[22 empty] | 100 | [7 empty] | 100 | [6 empty] | 100 | [7 empty] | 100
Результаты испытаний | [11 empty] | Результаты испытаний | [9 empty] | 105 | [7 empty] | 105 | [6 empty] | 105 | [7 empty] | 105
[22 empty] | 110 | [7 empty] | 110 | [6 empty] | 110 | [7 empty] | 110
[22 empty] | 115 | [7 empty] | 115 | [6 empty] | 115 | [7 empty] | 115
[22 empty] | 120 | [7 empty] | 120 | [6 empty] | 120 | [7 empty] | 120
[22 empty] | 125 | [7 empty] | 125 | [6 empty] | 125 | [7 empty] | 125
[22 empty] | 130 | [7 empty] | 130 | [6 empty] | 130 | [7 empty] | 130
[22 empty] | 135 | [7 empty] | 135 | [6 empty] | 135 | [7 empty] | 135
[22 empty] | 140 | [7 empty] | 140 | [6 empty] | 140 | [7 empty] | 140
[22 empty] | 145 | [7 empty] | 145 | [6 empty] | 145 | [7 empty] | 145
[22 empty] | 150 | [7 empty] | 150 | [6 empty] | 150 | [7 empty] | 150
[22 empty] | 155 | [7 empty] | 155 | [6 empty] | 155 | [7 empty] | 155
[22 empty] | 160 | [7 empty] | 160 | [6 empty] | 160 | [7 empty] | 160
[22 empty] | 165 | [7 empty] | 165 | [6 empty] | 165 | [7 empty] | 165
[22 empty] | 170 | [7 empty] | 170 | [6 empty] | 170 | [7 empty] | 170
[22 empty] | 175 | [7 empty] | 175 | [6 empty] | 175 | [7 empty] | 175
[22 empty] | 180 | [7 empty] | 180 | [6 empty] | 180 | [7 empty] | 180
[13 empty] | Давление в камере, Мпа σ3 | Вертикальная нагрузка, Мпа σ1 | Поровое давление, Мпа u
| K0, д.е. | 0.7750489 |  |  |  |  | Коэфф. Точки | [5 empty] | 0.066591 | 0.1178176 | [5 empty] | 1 | [6 empty] | σ3,кПа | σ1,кПа | u, кПа |  |  |  | 4
| q_zg, МПа | 0.05161128 | [10 empty] | 0.166591 | 0.2758658 | [27 empty] | δ3, Мпа | δ1-δ3, МПа | δ1, МПа | δ1, КПа
|  |  | Модуль деформации, МПа: | [9 empty] | 0.266591 | 0.4339141 | [21 empty] | С, МПа:
|  |  | Е0= |  | Точки модуля (полное напр.), МПа |  |  |  | 0.05161128 | 0.08257805 | [25 empty] | φ, град:
|  |  | E50 = |  | qf (полное напр.), МПа |  |  |  | 0.1065578 | [26 empty] | E, Мпа
|  |  | Коэф. Поперечной деформации, ϑ = | [9 empty] | Эффективные значения угла внутреннего трения и удельного сцепления ϕ', С' | [13 empty] | x | 0
[13 empty] | ϕ', град. = | 13 | [12 empty] | y |  |  |  | С, кПа | φ,°
[13 empty] | С', МПа = | 0.005
| Исполнитель: | [6 empty] | Морозов Д.С. |  |  |  |  | Исполнитель: |  |  |  |  | Морозов Д.С.
| Начальник исп. лаборатории: | [6 empty] | Семиколенова Л.Г. |  |  |  |  | Начальник исп. лаборатории: |  |  |  |  | Семиколенова Л.Г.
Лист 1 , всего листов 2 | [11 empty] | Лист 2 , всего листов 2
Частичное воспроизведение протокола испытаний без письменного разрешения ООО «ИнжГео» ЗАПРЕЩАЕТСЯ | [11 empty] | Частичное воспроизведение протокола испытаний без письменного разрешения ООО «ИнжГео» ЗАПРЕЩАЕТСЯ
[5 empty] | второй график |  | первый график | [9 empty] | К Пуассона
dev50 | epsE50 | ind | devE0 | epsE0 | dev | eps | sigma |  | dev1 | eps1 | dev2 | eps2 | dev3 | eps3 |  | Глины
0.03996677 | 0.01519567 |  |  |  | 0 | 0 |  |  | 0 | 0 | 0 | 0 | 0 | 0 |  | < 0 | 0,20-0,30
ind |  |  |  |  | 7.680805e-05 | 0.000557229 |  |  | 0.002026367 | 0.0007988903 | 0.005053209 | 0.0007867663 | 0.00885468 | 0.0007916142 |  | 0-0,25 | 0,30-0,38
2 |  |  |  |  | 0.0003031386 | 0.001114458 |  |  | 0.003612963 | 0.001597781 | 0.010409 | 0.001643337 | 0.01671848 | 0.001583228 |  | 0,25< | 0,38-0,45
E0 |  |  |  |  | 0.0006728513 | 0.001671687 |  |  | 0.005810374 | 0.002396671 | 0.01405494 | 0.002360299 | 0.02612843 | 0.002374843 |  | Суглинки | 0,35-0,37
epsE0 | devE0 |  |  |  | 0.001179806 | 0.002228916 |  |  | 0.007469189 | 0.003195561 | 0.0180715 | 0.003147065 | 0.03432158 | 0.003166457 |  | Пески и супеси | 0,30-0,35
0.01345372 | 0.03096677 |  |  |  | 0.001817861 | 0.002786145 |  |  | 0.009409 | 0.004087801 | 0.02148058 | 0.003933832 | 0.04073495 | 0.003958071
[5 empty] | 0.002580878 | 0.003343374 |  |  | 0.01044876 | 0.004793342 | 0.02537287 | 0.004720598 | 0.04770559 | 0.004749685
График E50 |  | График E |  |  | 0.003462715 | 0.003900603 |  |  | 0.01199431 | 0.005592232 | 0.02853908 | 0.005507364 | 0.05367054 | 0.0055413
eps | q | sigma |  |  | 0.004457232 | 0.004457832 |  |  | 0.01298192 | 0.006391122 | 0.0320699 | 0.006294131 | 0.05926683 | 0.006332914
Горизонтальная линия E50 |  | Касательная |  |  | 0.005558289 | 0.005015061 |  |  | 0.01421569 | 0.007190012 | 0.03625602 | 0.007080897 | 0.0625315 | 0.007124528
0 |  | a | b |  | 0.006759746 | 0.00557229 |  |  | 0.01569973 | 0.007988903 | 0.03948816 | 0.007867663 | 0.066409 | 0.007666823
|  |  | 0 |  | 0.008055461 | 0.006129518 |  |  | 0.01673812 | 0.008787793 | 0.042157 | 0.00865443 | 0.06970973 | 0.008707756
Вертикальная линия E50 |  | p1 и p2 |  |  | 0.009439295 | 0.006686747 |  |  | 0.01783495 | 0.009586683 | 0.04525325 | 0.009441196 | 0.07208465 | 0.009499371
| 0 | 0 |  |  | 0.01090511 | 0.007243976 |  |  | 0.01869434 | 0.01038557 | 0.0480676 | 0.01022796 | 0.07365385 | 0.01029098
[5 empty] | 0.01244676 | 0.007801205 |  |  | 0.02002036 | 0.01118446 | 0.05019075 | 0.01101473 | 0.07532496 | 0.0110826
Касательная линия E50 |  |  |  |  | 0.0140581 | 0.008358434 |  |  | 0.02091712 | 0.01198335 | 0.0531134 | 0.0118015 | 0.07850562 | 0.01187421
0 | 0 | Горизонтальная 1 |  |  | 0.01573301 | 0.008915663 |  |  | 0.02168872 | 0.01278224 | 0.05463742 | 0.01232281 | 0.08050346 | 0.01266583
[5 empty] | 0.01746533 | 0.009472892 |  |  | 0.02283923 | 0.01358113 | 0.05711541 | 0.01337503 | 0.08366153 | 0.013798
Горизонтальная линия qкр |  |  |  |  | 0.01924893 | 0.01003012 |  |  | 0.02377278 | 0.01438002 | 0.05888829 | 0.01416179 | 0.08355188 | 0.01424906
Горизонтальная линия q |  | Горизонтальная 2 |  |  | 0.02107766 | 0.01058735 |  |  | 0.02459344 | 0.01517891 | 0.06145456 | 0.01494856 | 0.08640539 | 0.01504067
0 |  | 0 |  |  | 0.02294539 | 0.01114458 |  |  | 0.02561331 | 0.01589695 | 0.06321158 | 0.01573533 | 0.08966394 | 0.01583228
[5 empty] | 0.02484597 | 0.01170181 |  |  | 0.02662854 | 0.0167767 | 0.06475672 | 0.01652209 | 0.09211791 | 0.0166239
Вертикальная линия q |  |  |  |  | 0.02677327 | 0.01225904 |  |  | 0.02737233 | 0.01757559 | 0.06668733 | 0.01730886 | 0.09435769 | 0.01741551
| 0 |  |  |  | 0.02872114 | 0.01281627 |  |  | 0.02803392 | 0.01837448 | 0.06910078 | 0.01809563 | 0.09627367 | 0.01820713
[5 empty] | 0.03096677 | 0.01345372 |  |  | 0.02921038 | 0.01917337 | 0.07079443 | 0.01888239 | 0.09985625 | 0.01899874
[5 empty] | 0.03330961 | 0.01393072 |  |  | 0.02999879 | 0.01997226 | 0.07356563 | 0.01966916 | 0.1027958 | 0.01979036
[5 empty] | 0.03679218 | 0.01448795 |  |  | 0.03139623 | 0.02077115 | 0.07561174 | 0.02045592 | 0.1049828 | 0.02058197
[5 empty] | 0.03996677 | 0.01519567 |  |  | 0.03239976 | 0.02157004 | 0.07683014 | 0.02124269 | 0.1079075 | 0.02137358
[5 empty] | 0.04080603 | 0.01560241 |  |  | 0.03350648 | 0.02236893 | 0.07911817 | 0.02202946 | 0.1111603 | 0.0221652
[5 empty] | 0.04188681 | 0.01615964 |  |  | 0.03441345 | 0.02316782 | 0.0807732 | 0.02281622 | 0.1136318 | 0.02295681
[5 empty] | 0.04289121 | 0.01671687 |  |  | 0.03531776 | 0.02396671 | 0.08259258 | 0.02360299 | 0.1177121 | 0.02374843
[5 empty] | 0.04382298 | 0.0172741 |  |  | 0.03631647 | 0.0247656 | 0.08407369 | 0.02438976 | 0.1199918 | 0.02454004
[5 empty] | 0.04468584 | 0.01783133 |  |  | 0.03710668 | 0.02556449 | 0.08641388 | 0.02517652 | 0.1223612 | 0.02533165
[5 empty] | 0.04548352 | 0.01838856 |  |  | 0.03818545 | 0.02636338 | 0.0875105 | 0.02596329 | 0.1269107 | 0.02612327
[5 empty] | 0.04621974 | 0.01894578 |  |  | 0.03894987 | 0.02716227 | 0.08916093 | 0.02675006 | 0.1287308 | 0.02691488
[5 empty] | 0.04689824 | 0.01950301 |  |  | 0.040297 | 0.02796116 | 0.09086252 | 0.02753682 | 0.1313117 | 0.0277065
[5 empty] | 0.04752274 | 0.02006024 |  |  | 0.04082393 | 0.02876005 | 0.09221262 | 0.02832359 | 0.1342439 | 0.02849811
[5 empty] | 0.04809698 | 0.02061747 |  |  | 0.04172774 | 0.02955894 | 0.09430861 | 0.02911035 | 0.1377178 | 0.02928973
[5 empty] | 0.04862468 | 0.0211747 |  |  | 0.0428055 | 0.03035783 | 0.09574784 | 0.02989712 | 0.1410237 | 0.03008134
[5 empty] | 0.04910958 | 0.02173193 |  |  | 0.04345429 | 0.03115672 | 0.09692768 | 0.03068389 | 0.1433521 | 0.03087295
[5 empty] | 0.04955539 | 0.02228916 |  |  | 0.04447118 | 0.03195561 | 0.09804548 | 0.03147065 | 0.1455934 | 0.03166457
[5 empty] | 0.04996585 | 0.02284639 |  |  | 0.04525326 | 0.0327545 | 0.0996986 | 0.03225742 | 0.1471379 | 0.03245618
[5 empty] | 0.05034469 | 0.02340362 |  |  | 0.0461976 | 0.03355339 | 0.1008844 | 0.03304419 | 0.149376 | 0.0332478
[5 empty] | 0.05069564 | 0.02396084 |  |  | 0.04700127 | 0.03435228 | 0.1022003 | 0.03383095 | 0.1527982 | 0.03403941
[5 empty] | 0.05102242 | 0.02451807 |  |  | 0.04716137 | 0.03515117 | 0.1028435 | 0.03461772 | 0.1548948 | 0.03483103
[5 empty] | 0.05132876 | 0.0250753 |  |  | 0.04807495 | 0.03595006 | 0.1033115 | 0.03540449 | 0.1568561 | 0.03562264
[5 empty] | 0.0516184 | 0.02563253 |  |  | 0.04833911 | 0.03674895 | 0.1046017 | 0.03619125 | 0.1590727 | 0.03641425
[5 empty] | 0.05189506 | 0.02618976 |  |  | 0.04925091 | 0.03754784 | 0.1052113 | 0.03697802 | 0.1598348 | 0.03720587
[5 empty] | 0.05216336 | 0.02674699 |  |  | 0.04970744 | 0.03834673 | 0.1064378 | 0.03776478 | 0.161433 | 0.03799748
[5 empty] | 0.05242838 | 0.02730422 |  |  | 0.04980576 | 0.03914562 | 0.1065785 | 0.03855155 | 0.1621575 | 0.0387891
[5 empty] | 0.05269038 | 0.02786145 |  |  | 0.05004297 | 0.03994451 | 0.1075307 | 0.03933832 | 0.1643987 | 0.03958071
[5 empty] | 0.05294925 | 0.02841868 |  |  | 0.05051613 | 0.0407434 | 0.1082919 | 0.04012508 | 0.1644471 | 0.04037232
[5 empty] | 0.05320491 | 0.02897591 |  |  | 0.05062233 | 0.04154229 | 0.1085594 | 0.04091185 | 0.1660931 | 0.04116394
[5 empty] | 0.05345728 | 0.02953313 |  |  | 0.05085864 | 0.04234118 | 0.1089305 | 0.04169862 | 0.1657269 | 0.04195555
[5 empty] | 0.05370626 | 0.03009036 |  |  | 0.05122661 | 0.04314007 | 0.1092748 | 0.04248538 | 0.1673231 | 0.04274717
[5 empty] | 0.05395176 | 0.03064759 |  |  | 0.05082448 | 0.04393896 | 0.1092731 | 0.04327215 | 0.1660225 | 0.04353878
[5 empty] | 0.05419369 | 0.03120482 |  |  | 0.05101324 | 0.04473785 | 0.1086645 | 0.04405891 | 0.1656959 | 0.0443304
[5 empty] | 0.05443196 | 0.03176205 |  |  | 0.05099264 | 0.04553674 | 0.1083245 | 0.04484568 | 0.1657298 | 0.04512201
[5 empty] | 0.05466649 | 0.03231928 |  |  | 0.05076301 | 0.04633563 | 0.1082555 | 0.04563245 | 0.1666258 | 0.04591362
[5 empty] | 0.05489719 | 0.03287651 |  |  | 0.0506247 | 0.04713453 | 0.1081585 | 0.04641921 | 0.1663855 | 0.04670524
[5 empty] | 0.05512395 | 0.03343374 |  |  | 0.05067804 | 0.04793342 | 0.1088346 | 0.04720598 | 0.1663103 | 0.04749685
[5 empty] | 0.0553467 | 0.03399097 |  |  | 0.05082336 | 0.04873231 | 0.1078848 | 0.04799275 | 0.1665017 | 0.04828847
[5 empty] | 0.05556535 | 0.0345482 |  |  | 0.05076101 | 0.0495312 | 0.1078104 | 0.04877951 | 0.1651612 | 0.04908008
[5 empty] | 0.0557798 | 0.03510542 |  |  | 0.05039131 | 0.05033009 | 0.1076124 | 0.04956628 | 0.1650903 | 0.0498717
[5 empty] | 0.05598997 | 0.03566265 |  |  | 0.05071462 | 0.05112898 | 0.1079918 | 0.05035305 | 0.1650906 | 0.05066331
[5 empty] | 0.05619576 | 0.03621988 |  |  | 0.05023126 | 0.05192787 | 0.1070497 | 0.05113981 | 0.1643635 | 0.05145492
[5 empty] | 0.05639709 | 0.03677711 |  |  | 0.05054157 | 0.05272676 | 0.1075873 | 0.05192658 | 0.1637105 | 0.05224654
[5 empty] | 0.05659387 | 0.03733434 |  |  | 0.05034589 | 0.05352565 | 0.1073056 | 0.05271334 | 0.1640332 | 0.05303815
[5 empty] | 0.056786 | 0.03789157 |  |  | 0.05024456 | 0.05432454 | 0.1064057 | 0.05350011 | 0.163833 | 0.05382977
[5 empty] | 0.0569734 | 0.0384488 |  |  | 0.05023791 | 0.05512343 | 0.1063887 | 0.05428688 | 0.1625114 | 0.05462138
[5 empty] | 0.05715598 | 0.03900603 |  |  | 0.05022628 | 0.05592232 | 0.1057557 | 0.05507364 | 0.16207 | 0.055413
[5 empty] | 0.05733365 | 0.03956326 |  |  | 0.04971 | 0.05672121 | 0.1056077 | 0.05586041 | 0.1624103 | 0.05620461
[5 empty] | 0.05750631 | 0.04012048 |  |  | 0.04968942 | 0.0575201 | 0.1053459 | 0.05664718 | 0.1625337 | 0.05699622
[5 empty] | 0.05767389 | 0.04067771 |  |  | 0.04986487 | 0.05831899 | 0.1048713 | 0.05743394 | 0.1614417 | 0.05778784
[5 empty] | 0.05783628 | 0.04123494 |  |  | 0.04933669 | 0.05911788 | 0.104985 | 0.05822071 | 0.1604359 | 0.05857945
[5 empty] | 0.0579934 | 0.04179217 |  |  | 0.04950521 | 0.05991677 | 0.1036881 | 0.05900748 | 0.1600178 | 0.05937107
[5 empty] | 0.05814516 | 0.0423494 |  |  | 0.04917078 | 0.06071566 | 0.1039818 | 0.05979424 | 0.1590888 | 0.06016268
[5 empty] | 0.05829148 | 0.04290663 |  |  | 0.04933372 | 0.06151455 | 0.103467 | 0.06058101 | 0.1598505 | 0.06095429
[5 empty] | 0.05843225 | 0.04346386 |  |  | 0.04869438 | 0.06231344 | 0.1030448 | 0.06136777 | 0.1579043 | 0.06174591
[5 empty] | 0.0585674 | 0.04402109 |  |  | 0.04905309 | 0.06311233 | 0.1027165 | 0.06215454 | 0.1576518 | 0.06253752
[5 empty] | 0.05869682 | 0.04457832 |  |  | 0.04851019 | 0.06391122 | 0.1018829 | 0.06294131 | 0.1578945 | 0.06332914
[5 empty] | 0.05882044 | 0.04513555 |  |  | 0.04846601 | 0.06471011 | 0.1017453 | 0.06372807 | 0.1564339 | 0.06412075
[5 empty] | 0.05893816 | 0.04569277 |  |  | 0.0482209 | 0.065509 | 0.1009047 | 0.06451484 | 0.1566714 | 0.06491237
[5 empty] | 0.05904989 | 0.04625 |  |  | 0.04817519 | 0.06630789 | 0.1008622 | 0.06530161 | 0.1562086 | 0.06570398
[5 empty] | 0.05915555 | 0.04680723 |  |  | 0.04792922 | 0.06710678 | 0.1005189 | 0.06608837 | 0.155247 | 0.06649559
[5 empty] | 0.05925503 | 0.04736446 |  |  | 0.04788332 | 0.06790567 | 0.09977588 | 0.06687514 | 0.1551881 | 0.06728721
[5 empty] | 0.05934827 | 0.04792169 |  |  | 0.04773783 | 0.06870456 | 0.09913419 | 0.0676619 | 0.1547334 | 0.06807882
[5 empty] | 0.05943515 | 0.04847892 |  |  | 0.04739309 | 0.06950345 | 0.09919495 | 0.06844867 | 0.1530844 | 0.06887044
[5 empty] | 0.0595156 | 0.04903615 |  |  | 0.04774943 | 0.07030234 | 0.09865924 | 0.06923544 | 0.1523425 | 0.06966205
[5 empty] | 0.05958953 | 0.04959338 |  |  | 0.0471072 | 0.07110123 | 0.09842814 | 0.0700222 | 0.1517094 | 0.07045367
[5 empty] | 0.05965684 | 0.05015061 |  |  | 0.04716673 | 0.07190012 | 0.09750275 | 0.07080897 | 0.1516865 | 0.07124528
[5 empty] | 0.05971744 | 0.05070783 |  |  | 0.04682835 | 0.07269901 | 0.09698415 | 0.07159574 | 0.1515752 | 0.07203689
[5 empty] | 0.05977125 | 0.05126506 |  |  | 0.04689241 | 0.0734979 | 0.09637342 | 0.0723825 | 0.1514772 | 0.07282851
[5 empty] | 0.05981818 | 0.05182229 |  |  | 0.04655783 | 0.07429679 | 0.0968648 | 0.07316927 | 0.1498892 | 0.07362012
[5 empty] | 0.05985813 | 0.05237952 |  |  | 0.04642234 | 0.07509568 | 0.09554764 | 0.07395604 | 0.1504035 | 0.07441174
[5 empty] | 0.05989102 | 0.05293675 |  |  | 0.04658574 | 0.07589457 | 0.09502191 | 0.0747428 | 0.1487192 | 0.07520335
[5 empty] | 0.05991676 | 0.05349398 |  |  | 0.04664791 | 0.07669346 | 0.09478774 | 0.07552957 | 0.1484356 | 0.07599496
[5 empty] | 0.05993525 | 0.05405121 |  |  | 0.04650869 | 0.07749235 | 0.09494527 | 0.07631633 | 0.149252 | 0.07678658
[5 empty] | 0.05994642 | 0.05460844 |  |  | 0.04596795 | 0.07829125 | 0.09459465 | 0.0771031 | 0.1487677 | 0.07757819
[5 empty] | 0.05995016 | 0.05516567 |  |  | 0.04592553 | 0.07909014 | 0.094136 | 0.07788987 | 0.148382 | 0.07836981
[5 empty] | 0.05995016 | 0.05516567 |  |  | 0.04558131 | 0.07988903 | 0.09316946 | 0.07867663 | 0.1476941 | 0.07916142
[5 empty] | 0.05892234 | 0.0551654 |  |  | 0.04583512 | 0.08068792 | 0.09229517 | 0.0794634 | 0.1468035 | 0.07995304
[5 empty] | 0.05790622 | 0.05516513 |  |  | 0.04548684 | 0.08148681 | 0.09201327 | 0.08025017 | 0.1453093 | 0.08074465
[5 empty] | 0.0569024 | 0.05516486 |  |  | 0.04523631 | 0.0822857 | 0.0921239 | 0.08103693 | 0.1449109 | 0.08153626
[5 empty] | 0.05591147 | 0.05516459 |  |  | 0.04548339 | 0.08308459 | 0.09132718 | 0.0818237 | 0.1444076 | 0.08232788
[5 empty] | 0.05493402 | 0.05516432 |  |  | 0.04492795 | 0.08388348 | 0.09072327 | 0.08261047 | 0.1449986 | 0.08311949
[5 empty] | 0.05397065 | 0.05516406 |  |  | 0.04466983 | 0.08468237 | 0.09021229 | 0.08339723 | 0.1443834 | 0.08391111
[5 empty] | 0.05302196 | 0.05516379 |  |  | 0.0446089 | 0.08548126 | 0.08969438 | 0.084184 | 0.1443611 | 0.08470272
[5 empty] | 0.05208853 | 0.05516352 |  |  | 0.04464501 | 0.08628015 | 0.08976968 | 0.08497076 | 0.1429311 | 0.08549434
[5 empty] | 0.05117097 | 0.05516325 |  |  | 0.04447802 | 0.08707904 | 0.08913832 | 0.08575753 | 0.1431927 | 0.08628595
[5 empty] | 0.05026987 | 0.05516298 |  |  | 0.04450778 | 0.08787793 | 0.08870045 | 0.0865443 | 0.1413451 | 0.08707756
[5 empty] | 0.04938583 | 0.05516271 |  |  | 0.04383415 | 0.08867682 | 0.0872562 | 0.08733106 | 0.1414878 | 0.08786918
[5 empty] | 0.04851943 | 0.05516244 |  |  | 0.04365699 | 0.08947571 | 0.08730571 | 0.08811783 | 0.1415198 | 0.08866079
[5 empty] | 0.04767128 | 0.05516218 |  |  | 0.04397615 | 0.0902746 | 0.08614911 | 0.0889046 | 0.1395407 | 0.08945241
[5 empty] | 0.04684197 | 0.05516191 |  |  | 0.0433915 | 0.09107349 | 0.08608654 | 0.08969136 | 0.1390496 | 0.09024402
[5 empty] | 0.0460321 | 0.05516164 |  |  | 0.04350288 | 0.09187238 | 0.08531813 | 0.09047813 | 0.1396459 | 0.09103563
[5 empty] | 0.04524225 | 0.05516137 |  |  | 0.04341016 | 0.09267127 | 0.08484404 | 0.09126489 | 0.1387288 | 0.09182725
[5 empty] | 0.04447304 | 0.0551611 |  |  | 0.04271319 | 0.09347016 | 0.08396438 | 0.09205166 | 0.1374977 | 0.09261886
[5 empty] | 0.04372504 | 0.05516083 |  |  | 0.04251183 | 0.09426905 | 0.0832793 | 0.09283843 | 0.1363519 | 0.09341048
[5 empty] | 0.04299886 | 0.05516056 |  |  | 0.04270594 | 0.09506794 | 0.08298894 | 0.09362519 | 0.1368906 | 0.09420209
[5 empty] | 0.04229509 | 0.0551603 |  |  | 0.04219536 | 0.09586683 | 0.08229343 | 0.09441196 | 0.1352132 | 0.09499371
[5 empty] | 0.04161433 | 0.05516003 |  |  | 0.04207997 | 0.09666572 | 0.0821929 | 0.09519873 | 0.1345189 | 0.09578532
[5 empty] | 0.04095717 | 0.05515976 |  |  | 0.04185961 | 0.09746461 | 0.08088751 | 0.09598549 | 0.1346071 | 0.09657693
[5 empty] | 0.0403242 | 0.05515949 |  |  | 0.04163414 | 0.0982635 | 0.08067738 | 0.09677226 | 0.132877 | 0.09736855
[5 empty] | 0.03971603 | 0.05515922 |  |  | 0.04170343 | 0.09906239 | 0.08056265 | 0.09755903 | 0.133628 | 0.09816016
[5 empty] | 0.03913081 | 0.05515895 |  |  | 0.04136732 | 0.09986128 | 0.07974345 | 0.09834579 | 0.1315594 | 0.09895178
[5 empty] | 0.03855456 | 0.05515868 |  |  | 0.04122567 | 0.1006602 | 0.07861993 | 0.09913256 | 0.1318703 | 0.09974339
[5 empty] | 0.03798545 | 0.05515842 |  |  | 0.04097834 | 0.1014591 | 0.07789222 | 0.09991932 | 0.1313602 | 0.100535
[5 empty] | 0.03742408 | 0.05515815 |  |  | 0.04061021 | 0.102258 | 0.07803773 | 0.1007061 | 0.1296964 | 0.1013266
[5 empty] | 0.03687102 | 0.05515788 |  |  | 0.04000429 | 0.1030568 | 0.07723021 | 0.1014929 | 0.128641 | 0.1021182
[5 empty] | 0.0363269 | 0.05515761 |  |  | 0.03966293 | 0.1038557 | 0.07647343 | 0.1022796 | 0.1274991 | 0.1029098
[5 empty] | 0.03579228 | 0.05515734 |  |  | 0.03918856 | 0.1046546 | 0.07487129 | 0.1030664 | 0.1260758 | 0.1037015
[5 empty] | 0.03526778 | 0.05515707 |  |  | 0.03878362 | 0.1054535 | 0.07422765 | 0.1038532 | 0.1254763 | 0.1044931
[5 empty] | 0.03475399 | 0.0551568 |  |  | 0.03865051 | 0.1062524 | 0.07344642 | 0.1046399 | 0.1245058 | 0.1052847
[5 empty] | 0.0342515 | 0.05515654 |  |  | 0.03829166 | 0.1070513 | 0.07243145 | 0.1054267 | 0.1219695 | 0.1060763
[5 empty] | 0.0337609 | 0.05515627 |  |  | 0.0375095 | 0.1078502 | 0.07118665 | 0.1062135 | 0.1206725 | 0.1068679
[5 empty] | 0.0332828 | 0.055156 |  |  | 0.03700644 | 0.1086491 | 0.07121588 | 0.1070002 | 0.12022 | 0.1076595
[5 empty] | 0.03281779 | 0.05515573 |  |  | 0.03678491 | 0.109448 | 0.07022303 | 0.107787 | 0.1189172 | 0.1084511
[5 empty] | 0.03236646 | 0.05515546 |  |  | 0.03604734 | 0.1102469 | 0.06911199 | 0.1085738 | 0.1170693 | 0.1092428
[5 empty] | 0.0319294 | 0.05515519 |  |  | 0.03529614 | 0.1110457 | 0.06778663 | 0.1093605 | 0.1159814 | 0.1100344
[5 empty] | 0.03150722 | 0.05515493 |  |  | 0.03493374 | 0.1118446 | 0.06675084 | 0.1101473 | 0.1135588 | 0.110826
[5 empty] | 0.03110051 | 0.05515466 |  |  | 0.03446257 | 0.1126435 | 0.06540849 | 0.1109341 | 0.1116065 | 0.1116176
[5 empty] | 0.03070986 | 0.05515439 |  |  | 0.03408503 | 0.1134424 | 0.06456348 | 0.1117208 | 0.1104298 | 0.1124092
[5 empty] | 0.03033587 | 0.05515412 |  |  | 0.03320356 | 0.1142413 | 0.06331967 | 0.1125076 | 0.1078339 | 0.1132008
[5 empty] | 0.02997913 | 0.05515385 |  |  | 0.03262059 | 0.1150402 | 0.06238096 | 0.1132944 | 0.1072239 | 0.1139924
[5 empty] | 0.02964025 | 0.05515358 |  |  | 0.03233852 | 0.1158391 | 0.06175123 | 0.1140811 | 0.105305 | 0.1147841
[5 empty] | 0.0293198 | 0.05515331 |  |  | 0.03125979 | 0.116638 | 0.06013435 | 0.1148679 | 0.1039823 | 0.1155757
[5 empty] | 0.02901839 | 0.05515305 |  |  | 0.03108682 | 0.1174369 | 0.05973421 | 0.1156547 | 0.1015612 | 0.1163673
[5 empty] | 0.02873662 | 0.05515278 |  |  | 0.03052202 | 0.1182358 | 0.0585547 | 0.1164414 | 0.1003466 | 0.1171589
[5 empty] | 0.02847508 | 0.05515251 |  |  | 0.02976784 | 0.1190346 | 0.05759968 | 0.1172282 | 0.09834385 | 0.1179505
[5 empty] | 0.02847508 | 0.05515251 |  |  | 0.02902667 | 0.1198335 | 0.05697305 | 0.118015 | 0.09615808 | 0.1187421
[5 empty] | 0.02772112 | 0.05506894 |  |  | 0.02880096 | 0.1206324 | 0.05567869 | 0.1188017 | 0.09529446 | 0.1195337
[5 empty] | 0.02697565 | 0.05498537 |  |  | 0.02799312 | 0.1214313 | 0.05462047 | 0.1195885 | 0.09305818 | 0.1203254
[5 empty] | 0.02623905 | 0.05490181 |  |  | 0.02780557 | 0.1222302 | 0.05450228 | 0.1203752 | 0.0924544 | 0.121117
[5 empty] | 0.02551175 | 0.05481824 |  |  | 0.02744074 | 0.1230291 | 0.05332801 | 0.121162 | 0.09038831 | 0.1219086
[5 empty] | 0.02479414 | 0.05473467 |  |  | 0.02690105 | 0.123828 | 0.05270153 | 0.1219488 | 0.08796508 | 0.1227002
[5 empty] | 0.02408663 | 0.0546511 |  |  | 0.02628892 | 0.1246269 | 0.05192672 | 0.1227355 | 0.08728989 | 0.1234918
[5 empty] | 0.02338963 | 0.05456754 |  |  | 0.02600678 | 0.1254258 | 0.05090747 | 0.1235223 | 0.08626791 | 0.1242834
[5 empty] | 0.02270354 | 0.05448397 |  |  | 0.02555704 | 0.1262247 | 0.05074766 | 0.1243091 | 0.08430432 | 0.125075
[5 empty] | 0.02202877 | 0.0544004 |  |  | 0.02534214 | 0.1270236 | 0.04965117 | 0.1250958 | 0.08340429 | 0.1258667
[5 empty] | 0.02136573 | 0.05431684 |  |  | 0.02496449 | 0.1278224 | 0.04962188 | 0.1258826 | 0.081773 | 0.1266583
[5 empty] | 0.02071482 | 0.05423327 |  |  | 0.02502652 | 0.1286213 | 0.04906368 | 0.1266694 | 0.08041563 | 0.1274499
[5 empty] | 0.02007644 | 0.0541497 |  |  | 0.02493065 | 0.1294202 | 0.04928044 | 0.1274561 | 0.08013735 | 0.1282415
[5 empty] | 0.01945101 | 0.05406613 |  |  | 0.02457929 | 0.1302191 | 0.04857605 | 0.1282429 | 0.07924334 | 0.1290331
[5 empty] | 0.01883892 | 0.05398257 |  |  | 0.02467489 | 0.131018 | 0.04895439 | 0.1290297 | 0.07703878 | 0.1298247
[5 empty] | 0.01824059 | 0.053899 |  |  | 0.02411955 | 0.1318169 | 0.04871884 | 0.1298164 | 0.07632834 | 0.1306163
[5 empty] | 0.01765642 | 0.05381543 |  |  | 0.02418486 | 0.1326158 | 0.04921905 | 0.1306032 | 0.07695945 | 0.131408
[5 empty] | 0.01708682 | 0.05373186 |  |  | 0.02425104 | 0.1334147 | 0.04912031 | 0.13139 | 0.07549477 | 0.1321996
[5 empty] | 0.01653219 | 0.0536483 |  |  | 0.02431808 | 0.1342136 | 0.04832357 | 0.1321767 | 0.07523523 | 0.1329912
[5 empty] | 0.01599294 | 0.05356473 |  |  | 0.02408601 | 0.1350125 | 0.04852977 | 0.1329635 | 0.07418178 | 0.1337828
[5 empty] | 0.01546948 | 0.05348116 |  |  | 0.02435483 | 0.1358113 | 0.04903985 | 0.1337503 | 0.07373534 | 0.1345744
[5 empty] | 0.0149622 | 0.0533976 |  |  | 0.02392455 | 0.1366102 | 0.04905477 | 0.134537 | 0.07279684 | 0.135366
[5 empty] | 0.01447152 | 0.05331403 |  |  | 0.02409518 | 0.1374091 | 0.04877547 | 0.1353238 | 0.07106723 | 0.1361576
[5 empty] | 0.01399785 | 0.05323046 |  |  | 0.02436674 | 0.138208 | 0.04850291 | 0.1361106 | 0.07034744 | 0.1369493
[5 empty] | 0.01354158 | 0.05314689 |  |  | 0.02383924 | 0.1390069 | 0.04873802 | 0.1368973 | 0.06983839 | 0.1377409
[5 empty] | 0.01310147 | 0.05306333 |  |  | 0.02381267 | 0.1398058 | 0.04878175 | 0.1376841 | 0.06904103 | 0.1385325
[5 empty] | 0.01266797 | 0.05297976 |  |  | 0.02398707 | 0.1406047 | 0.04923506 | 0.1384709 | 0.06805629 | 0.1393241
[5 empty] | 0.01223984 | 0.05289619 |  |  | 0.02406243 | 0.1414036 | 0.04879888 | 0.1392576 | 0.0673851 | 0.1401157
[5 empty] | 0.01181748 | 0.05281263 |  |  | 0.02413878 | 0.1422025 | 0.04937417 | 0.1400444 | 0.0674284 | 0.1409073
[5 empty] | 0.0114013 | 0.05272906 |  |  | 0.02391611 | 0.1430014 | 0.04946187 | 0.1408312 | 0.06758712 | 0.1416989
[5 empty] | 0.0109917 | 0.05264549 |  |  | 0.02419444 | 0.1438002 | 0.04966293 | 0.1416179 | 0.06686219 | 0.1424906
[5 empty] | 0.01058909 | 0.05256192 |  |  | 0.02387378 | 0.1445991 | 0.0491783 | 0.1424047 | 0.06515456 | 0.1432822
[5 empty] | 0.01019388 | 0.05247836 |  |  | 0.02415415 | 0.145398 | 0.04980892 | 0.1431915 | 0.06496515 | 0.1440738
[5 empty] | 0.009806462 | 0.05239479 |  |  | 0.02393554 | 0.1461969 | 0.04915574 | 0.1439782 | 0.0636949 | 0.1448654
[5 empty] | 0.009427255 | 0.05231122 |  |  | 0.02381798 | 0.1469958 | 0.05021971 | 0.144765 | 0.06444474 | 0.145657
[5 empty] | 0.00905666 | 0.05222765 |  |  | 0.02400148 | 0.1477947 | 0.04990177 | 0.1455518 | 0.06331561 | 0.1464486
[5 empty] | 0.008695084 | 0.05214409 |  |  | 0.02398604 | 0.1485936 | 0.04980287 | 0.1463385 | 0.06250844 | 0.1472402
[5 empty] | 0.008342932 | 0.05206052 |  |  | 0.02407168 | 0.1493925 | 0.05012397 | 0.1471253 | 0.06232417 | 0.1480319
[5 empty] | 0.008000611 | 0.05197695 |  |  | 0.0240584 | 0.1501914 | 0.051166 | 0.1479121 | 0.06136372 | 0.1488235
[5 empty] | 0.007668526 | 0.05189339 |  |  | 0.02404622 | 0.1509903 | 0.05072991 | 0.1486988 | 0.06232804 | 0.1496151
[5 empty] | 0.007347084 | 0.05180982 |  |  | 0.02383515 | 0.1517891 | 0.05101666 | 0.1494856 | 0.06091806 | 0.1504067
[5 empty] | 0.007036691 | 0.05172625 |  |  | 0.0240252 | 0.152588 | 0.05202718 | 0.1502724 | 0.06063471 | 0.1511983
[5 empty] | 0.006737752 | 0.05164268 |  |  | 0.02401637 | 0.1533869 | 0.05196243 | 0.1510591 | 0.06037893 | 0.1519899
[5 empty] | 0.006450673 | 0.05155912 |  |  | 0.02350869 | 0.1541858 | 0.05192335 | 0.1518459 | 0.06055165 | 0.1527815
[5 empty] | 0.00617586 | 0.05147555 |  |  | 0.02390217 | 0.1549847 | 0.05261088 | 0.1526327 | 0.0589538 | 0.1535732
[5 empty] | 0.00591372 | 0.05139198 |  |  | 0.0237968 | 0.1557836 | 0.05262598 | 0.1534194 | 0.05918633 | 0.1543648
[5 empty] | 0.005664658 | 0.05130841 |  |  | 0.02359261 | 0.1565825 | 0.0532696 | 0.1542062 | 0.05855015 | 0.1551564
[5 empty] | 0.00542908 | 0.05122485 |  |  | 0.0236896 | 0.1573814 | 0.05394268 | 0.154993 | 0.05914622 | 0.155948
[5 empty] | 0.005207392 | 0.05114128 |  |  | 0.02398779 | 0.1581803 | 0.05404616 | 0.1557797 | 0.05877546 | 0.1567396
[5 empty] | 0.005 | 0.05105771 |  |  | 0.02368718 | 0.1589792 | 0.05498099 | 0.1565665 | 0.0579388 | 0.1575312
[5 empty] | 0.005 | 0.05104455
[5 empty] | 0.005758271 | 0.05104482
[5 empty] | 0.00651211 | 0.05104509
[5 empty] | 0.007261462 | 0.05104536
[5 empty] | 0.008006274 | 0.05104563
[5 empty] | 0.00874649 | 0.0510459
[5 empty] | 0.009482057 | 0.05104617
[5 empty] | 0.01021292 | 0.05104643
[5 empty] | 0.01093903 | 0.0510467
[5 empty] | 0.01166032 | 0.05104697
[5 empty] | 0.01237675 | 0.05104724
[5 empty] | 0.01308825 | 0.05104751
[5 empty] | 0.01379478 | 0.05104778
[5 empty] | 0.01449628 | 0.05104805
[5 empty] | 0.0151927 | 0.05104831
[5 empty] | 0.01588398 | 0.05104858
[5 empty] | 0.01657007 | 0.05104885
[5 empty] | 0.01725091 | 0.05104912
[5 empty] | 0.01792645 | 0.05104939
[5 empty] | 0.01859664 | 0.05104966
[5 empty] | 0.01926142 | 0.05104993
[5 empty] | 0.01992073 | 0.05105019
[5 empty] | 0.02057452 | 0.05105046
[5 empty] | 0.02122275 | 0.05105073
[5 empty] | 0.02186534 | 0.051051
[5 empty] | 0.02250248 | 0.05105127
[5 empty] | 0.02313544 | 0.05105154
[5 empty] | 0.02376437 | 0.05105181
[5 empty] | 0.02438924 | 0.05105207
[5 empty] | 0.02500998 | 0.05105234
[5 empty] | 0.02562655 | 0.05105261
[5 empty] | 0.02623888 | 0.05105288
[5 empty] | 0.02684692 | 0.05105315
[5 empty] | 0.02745062 | 0.05105342
[5 empty] | 0.02804993 | 0.05105368
[5 empty] | 0.02864479 | 0.05105395
[5 empty] | 0.02923514 | 0.05105422
[5 empty] | 0.02982093 | 0.05105449
[5 empty] | 0.03040211 | 0.05105476
[5 empty] | 0.03097862 | 0.05105503
[5 empty] | 0.03155041 | 0.0510553
[5 empty] | 0.03211742 | 0.05105556
[5 empty] | 0.0326796 | 0.05105583
[5 empty] | 0.0332369 | 0.0510561
[5 empty] | 0.03378926 | 0.05105637
[5 empty] | 0.03433663 | 0.05105664
[5 empty] | 0.03487895 | 0.05105691
[5 empty] | 0.03541617 | 0.05105718
[5 empty] | 0.03594823 | 0.05105744
[5 empty] | 0.03647508 | 0.05105771
[5 empty] | 0.03647508 | 0.05104455
[5 empty] | 0.03707198 | 0.05112866
[5 empty] | 0.03766336 | 0.05121276
[5 empty] | 0.03824907 | 0.05129687
[5 empty] | 0.03882896 | 0.05138097
[5 empty] | 0.03940288 | 0.05146508
[5 empty] | 0.03997069 | 0.05154918
[5 empty] | 0.04053223 | 0.05163328
[5 empty] | 0.04108736 | 0.05171739
[5 empty] | 0.04163593 | 0.05180149
[5 empty] | 0.04217779 | 0.0518856
[5 empty] | 0.0427128 | 0.0519697
[5 empty] | 0.0432408 | 0.05205381
[5 empty] | 0.04376164 | 0.05213791
[5 empty] | 0.04427518 | 0.05222202
[5 empty] | 0.04478127 | 0.05230612
[5 empty] | 0.04527976 | 0.05239022
[5 empty] | 0.0457705 | 0.05247433
[5 empty] | 0.04625334 | 0.05255843
[5 empty] | 0.04672814 | 0.05264254
[5 empty] | 0.04719475 | 0.05272664
[5 empty] | 0.04765301 | 0.05281075
[5 empty] | 0.04810278 | 0.05289485
[5 empty] | 0.04854392 | 0.05297895
[5 empty] | 0.04897626 | 0.05306306
[5 empty] | 0.04940028 | 0.05314716
[5 empty] | 0.04981946 | 0.05323127
[5 empty] | 0.05023425 | 0.05331537
[5 empty] | 0.05064451 | 0.05339948
[5 empty] | 0.05105009 | 0.05348358
[5 empty] | 0.05145084 | 0.05356768
[5 empty] | 0.05184661 | 0.05365179
[5 empty] | 0.05223726 | 0.05373589
[5 empty] | 0.05262263 | 0.05382
[5 empty] | 0.05300258 | 0.0539041
[5 empty] | 0.05337696 | 0.05398821
[5 empty] | 0.05374562 | 0.05407231
[5 empty] | 0.05410841 | 0.05415641
[5 empty] | 0.05446518 | 0.05424052
[5 empty] | 0.05481579 | 0.05432462
[5 empty] | 0.05516009 | 0.05440873
[5 empty] | 0.05549792 | 0.05449283
[5 empty] | 0.05582914 | 0.05457694
[5 empty] | 0.05615361 | 0.05466104
[5 empty] | 0.05647117 | 0.05474514
[5 empty] | 0.05678167 | 0.05482925
[5 empty] | 0.05708497 | 0.05491335
[5 empty] | 0.05738091 | 0.05499746
[5 empty] | 0.05766936 | 0.05508156
[5 empty] | 0.05795016 | 0.05516567
[5 empty] | 0.04896677 | 0.05516567
[5 empty] | 0.05816419 | 0.05673876
[5 empty] | 0.05836239 | 0.05831186
[5 empty] | 0.05854535 | 0.05988495
[5 empty] | 0.05871368 | 0.06145805
[5 empty] | 0.058868 | 0.06303114
[5 empty] | 0.05900892 | 0.06460424
[5 empty] | 0.05913704 | 0.06617733
[5 empty] | 0.05925297 | 0.06775043
[5 empty] | 0.05935732 | 0.06932352
[5 empty] | 0.0594507 | 0.07089662
[5 empty] | 0.05953372 | 0.07246971
[5 empty] | 0.05960699 | 0.07404281
[5 empty] | 0.05967112 | 0.0756159
[5 empty] | 0.05972672 | 0.077189
[5 empty] | 0.05977439 | 0.07876209
[5 empty] | 0.05981475 | 0.08033519
[5 empty] | 0.0598484 | 0.08190828
[5 empty] | 0.05987596 | 0.08348138
[5 empty] | 0.05989803 | 0.08505447
[5 empty] | 0.05991522 | 0.08662757
[5 empty] | 0.05992814 | 0.08820066
[5 empty] | 0.05993741 | 0.08977376
[5 empty] | 0.05994362 | 0.09134685
[5 empty] | 0.05994739 | 0.09291995
[5 empty] | 0.05994933 | 0.09449304
[5 empty] | 0.05995005 | 0.09606614
[5 empty] | 0.05995016 | 0.09763923
[5 empty] | 0.05991652 | 0.09921233
[5 empty] | 0.05981747 | 0.1007854
[5 empty] | 0.05965735 | 0.1023585
[5 empty] | 0.05944051 | 0.1039316
[5 empty] | 0.0591713 | 0.1055047
[5 empty] | 0.05885406 | 0.1070778
[5 empty] | 0.05849315 | 0.1086509
[5 empty] | 0.0580929 | 0.110224
[5 empty] | 0.05765766 | 0.1117971
[5 empty] | 0.05719178 | 0.1133702
[5 empty] | 0.05669961 | 0.1149433
[5 empty] | 0.05618549 | 0.1165164
[5 empty] | 0.05565378 | 0.1180895
[5 empty] | 0.05510881 | 0.1196626
[5 empty] | 0.05455493 | 0.1212357
[5 empty] | 0.05399649 | 0.1228088
[5 empty] | 0.05343784 | 0.1243818
[5 empty] | 0.05288332 | 0.1259549
[5 empty] | 0.05233728 | 0.127528
[5 empty] | 0.05180406 | 0.1291011
[5 empty] | 0.05128802 | 0.1306742
[5 empty] | 0.0507935 | 0.1322473
[5 empty] | 0.05032485 | 0.1338204
[5 empty] | 0.049881 | 0.1353935
[5 empty] | 0.04942862 | 0.1369666
[5 empty] | 0.04896263 | 0.1385397
[5 empty] | 0.04848473 | 0.1401128
[5 empty] | 0.04799662 | 0.1416859
[5 empty] | 0.04750003 | 0.143259
[5 empty] | 0.04699665 | 0.1448321
[5 empty] | 0.04648819 | 0.1464052
[5 empty] | 0.04597635 | 0.1479783
[5 empty] | 0.04546286 | 0.15
[5 empty] | 0.0449494 | 0.1511245
[5 empty] | 0.04443769 | 0.1526976
[5 empty] | 0.04392944 | 0.1542707
[5 empty] | 0.04342635 | 0.1558437
[5 empty] | 0.04293013 | 0.1574168
[5 empty] | 0.04244249 | 0.1589899
[5 empty] | 0.04196513 | 0.160563
[5 empty] | 0.04149976 | 0.1621361
[5 empty] | 0.04104809 | 0.1637092
[5 empty] | 0.04061183 | 0.1652823
[5 empty] | 0.04019267 | 0.1668554
[5 empty] | 0.03979234 | 0.1684285
[5 empty] | 0.03941253 | 0.1700016
[5 empty] | 0.03905495 | 0.1715747
[5 empty] | 0.03872131 | 0.1731478
[5 empty] | 0.03841332 | 0.1747209
[5 empty] | 0.03812088 | 0.176294
[5 empty] | 0.03783214 | 0.1778671
[5 empty] | 0.03754752 | 0.1794402
[5 empty] | 0.03726745 | 0.1810133
[5 empty] | 0.03699238 | 0.1825864
[5 empty] | 0.03672273 | 0.1841595
[5 empty] | 0.03645893 | 0.1857326
[5 empty] | 0.03620142 | 0.1873056
[5 empty] | 0.03595062 | 0.1888787
[5 empty] | 0.03570698 | 0.1904518
[5 empty] | 0.03547093 | 0.1920249
[5 empty] | 0.03524289 | 0.193598
[5 empty] | 0.0350233 | 0.1951711
[5 empty] | 0.0348126 | 0.1967442
[5 empty] | 0.03461121 | 0.1983173
[5 empty] | 0.03441957 | 0.1998904
[5 empty] | 0.03423811 | 0.2014635
[5 empty] | 0.03406726 | 0.2030366
[5 empty] | 0.03390746 | 0.2046097
[5 empty] | 0.03375914 | 0.2061828
[5 empty] | 0.03362273 | 0.2077559
[5 empty] | 0.03349867 | 0.209329
[5 empty] | 0.03338738 | 0.2109021