## 1
Общество с ограниченной ответственностью "Инженерная геология" (ООО "ИнжГео") | [11 empty] | Общество с ограниченной ответственностью "Инженерная геология" (ООО "ИнжГео")
Юр. адрес: 117279, г. Москва, ул. Миклухо-Маклая, 36 а, этаж 5, пом. XXIII к. 76-84 | [11 empty] | Юр. адрес: 117279, г. Москва, ул. Миклухо-Маклая, 36 а, этаж 5, пом. XXIII к. 76-84 | [8 empty] | нагр |  |  | X0 | Y0 | R |  | нагр |  |  |  | X0 | Y0 | R | нагр |  |  |  | X0 | Y0 | R |  | нагр |  |  |  | X0 | Y0 | R
Телефон/факс +7 (495) 132-30-00, Адрес электронной почты inbox@inj-geo.ru | [11 empty] | Телефон/факс +7 (495) 132-30-00, Адрес электронной почты inbox@inj-geo.ru | [12 empty] | 0 | [7 empty] | 0 | [6 empty] | 0 | [7 empty] | 0
[21 empty] | девиатор | [6 empty] | девиатор | [6 empty] | девиатор | [7 empty] | девиатор
Испытательная лаборатория ООО «ИнжГео» | [11 empty] | Испытательная лаборатория ООО «ИнжГео» | [8 empty] | x0 | Угол | X | Y |  |  |  | x0 |  | Угол | X | Y |  |  | x0 |  | Угол | X | Y |  |  |  | x0 |  | Угол | X | Y
Адрес места осуществления деятельности лаборатории: г. Москва, просп. Вернадского, д. 51, стр. 1 | [11 empty] | Адрес места осуществления деятельности лаборатории: г. Москва, просп. Вернадского, д. 51, стр. 1 | [9 empty] | 0 | [7 empty] | 0 | [6 empty] | 0 | [7 empty] | 0
Телефон +7(910)4557682, E-mail: slg85@mail.ru | [11 empty] | Телефон +7(910)4557682, E-mail: slg85@mail.ru | [9 empty] | 5 | [7 empty] | 5 | [6 empty] | 5 | [7 empty] | 5
[22 empty] | 10 | [7 empty] | 10 | [6 empty] | 10 | [7 empty] | 10
[12 empty] | Протокол испытаний № 13-63/244 от 30-06-2023 | [9 empty] | 15 | [7 empty] | 15 | [6 empty] | 15 | [7 empty] | 15
[22 empty] | 20 | [7 empty] | 20 | [6 empty] | 20 | [7 empty] | 20
[12 empty] | Наименование и адрес заказчика: Переход трубопровода через р. Енисей | [9 empty] | 25 | [7 empty] | 25 | [6 empty] | 25 | [7 empty] | 25
[12 empty] | Наименование объекта: ООО Регионстрой | [9 empty] | 30 | [7 empty] | 30 | [6 empty] | 30 | [7 empty] | 30
Наименование используемого метода/методики: ГОСТ 12248.4-2020 | [11 empty] | Наименование используемого метода/методики: ГОСТ 12248.3-2020 | [9 empty] | 35 | [7 empty] | 35 | [6 empty] | 35 | [7 empty] | 35
Условия проведения испытания: температура окружающей среды (18 - 25)0С, влажность воздуха (40 - 75)% | [11 empty] | Условия проведения испытания: температура окружающей среды (18 - 25)0С, влажность воздуха (40 - 75)% | [9 empty] | 40 | [7 empty] | 40 | [6 empty] | 40 | [7 empty] | 40
[12 empty] | Дата получение объекта подлежащего испытаниям: 03-06-2023 | [9 empty] | 45 | [7 empty] | 45 | [6 empty] | 45 | [7 empty] | 45
[12 empty] | Дата испытания: 25.10.2022-19.11.2244 | [9 empty] | 50 | [7 empty] | 50 | [6 empty] | 50 | [7 empty] | 50
[22 empty] | 55 | [7 empty] | 55 | [6 empty] | 55 | [7 empty] | 55
Испытание грунтов методом трехосного сжатия | [11 empty] | Испытание грунтов методом трехосного сжатия | [9 empty] | 60 | [7 empty] | 60 | [6 empty] | 60 | [7 empty] | 60
[22 empty] | 65 | [7 empty] | 65 | [6 empty] | 65 | [7 empty] | 65
Лабораторный номер: | [6 empty] | We, д.е. = |  |  |  |  | Лабораторный номер: |  | 1279 |  |  |  | We, д.е. = | 0.462633912 |  |  | 70 | [7 empty] | 70 | [6 empty] | 70 | [7 empty] | 70
Номер скважины: | [6 empty] | ρ, г/см3 = |  |  |  |  | Номер скважины: |  | BH-134 |  |  |  | ρ, г/см3 = | 1.61 |  |  | 75 | [7 empty] | 75 | [6 empty] | 75 | [7 empty] | 75
Глубина отбора, м: | [6 empty] | ρs, г/см3 = |  |  |  |  | Глубина отбора, м: |  | 0.7 |  |  |  | ρs, г/см3 = | 2.74 |  |  | 80 | [7 empty] | 80 | [6 empty] | 80 | [7 empty] | 80
Наименование грунта: | [6 empty] | e, д.е. = |  |  |  |  | Наименование грунта: |  | Суглинок, после оттаивания текучий, тяжелый пылеватый |  |  |  | e, д.е. = | 1.489203 |  |  | 85 | [7 empty] | 85 | [6 empty] | 85 | [7 empty] | 85
Схема проведения опыта: | [6 empty] | IL, д.е. = |  |  |  |  | Схема проведения опыта: |  | КД |  |  |  | IL, д.е. = | 2.352 |  |  | 90 | [7 empty] | 90 | [6 empty] | 90 | [7 empty] | 90
[22 empty] | 95 | [7 empty] | 95 | [6 empty] | 95 | [7 empty] | 95
[22 empty] | 100 | [7 empty] | 100 | [6 empty] | 100 | [7 empty] | 100
Результаты испытаний | [11 empty] | Результаты испытаний | [9 empty] | 105 | [7 empty] | 105 | [6 empty] | 105 | [7 empty] | 105
[22 empty] | 110 | [7 empty] | 110 | [6 empty] | 110 | [7 empty] | 110
[22 empty] | 115 | [7 empty] | 115 | [6 empty] | 115 | [7 empty] | 115
[22 empty] | 120 | [7 empty] | 120 | [6 empty] | 120 | [7 empty] | 120
[22 empty] | 125 | [7 empty] | 125 | [6 empty] | 125 | [7 empty] | 125
[22 empty] | 130 | [7 empty] | 130 | [6 empty] | 130 | [7 empty] | 130
[22 empty] | 135 | [7 empty] | 135 | [6 empty] | 135 | [7 empty] | 135
[22 empty] | 140 | [7 empty] | 140 | [6 empty] | 140 | [7 empty] | 140
[22 empty] | 145 | [7 empty] | 145 | [6 empty] | 145 | [7 empty] | 145
[22 empty] | 150 | [7 empty] | 150 | [6 empty] | 150 | [7 empty] | 150
[22 empty] | 155 | [7 empty] | 155 | [6 empty] | 155 | [7 empty] | 155
[22 empty] | 160 | [7 empty] | 160 | [6 empty] | 160 | [7 empty] | 160
[22 empty] | 165 | [7 empty] | 165 | [6 empty] | 165 | [7 empty] | 165
[22 empty] | 170 | [7 empty] | 170 | [6 empty] | 170 | [7 empty] | 170
[22 empty] | 175 | [7 empty] | 175 | [6 empty] | 175 | [7 empty] | 175
[22 empty] | 180 | [7 empty] | 180 | [6 empty] | 180 | [7 empty] | 180
[13 empty] | Давление в камере, Мпа σ3 | Вертикальная нагрузка, Мпа σ1 | Поровое давление, Мпа u
| K0, д.е. | 0.8608269 |  |  |  |  | Коэфф. Точки | [5 empty] | 0.05 | 0.07767106 | [5 empty] | 1 | [6 empty] | σ3,кПа | σ1,кПа | u, кПа |  |  |  | 4
| q_zg, МПа | 0.04304134 | [10 empty] | 0.15 | 0.2100058 | [27 empty] | δ3, Мпа | δ1-δ3, МПа | δ1, МПа | δ1, КПа
|  |  | Модуль деформации, МПа: | [9 empty] | 0.25 | 0.3423406 | [21 empty] | С, МПа:
|  |  | Е0= |  | Точки модуля (полное напр.), МПа |  |  |  | 0.04304134 | 0.06886615 | [25 empty] | φ, град:
|  |  | E50 = |  | qf (полное напр.), МПа |  |  |  | 0.08682481 | [26 empty] | E, Мпа
|  |  | Коэф. Поперечной деформации, ϑ = | [9 empty] | Эффективные значения угла внутреннего трения и удельного сцепления ϕ', С' | [13 empty] | x | 0
[13 empty] | ϕ', град. = | 8 | [12 empty] | y |  |  |  | С, кПа | φ,°
[13 empty] | С', МПа = | 0.005
| Исполнитель: | [6 empty] | Морозов Д.С. |  |  |  |  | Исполнитель: |  |  |  |  | Морозов Д.С.
| Начальник исп. лаборатории: | [6 empty] | Семиколенова Л.Г. |  |  |  |  | Начальник исп. лаборатории: |  |  |  |  | Семиколенова Л.Г.
Лист 1 , всего листов 2 | [11 empty] | Лист 2 , всего листов 2
Частичное воспроизведение протокола испытаний без письменного разрешения ООО «ИнжГео» ЗАПРЕЩАЕТСЯ | [11 empty] | Частичное воспроизведение протокола испытаний без письменного разрешения ООО «ИнжГео» ЗАПРЕЩАЕТСЯ
[5 empty] | второй график |  | первый график | [9 empty] | К Пуассона
dev50 | epsE50 | ind | devE0 | epsE0 | dev | eps | sigma |  | dev1 | eps1 | dev2 | eps2 | dev3 | eps3 |  | Глины
0.03682481 | 0.01592965 |  |  |  | 0 | 0 |  |  | 0 | 0 | 0 | 0 | 0 | 0 |  | < 0 | 0,20-0,30
ind |  |  |  |  | 0.001598884 | 0.0005646429 |  |  | 0.002598802 | 0.0007769961 | 0.007827715 | 0.0007688685 | 0.014 | 0.001055811 |  | 0-0,25 | 0,30-0,38
2 |  |  |  |  | 0.003175044 | 0.001129286 |  |  | 0.005027855 | 0.001553992 | 0.01512012 | 0.001537737 | 0.01792762 | 0.001533993 |  | 0,25< | 0,38-0,45
E0 |  |  |  |  | 0.004728696 | 0.001693929 |  |  | 0.007095822 | 0.002330988 | 0.02094858 | 0.002306605 | 0.02479394 | 0.002300989 |  | Суглинки | 0,35-0,37
epsE0 | devE0 |  |  |  | 0.006260056 | 0.002258572 |  |  | 0.009011364 | 0.003107984 | 0.026 | 0.003363172 | 0.0315265 | 0.003067986 |  | Пески и супеси | 0,30-0,35
0.01032218 | 0.02582481 |  |  |  | 0.007769341 | 0.002823214 |  |  | 0.01028314 | 0.00388498 | 0.02684364 | 0.003844342 | 0.0365583 | 0.003834982
[5 empty] | 0.009256765 | 0.003387857 |  |  | 0.011 | 0.0043967 | 0.02768048 | 0.004613211 | 0.04102237 | 0.004601978
График E50 |  | График E |  |  | 0.01072254 | 0.0039525 |  |  | 0.01186732 | 0.005438973 | 0.0289281 | 0.005382079 | 0.04485172 | 0.005368975
eps | q | sigma |  |  | 0.0121669 | 0.004517143 |  |  | 0.01237008 | 0.006215969 | 0.0300029 | 0.006468263 | 0.04617028 | 0.005803226
Горизонтальная линия E50 |  | Касательная |  |  | 0.01359004 | 0.005081786 |  |  | 0.01258884 | 0.006992965 | 0.03048525 | 0.006919816 | 0.0482112 | 0.006902968
0 |  | a | b |  | 0.01499218 | 0.005646429 |  |  | 0.01305848 | 0.007769961 | 0.03121372 | 0.007688685 | 0.04987041 | 0.007669964
|  |  | 0 |  | 0.01637354 | 0.006211072 |  |  | 0.01351388 | 0.008546957 | 0.03195024 | 0.008457553 | 0.05238673 | 0.00843696
Вертикальная линия E50 |  | p1 и p2 |  |  | 0.01773434 | 0.006775715 |  |  | 0.01383553 | 0.009216768 | 0.0326937 | 0.009226422 | 0.05386031 | 0.009203957
| 0 | 0 |  |  | 0.0190748 | 0.007340358 |  |  | 0.01418466 | 0.01010095 | 0.03334298 | 0.00999529 | 0.05569129 | 0.009970953
[5 empty] | 0.02039511 | 0.007905 |  |  | 0.01468634 | 0.01087795 | 0.03409696 | 0.01076416 | 0.05767983 | 0.01073795
Касательная линия E50 |  |  |  |  | 0.02169552 | 0.008469643 |  |  | 0.01509379 | 0.01165494 | 0.03525452 | 0.01153303 | 0.05882606 | 0.01150495
0 | 0 | Горизонтальная 1 |  |  | 0.02297622 | 0.009034286 |  |  | 0.01530629 | 0.01243194 | 0.03581455 | 0.0123019 | 0.06053015 | 0.01227194
[5 empty] | 0.02423744 | 0.009598929 |  |  | 0.01592308 | 0.01320893 | 0.03707593 | 0.01307076 | 0.06199224 | 0.01303894
Горизонтальная линия qкр |  |  |  |  | 0.02582481 | 0.01032218 |  |  | 0.01624343 | 0.01398593 | 0.03803753 | 0.01383963 | 0.06391247 | 0.01380594
Горизонтальная линия q |  | Горизонтальная 2 |  |  | 0.02671129 | 0.01072821 |  |  | 0.01656661 | 0.01476293 | 0.03869825 | 0.0146085 | 0.065091 | 0.01457293
0 |  | 0 |  |  | 0.02795131 | 0.01129286 |  |  | 0.01719187 | 0.01553992 | 0.03975696 | 0.01537737 | 0.06702797 | 0.01533993
[5 empty] | 0.02918797 | 0.0118575 |  |  | 0.01751849 | 0.01631692 | 0.04071254 | 0.01614624 | 0.06792353 | 0.01610692
Вертикальная линия q |  |  |  |  | 0.03040827 | 0.01242214 |  |  | 0.01784571 | 0.01709391 | 0.04136388 | 0.01691511 | 0.06937784 | 0.01687392
| 0 |  |  |  | 0.03159922 | 0.01298679 |  |  | 0.01847282 | 0.01787091 | 0.04190986 | 0.01768398 | 0.07049103 | 0.01764092
[5 empty] | 0.03274779 | 0.01355143 |  |  | 0.01889906 | 0.01864791 | 0.04284936 | 0.01845284 | 0.07156326 | 0.01840791
[5 empty] | 0.03384099 | 0.01411607 |  |  | 0.0192237 | 0.0194249 | 0.04378126 | 0.01922171 | 0.07309468 | 0.01917491
[5 empty] | 0.0348658 | 0.01468072 |  |  | 0.019546 | 0.0202019 | 0.04440445 | 0.01999058 | 0.07468542 | 0.01994191
[5 empty] | 0.03580922 | 0.01524536 |  |  | 0.02016523 | 0.02097889 | 0.0452178 | 0.02075945 | 0.07553566 | 0.0207089
[5 empty] | 0.03682481 | 0.01592965 |  |  | 0.02038064 | 0.02175589 | 0.0465202 | 0.02152832 | 0.07634552 | 0.0214759
[5 empty] | 0.0374315 | 0.01637464 |  |  | 0.02089151 | 0.02253289 | 0.04711053 | 0.02229719 | 0.07751516 | 0.0222429
[5 empty] | 0.03818996 | 0.01693929 |  |  | 0.02139709 | 0.02330988 | 0.04768767 | 0.02306605 | 0.07884473 | 0.02300989
[5 empty] | 0.03893424 | 0.01750393 |  |  | 0.02159665 | 0.02408688 | 0.0483505 | 0.02383492 | 0.07973437 | 0.02377689
[5 empty] | 0.03966276 | 0.01806857 |  |  | 0.02198944 | 0.02486388 | 0.04949791 | 0.02460379 | 0.08048424 | 0.02454389
[5 empty] | 0.04037395 | 0.01863322 |  |  | 0.02247474 | 0.02564087 | 0.04982877 | 0.02537266 | 0.08149448 | 0.02531088
[5 empty] | 0.04106622 | 0.01919786 |  |  | 0.0228518 | 0.02641787 | 0.05074198 | 0.02614153 | 0.08216524 | 0.02607788
[5 empty] | 0.04173799 | 0.0197625 |  |  | 0.02311989 | 0.02719486 | 0.0516364 | 0.0269104 | 0.08299667 | 0.02684487
[5 empty] | 0.04238767 | 0.02032714 |  |  | 0.02347826 | 0.02797186 | 0.05201093 | 0.02767927 | 0.08368892 | 0.02761187
[5 empty] | 0.04301368 | 0.02089179 |  |  | 0.02392619 | 0.02874886 | 0.05266444 | 0.02844813 | 0.08514213 | 0.02837887
[5 empty] | 0.04361445 | 0.02145643 |  |  | 0.02416293 | 0.02952585 | 0.05309582 | 0.029217 | 0.08535646 | 0.02914586
[5 empty] | 0.04418838 | 0.02202107 |  |  | 0.02458775 | 0.03030285 | 0.05400395 | 0.02998587 | 0.08643205 | 0.02991286
[5 empty] | 0.0447339 | 0.02258572 |  |  | 0.0249999 | 0.03107984 | 0.0542877 | 0.03075474 | 0.08696905 | 0.03067986
[5 empty] | 0.04524942 | 0.02315036 |  |  | 0.02529866 | 0.03185684 | 0.05524597 | 0.03152361 | 0.08716762 | 0.03144685
[5 empty] | 0.04573337 | 0.023715 |  |  | 0.02558329 | 0.03263384 | 0.05567763 | 0.03229248 | 0.08832788 | 0.03221385
[5 empty] | 0.04618416 | 0.02427964 |  |  | 0.02575304 | 0.03341083 | 0.05588157 | 0.03306135 | 0.08865001 | 0.03298085
[5 empty] | 0.0466002 | 0.02484429 |  |  | 0.02600718 | 0.03418783 | 0.05635667 | 0.03383021 | 0.08933414 | 0.03374784
[5 empty] | 0.04697992 | 0.02540893 |  |  | 0.02614497 | 0.03496482 | 0.0571018 | 0.03459908 | 0.08898042 | 0.03451484
[5 empty] | 0.04732173 | 0.02597357 |  |  | 0.02646568 | 0.03574182 | 0.05781586 | 0.03536795 | 0.090189 | 0.03528183
[5 empty] | 0.04762405 | 0.02653822 |  |  | 0.02676856 | 0.03651882 | 0.05799772 | 0.03613682 | 0.09026003 | 0.03604883
[5 empty] | 0.04788702 | 0.02710286 |  |  | 0.02685289 | 0.03729581 | 0.05844626 | 0.03690569 | 0.09009366 | 0.03681583
[5 empty] | 0.04813751 | 0.0276675 |  |  | 0.02711792 | 0.03807281 | 0.05886037 | 0.03767456 | 0.09039004 | 0.03758282
[5 empty] | 0.04838511 | 0.02823214 |  |  | 0.02716291 | 0.0388498 | 0.05883893 | 0.03844342 | 0.09064931 | 0.03834982
[5 empty] | 0.04862974 | 0.02879679 |  |  | 0.02728713 | 0.0396268 | 0.05938082 | 0.03921229 | 0.09147162 | 0.03911682
[5 empty] | 0.04887131 | 0.02936143 |  |  | 0.02738985 | 0.0404038 | 0.05908492 | 0.03998116 | 0.09135712 | 0.03988381
[5 empty] | 0.04910975 | 0.02992607 |  |  | 0.02757031 | 0.04118079 | 0.05975012 | 0.04075003 | 0.09140597 | 0.04065081
[5 empty] | 0.04934497 | 0.03049072 |  |  | 0.0275278 | 0.04195779 | 0.05977529 | 0.0415189 | 0.0913183 | 0.04141781
[5 empty] | 0.04957689 | 0.03105536 |  |  | 0.02767106 | 0.04273479 | 0.05965932 | 0.04228777 | 0.09189427 | 0.0421848
[5 empty] | 0.04980542 | 0.03162 |  |  | 0.02747095 | 0.04351178 | 0.0600058 | 0.04305664 | 0.09234055 | 0.0429518
[5 empty] | 0.05003047 | 0.03218464 |  |  | 0.02756256 | 0.04428878 | 0.05990194 | 0.0438255 | 0.09193653 | 0.0437188
[5 empty] | 0.05025197 | 0.03274929 |  |  | 0.0275412 | 0.04506577 | 0.05967444 | 0.04459437 | 0.09139163 | 0.04448579
[5 empty] | 0.05046983 | 0.03331393 |  |  | 0.02760741 | 0.04584277 | 0.05932136 | 0.04536324 | 0.09179875 | 0.04525279
[5 empty] | 0.05068397 | 0.03387857 |  |  | 0.02736175 | 0.04661977 | 0.05964371 | 0.04613211 | 0.09206018 | 0.04601978
[5 empty] | 0.0508943 | 0.03444322 |  |  | 0.02750478 | 0.04739676 | 0.0592425 | 0.04690098 | 0.09147819 | 0.04678678
[5 empty] | 0.05110073 | 0.03500786 |  |  | 0.02733704 | 0.04817376 | 0.05911874 | 0.04766985 | 0.09165504 | 0.04755378
[5 empty] | 0.0513032 | 0.0355725 |  |  | 0.02735911 | 0.04895075 | 0.05897343 | 0.04843872 | 0.09059301 | 0.04832077
[5 empty] | 0.0515016 | 0.03613714 |  |  | 0.02717152 | 0.04972775 | 0.05910758 | 0.04920758 | 0.09069437 | 0.04908777
[5 empty] | 0.05169586 | 0.03670179 |  |  | 0.02707483 | 0.05050475 | 0.05912219 | 0.04997645 | 0.09066139 | 0.04985477
[5 empty] | 0.0518859 | 0.03726643 |  |  | 0.0270696 | 0.05128174 | 0.05861829 | 0.05074532 | 0.09039635 | 0.05062176
[5 empty] | 0.05207162 | 0.03783107 |  |  | 0.02685639 | 0.05205874 | 0.05859686 | 0.05151419 | 0.09000151 | 0.05138876
[5 empty] | 0.05225295 | 0.03839572 |  |  | 0.02683574 | 0.05283573 | 0.05805893 | 0.05228306 | 0.08867914 | 0.05215576
[5 empty] | 0.0524298 | 0.03896036 |  |  | 0.02660821 | 0.05361273 | 0.05780549 | 0.05305193 | 0.08913153 | 0.05292275
[5 empty] | 0.05260209 | 0.039525 |  |  | 0.02647437 | 0.05438973 | 0.05733755 | 0.05382079 | 0.08796093 | 0.05368975
[5 empty] | 0.05276974 | 0.04008965 |  |  | 0.02643475 | 0.05516672 | 0.05745613 | 0.05458966 | 0.08766963 | 0.05445674
[5 empty] | 0.05293265 | 0.04065429 |  |  | 0.02608992 | 0.05594372 | 0.05686222 | 0.05535853 | 0.08755989 | 0.05522374
[5 empty] | 0.05309075 | 0.04121893 |  |  | 0.02594043 | 0.05672072 | 0.05655684 | 0.0561274 | 0.08673398 | 0.05599074
[5 empty] | 0.05324395 | 0.04178357 |  |  | 0.02578683 | 0.05749771 | 0.05624099 | 0.05689627 | 0.08589418 | 0.05675773
[5 empty] | 0.05339218 | 0.04234822 |  |  | 0.02562969 | 0.05827471 | 0.05611568 | 0.05766514 | 0.08534276 | 0.05752473
[5 empty] | 0.05353534 | 0.04291286 |  |  | 0.02566954 | 0.0590517 | 0.05608192 | 0.05843401 | 0.08498199 | 0.05829173
[5 empty] | 0.05367334 | 0.0434775 |  |  | 0.02530696 | 0.0598287 | 0.05544071 | 0.05920287 | 0.08411414 | 0.05905872
[5 empty] | 0.05380612 | 0.04404215 |  |  | 0.02514249 | 0.0606057 | 0.05509306 | 0.05997174 | 0.08374148 | 0.05982572
[5 empty] | 0.05393358 | 0.04460679 |  |  | 0.02507669 | 0.06138269 | 0.05503998 | 0.06074061 | 0.08356629 | 0.06059272
[5 empty] | 0.05405564 | 0.04517143 |  |  | 0.02481012 | 0.06215969 | 0.05408248 | 0.06150948 | 0.08289084 | 0.06135971
[5 empty] | 0.05417222 | 0.04573607 |  |  | 0.02464332 | 0.06293668 | 0.05382155 | 0.06227835 | 0.08171739 | 0.06212671
[5 empty] | 0.05428322 | 0.04630072 |  |  | 0.02467685 | 0.06371368 | 0.05335822 | 0.06304722 | 0.08194823 | 0.06289371
[5 empty] | 0.05438858 | 0.04686536 |  |  | 0.02441127 | 0.06449068 | 0.05359349 | 0.06381609 | 0.08128561 | 0.0636607
[5 empty] | 0.0544882 | 0.04743 |  |  | 0.02414713 | 0.06526767 | 0.05292836 | 0.06458495 | 0.08053182 | 0.0644277
[5 empty] | 0.054582 | 0.04799465 |  |  | 0.02418498 | 0.06604467 | 0.05256384 | 0.06535382 | 0.07968913 | 0.06519469
[5 empty] | 0.0546699 | 0.04855929 |  |  | 0.02402539 | 0.06682166 | 0.05250094 | 0.06612269 | 0.0793598 | 0.06596169
[5 empty] | 0.05475181 | 0.04912393 |  |  | 0.0236689 | 0.06759866 | 0.05194067 | 0.06689156 | 0.07874611 | 0.06672869
[5 empty] | 0.05482765 | 0.04968857 |  |  | 0.02371607 | 0.06837566 | 0.05158403 | 0.06766043 | 0.07815033 | 0.06749568
[5 empty] | 0.05489733 | 0.05025322 |  |  | 0.02356746 | 0.06915265 | 0.05083202 | 0.0684293 | 0.07747473 | 0.06826268
[5 empty] | 0.05496078 | 0.05081786 |  |  | 0.02332362 | 0.06992965 | 0.05048567 | 0.06919816 | 0.07712158 | 0.06902968
[5 empty] | 0.0550179 | 0.0513825 |  |  | 0.02328509 | 0.07070664 | 0.05044597 | 0.06996703 | 0.07709316 | 0.06979667
[5 empty] | 0.05506861 | 0.05194715 |  |  | 0.02315245 | 0.07148364 | 0.05011394 | 0.0707359 | 0.07649174 | 0.07056367
[5 empty] | 0.05511284 | 0.05251179 |  |  | 0.02292405 | 0.07226064 | 0.04948385 | 0.07150477 | 0.07621412 | 0.07133067
[5 empty] | 0.05515049 | 0.05307643 |  |  | 0.02279646 | 0.07303763 | 0.04954492 | 0.07227364 | 0.07555144 | 0.07209766
[5 empty] | 0.05518149 | 0.05364107 |  |  | 0.02266954 | 0.07381463 | 0.04909733 | 0.07304251 | 0.0754024 | 0.07286466
[5 empty] | 0.05520574 | 0.05420572 |  |  | 0.02264321 | 0.07459163 | 0.04884146 | 0.07381138 | 0.07476581 | 0.07363166
[5 empty] | 0.05522317 | 0.05477036 |  |  | 0.02231736 | 0.07536862 | 0.04827771 | 0.07458024 | 0.0746405 | 0.07439865
[5 empty] | 0.05523369 | 0.055335 |  |  | 0.02219191 | 0.07614562 | 0.04800645 | 0.07534911 | 0.07422532 | 0.07516565
[5 empty] | 0.05523721 | 0.05589965 |  |  | 0.02206678 | 0.07692261 | 0.04762807 | 0.07611798 | 0.07431907 | 0.07593264
[5 empty] | 0.05523721 | 0.05589965 |  |  | 0.02204186 | 0.07769961 | 0.04744295 | 0.07688685 | 0.0744206 | 0.07669964
[5 empty] | 0.05430629 | 0.05589938 |  |  | 0.02191707 | 0.07847661 | 0.04675149 | 0.07765572 | 0.07412872 | 0.07746664
[5 empty] | 0.0533858 | 0.05589911 |  |  | 0.02189232 | 0.0792536 | 0.04615405 | 0.07842459 | 0.07354227 | 0.07823363
[5 empty] | 0.05247623 | 0.05589884 |  |  | 0.02176752 | 0.0800306 | 0.04605104 | 0.07919346 | 0.07276008 | 0.07900063
[5 empty] | 0.05157807 | 0.05589857 |  |  | 0.02164257 | 0.08080759 | 0.04574283 | 0.07996232 | 0.07238096 | 0.07976763
[5 empty] | 0.05069181 | 0.0558983 |  |  | 0.02131739 | 0.08158459 | 0.0454298 | 0.08073119 | 0.07220376 | 0.08053462
[5 empty] | 0.04981795 | 0.05589803 |  |  | 0.02129189 | 0.08236159 | 0.04491235 | 0.08150006 | 0.07182729 | 0.08130162
[5 empty] | 0.04895697 | 0.05589777 |  |  | 0.02126597 | 0.08313858 | 0.04469085 | 0.08226893 | 0.07215039 | 0.08206862
[5 empty] | 0.04810936 | 0.0558975 |  |  | 0.02113955 | 0.08391558 | 0.04396569 | 0.0830378 | 0.07197188 | 0.08283561
[5 empty] | 0.04727562 | 0.05589723 |  |  | 0.02101253 | 0.08469257 | 0.04333726 | 0.08380667 | 0.07119059 | 0.08360261
[5 empty] | 0.04645623 | 0.05589696 |  |  | 0.02078483 | 0.08546957 | 0.04310594 | 0.08457553 | 0.07130534 | 0.0843696
[5 empty] | 0.04565169 | 0.05589669 |  |  | 0.02075635 | 0.08624657 | 0.04267211 | 0.0853444 | 0.07051498 | 0.0851366
[5 empty] | 0.04486249 | 0.05589642 |  |  | 0.020627 | 0.08702356 | 0.04203615 | 0.08611327 | 0.07031831 | 0.0859036
[5 empty] | 0.04408912 | 0.05589616 |  |  | 0.0203967 | 0.08780056 | 0.04179847 | 0.08688214 | 0.07001418 | 0.08667059
[5 empty] | 0.04333208 | 0.05589589 |  |  | 0.02026535 | 0.08857756 | 0.04145943 | 0.08765101 | 0.07020141 | 0.08743759
[5 empty] | 0.04259184 | 0.05589562 |  |  | 0.02003287 | 0.08935455 | 0.04071942 | 0.08841988 | 0.06957882 | 0.08820459
[5 empty] | 0.0418689 | 0.05589535 |  |  | 0.01999915 | 0.09013155 | 0.04017882 | 0.08918875 | 0.06894525 | 0.08897158
[5 empty] | 0.04116376 | 0.05589508 |  |  | 0.01996411 | 0.09090854 | 0.03973803 | 0.08995761 | 0.06899953 | 0.08973858
[5 empty] | 0.04047691 | 0.05589481 |  |  | 0.01982767 | 0.09168554 | 0.03949742 | 0.09072648 | 0.06864047 | 0.09050558
[5 empty] | 0.03980883 | 0.05589454 |  |  | 0.01968973 | 0.09246254 | 0.03895739 | 0.09149535 | 0.06866691 | 0.09127257
[5 empty] | 0.03916001 | 0.05589428 |  |  | 0.01955019 | 0.09323953 | 0.0385183 | 0.09226422 | 0.06777767 | 0.09203957
[5 empty] | 0.03853096 | 0.05589401 |  |  | 0.01930898 | 0.09401653 | 0.03798056 | 0.09303309 | 0.06727159 | 0.09280657
[5 empty] | 0.03792215 | 0.05589374 |  |  | 0.01926599 | 0.09479352 | 0.03764454 | 0.09380196 | 0.0671475 | 0.09357356
[5 empty] | 0.03733408 | 0.05589347 |  |  | 0.01912114 | 0.09557052 | 0.03751062 | 0.09457083 | 0.06610421 | 0.09434056
[5 empty] | 0.03676725 | 0.0558932 |  |  | 0.01887435 | 0.09634752 | 0.0367792 | 0.09533969 | 0.06654055 | 0.09510755
[5 empty] | 0.03622013 | 0.05589293 |  |  | 0.0188255 | 0.09712451 | 0.03625066 | 0.09610856 | 0.06525536 | 0.09587455
[5 empty] | 0.03568119 | 0.05589266 |  |  | 0.01857453 | 0.09790151 | 0.03622537 | 0.09687743 | 0.06554747 | 0.09664155
[5 empty] | 0.03514891 | 0.0558924 |  |  | 0.01842133 | 0.0986785 | 0.03540373 | 0.0976463 | 0.06431569 | 0.09740854
[5 empty] | 0.03462379 | 0.05589213 |  |  | 0.01826103 | 0.0994555 | 0.03498086 | 0.09841517 | 0.06400692 | 0.09817554
[5 empty] | 0.03410631 | 0.05589186 |  |  | 0.01798839 | 0.1002325 | 0.0348508 | 0.09918404 | 0.06366237 | 0.09894254
[5 empty] | 0.03359697 | 0.05589159 |  |  | 0.01790429 | 0.1010095 | 0.0344141 | 0.0999529 | 0.0622899 | 0.09970953
[5 empty] | 0.03309626 | 0.05589132 |  |  | 0.01760966 | 0.1017865 | 0.03377136 | 0.1007218 | 0.06139751 | 0.1004765
[5 empty] | 0.03260467 | 0.05589105 |  |  | 0.01750542 | 0.1025635 | 0.03332315 | 0.1014906 | 0.06009322 | 0.1012435
[5 empty] | 0.03212269 | 0.05589078 |  |  | 0.01729247 | 0.1033405 | 0.03317006 | 0.1022595 | 0.05878505 | 0.1020105
[5 empty] | 0.03165081 | 0.05589052 |  |  | 0.01707173 | 0.1041175 | 0.03231267 | 0.1030284 | 0.057281 | 0.1027775
[5 empty] | 0.03118952 | 0.05589025 |  |  | 0.01674412 | 0.1048945 | 0.03225156 | 0.1037972 | 0.05668909 | 0.1035445
[5 empty] | 0.03073931 | 0.05588998 |  |  | 0.01661056 | 0.1056715 | 0.03198731 | 0.1045661 | 0.05471732 | 0.1043115
[5 empty] | 0.03030068 | 0.05588971 |  |  | 0.01647196 | 0.1064485 | 0.03142051 | 0.105335 | 0.05287372 | 0.1050785
[5 empty] | 0.02987411 | 0.05588944 |  |  | 0.01612923 | 0.1072255 | 0.03055175 | 0.1061039 | 0.05146629 | 0.1058455
[5 empty] | 0.0294601 | 0.05588917 |  |  | 0.01578329 | 0.1080025 | 0.03028159 | 0.1068727 | 0.05010305 | 0.1066125
[5 empty] | 0.02905914 | 0.0558889 |  |  | 0.01573506 | 0.1087795 | 0.02991063 | 0.1076416 | 0.04829201 | 0.1073795
[5 empty] | 0.02867171 | 0.05588864 |  |  | 0.01548544 | 0.1095564 | 0.02933945 | 0.1084105 | 0.04684117 | 0.1081465
[5 empty] | 0.02829831 | 0.05588837 |  |  | 0.01513537 | 0.1103334 | 0.02906863 | 0.1091793 | 0.04455856 | 0.1089135
[5 empty] | 0.02793944 | 0.0558881 |  |  | 0.01498575 | 0.1111104 | 0.02839875 | 0.1099482 | 0.04255218 | 0.1096805
[5 empty] | 0.02759557 | 0.05588783 |  |  | 0.01463749 | 0.1118874 | 0.0280304 | 0.1107171 | 0.04083005 | 0.1104475
[5 empty] | 0.02726721 | 0.05588756 |  |  | 0.01449152 | 0.1126644 | 0.02746416 | 0.1114859 | 0.03980018 | 0.1112145
[5 empty] | 0.02695484 | 0.05588729 |  |  | 0.01404874 | 0.1134414 | 0.0271006 | 0.1122548 | 0.03767058 | 0.1119815
[5 empty] | 0.02665896 | 0.05588703 |  |  | 0.01381008 | 0.1142184 | 0.02624033 | 0.1130237 | 0.03544926 | 0.1127485
[5 empty] | 0.02638005 | 0.05588676 |  |  | 0.01357645 | 0.1149954 | 0.0260839 | 0.1137925 | 0.03364424 | 0.1135155
[5 empty] | 0.02611861 | 0.05588649 |  |  | 0.01354876 | 0.1157724 | 0.02583192 | 0.1145614 | 0.03246353 | 0.1142825
[5 empty] | 0.02611861 | 0.05588649 |  |  | 0.01322794 | 0.1165494 | 0.02518496 | 0.1153303 | 0.03011514 | 0.1150495
[5 empty] | 0.02545201 | 0.0558013 |  |  | 0.01291489 | 0.1173264 | 0.0249436 | 0.1160991 | 0.02820708 | 0.1158165
[5 empty] | 0.0247928 | 0.05571612 |  |  | 0.01281053 | 0.1181034 | 0.02400843 | 0.116868 | 0.02684737 | 0.1165835
[5 empty] | 0.0241413 | 0.05563093 |  |  | 0.01271577 | 0.1188804 | 0.02398003 | 0.1176369 | 0.02544401 | 0.1173505
[5 empty] | 0.02349786 | 0.05554575 |  |  | 0.01233154 | 0.1196574 | 0.02345898 | 0.1184057 | 0.02370503 | 0.1181174
[5 empty] | 0.0228628 | 0.05546056 |  |  | 0.01215875 | 0.1204344 | 0.02284587 | 0.1191746 | 0.02223842 | 0.1188844
[5 empty] | 0.02223644 | 0.05537537 |  |  | 0.01219831 | 0.1212114 | 0.02284127 | 0.1199435 | 0.02055221 | 0.1196514
[5 empty] | 0.02161914 | 0.05529019 |  |  | 0.01195113 | 0.1219884 | 0.02204577 | 0.1207124 | 0.01985441 | 0.1204184
[5 empty] | 0.0210112 | 0.055205 |  |  | 0.01191814 | 0.1227654 | 0.02165996 | 0.1214812 | 0.01815302 | 0.1211854
[5 empty] | 0.02041298 | 0.05511982 |  |  | 0.01160025 | 0.1235424 | 0.02138441 | 0.1222501 | 0.01725606 | 0.1219524
[5 empty] | 0.01982479 | 0.05503463 |  |  | 0.01169838 | 0.1243194 | 0.0213197 | 0.123019 | 0.01637155 | 0.1227194
[5 empty] | 0.01924698 | 0.05494945 |  |  | 0.01141343 | 0.1250964 | 0.02086643 | 0.1237878 | 0.01580749 | 0.1234864
[5 empty] | 0.01867987 | 0.05486426 |  |  | 0.01134633 | 0.1258734 | 0.02012517 | 0.1245567 | 0.0149719 | 0.1242534
[5 empty] | 0.01812379 | 0.05477907 |  |  | 0.01149799 | 0.1266504 | 0.02009651 | 0.1253256 | 0.01457279 | 0.1250204
[5 empty] | 0.01757908 | 0.05469389 |  |  | 0.01146933 | 0.1274274 | 0.01998102 | 0.1260944 | 0.01371818 | 0.1257874
[5 empty] | 0.01704606 | 0.0546087 |  |  | 0.01146111 | 0.1282044 | 0.01977923 | 0.1268633 | 0.0135149 | 0.1265544
[5 empty] | 0.01652508 | 0.05452352 |  |  | 0.01126114 | 0.1289814 | 0.01918455 | 0.1276322 | 0.01317505 | 0.1273214
[5 empty] | 0.01601645 | 0.05443833 |  |  | 0.01126133 | 0.1297583 | 0.01899244 | 0.128401 | 0.01264001 | 0.1280884
[5 empty] | 0.01552052 | 0.05435315 |  |  | 0.01146182 | 0.1305353 | 0.01860303 | 0.1291699 | 0.01300992 | 0.1288554
[5 empty] | 0.01503762 | 0.05426796 |  |  | 0.01126275 | 0.1313123 | 0.01831647 | 0.1299388 | 0.01208493 | 0.1296224
[5 empty] | 0.01456807 | 0.05418277 |  |  | 0.01136425 | 0.1320893 | 0.01793287 | 0.1307076 | 0.01226517 | 0.1303894
[5 empty] | 0.01411221 | 0.05409759 |  |  | 0.01146648 | 0.1328663 | 0.0178524 | 0.1314765 | 0.0118508 | 0.1311564
[5 empty] | 0.01367036 | 0.0540124 |  |  | 0.01146957 | 0.1336433 | 0.01747517 | 0.1322454 | 0.01174196 | 0.1319234
[5 empty] | 0.01324287 | 0.05392722 |  |  | 0.01147366 | 0.1344203 | 0.01720134 | 0.1330143 | 0.0116388 | 0.1326904
[5 empty] | 0.01283006 | 0.05384203 |  |  | 0.0113789 | 0.1351973 | 0.01693102 | 0.1337831 | 0.01144145 | 0.1334574
[5 empty] | 0.01243092 | 0.05375685 |  |  | 0.01138542 | 0.1359743 | 0.01676437 | 0.134552 | 0.01095007 | 0.1342244
[5 empty] | 0.01203763 | 0.05367166 |  |  | 0.01149336 | 0.1367513 | 0.01630152 | 0.1353209 | 0.0110648 | 0.1349914
[5 empty] | 0.01164919 | 0.05358647 |  |  | 0.01140287 | 0.1375283 | 0.0163426 | 0.1360897 | 0.01068578 | 0.1357584
[5 empty] | 0.01126593 | 0.05350129 |  |  | 0.01131408 | 0.1383053 | 0.01608776 | 0.1368586 | 0.01071317 | 0.1365254
[5 empty] | 0.01088817 | 0.0534161 |  |  | 0.01132715 | 0.1390823 | 0.01563713 | 0.1376275 | 0.01024709 | 0.1372924
[5 empty] | 0.01051624 | 0.05333092 |  |  | 0.0115422 | 0.1398593 | 0.01509084 | 0.1383963 | 0.01028771 | 0.1380594
[5 empty] | 0.01015049 | 0.05324573 |  |  | 0.01135938 | 0.1406363 | 0.01494904 | 0.1391652 | 0.01003516 | 0.1388263
[5 empty] | 0.009791238 | 0.05316055 |  |  | 0.01137883 | 0.1414133 | 0.01491186 | 0.1399341 | 0.01038958 | 0.1395933
[5 empty] | 0.009438818 | 0.05307536 |  |  | 0.01150069 | 0.1421903 | 0.01497943 | 0.1407029 | 0.01005113 | 0.1403603
[5 empty] | 0.009093562 | 0.05299017 |  |  | 0.0115251 | 0.1429673 | 0.0145519 | 0.1414718 | 0.009919952 | 0.1411273
[5 empty] | 0.008755802 | 0.05290499 |  |  | 0.0114522 | 0.1437443 | 0.01442941 | 0.1422407 | 0.009596185 | 0.1418943
[5 empty] | 0.008425869 | 0.0528198 |  |  | 0.01158214 | 0.1445213 | 0.01401208 | 0.1430095 | 0.009479976 | 0.1426613
[5 empty] | 0.008104096 | 0.05273462 |  |  | 0.01161504 | 0.1452983 | 0.01400005 | 0.1437784 | 0.009671469 | 0.1434283
[5 empty] | 0.007790815 | 0.05264943 |  |  | 0.01175107 | 0.1460753 | 0.01339347 | 0.1445473 | 0.009070811 | 0.1441953
[5 empty] | 0.007486356 | 0.05256425 |  |  | 0.01159035 | 0.1468523 | 0.01349247 | 0.1453161 | 0.009278146 | 0.1449623
[5 empty] | 0.007191051 | 0.05247906 |  |  | 0.01183302 | 0.1476293 | 0.01349719 | 0.146085 | 0.009493618 | 0.1457293
[5 empty] | 0.006905233 | 0.05239387 |  |  | 0.01187924 | 0.1484063 | 0.01290776 | 0.1468539 | 0.008717372 | 0.1464963
[5 empty] | 0.006629233 | 0.05230869 |  |  | 0.01192913 | 0.1491833 | 0.01282432 | 0.1476228 | 0.008649555 | 0.1472633
[5 empty] | 0.006363383 | 0.0522235 |  |  | 0.01198283 | 0.1499602 | 0.012447 | 0.1483916 | 0.008890309 | 0.1480303
[5 empty] | 0.006108014 | 0.05213832 |  |  | 0.0118405 | 0.1507372 | 0.01227596 | 0.1491605 | 0.009139781 | 0.1487973
[5 empty] | 0.005863458 | 0.05205313 |  |  | 0.01190227 | 0.1515142 | 0.01261131 | 0.1499294 | 0.008498115 | 0.1495643
[5 empty] | 0.005630047 | 0.05196795 |  |  | 0.01196828 | 0.1522912 | 0.0124532 | 0.1506982 | 0.009365455 | 0.1503313
[5 empty] | 0.005408112 | 0.05188276 |  |  | 0.01203867 | 0.1530682 | 0.01180177 | 0.1514671 | 0.009141948 | 0.1510983
[5 empty] | 0.005197986 | 0.05179757 |  |  | 0.01211358 | 0.1538452 | 0.01185715 | 0.152236 | 0.008927737 | 0.1518653
[5 empty] | 0.005 | 0.05171239 |  |  | 0.01229316 | 0.1546222 | 0.01161948 | 0.1530048 | 0.008722968 | 0.1526323
[5 empty] | 0.005 | 0.05169923
[5 empty] | 0.005694549 | 0.0516995
[5 empty] | 0.00638524 | 0.05169977
[5 empty] | 0.007072031 | 0.05170004
[5 empty] | 0.007754878 | 0.0517003
[5 empty] | 0.008433736 | 0.05170057
[5 empty] | 0.009108561 | 0.05170084
[5 empty] | 0.009779309 | 0.05170111
[5 empty] | 0.01044594 | 0.05170138
[5 empty] | 0.0111084 | 0.05170165
[5 empty] | 0.01176666 | 0.05170192
[5 empty] | 0.01242066 | 0.05170218
[5 empty] | 0.01307037 | 0.05170245
[5 empty] | 0.01371574 | 0.05170272
[5 empty] | 0.01435672 | 0.05170299
[5 empty] | 0.01499328 | 0.05170326
[5 empty] | 0.01562536 | 0.05170353
[5 empty] | 0.01625293 | 0.0517038
[5 empty] | 0.01687594 | 0.05170406
[5 empty] | 0.01749434 | 0.05170433
[5 empty] | 0.0181081 | 0.0517046
[5 empty] | 0.01871716 | 0.05170487
[5 empty] | 0.01932149 | 0.05170514
[5 empty] | 0.01992105 | 0.05170541
[5 empty] | 0.02051577 | 0.05170567
[5 empty] | 0.02110581 | 0.05170594
[5 empty] | 0.0216922 | 0.05170621
[5 empty] | 0.02227506 | 0.05170648
[5 empty] | 0.02285436 | 0.05170675
[5 empty] | 0.02343006 | 0.05170702
[5 empty] | 0.0240021 | 0.05170729
[5 empty] | 0.02457044 | 0.05170755
[5 empty] | 0.02513505 | 0.05170782
[5 empty] | 0.02569587 | 0.05170809
[5 empty] | 0.02625287 | 0.05170836
[5 empty] | 0.02680599 | 0.05170863
[5 empty] | 0.0273552 | 0.0517089
[5 empty] | 0.02790044 | 0.05170917
[5 empty] | 0.02844169 | 0.05170943
[5 empty] | 0.02897889 | 0.0517097
[5 empty] | 0.02951199 | 0.05170997
[5 empty] | 0.03004096 | 0.05171024
[5 empty] | 0.03056576 | 0.05171051
[5 empty] | 0.03108633 | 0.05171078
[5 empty] | 0.03160263 | 0.05171105
[5 empty] | 0.03211462 | 0.05171131
[5 empty] | 0.03262226 | 0.05171158
[5 empty] | 0.0331255 | 0.05171185
[5 empty] | 0.0336243 | 0.05171212
[5 empty] | 0.03411861 | 0.05171239
[5 empty] | 0.03411861 | 0.05169923
[5 empty] | 0.03466917 | 0.05178495
[5 empty] | 0.0352148 | 0.05187068
[5 empty] | 0.03575538 | 0.0519564
[5 empty] | 0.03629078 | 0.05204212
[5 empty] | 0.03682089 | 0.05212784
[5 empty] | 0.03734558 | 0.05221357
[5 empty] | 0.03786472 | 0.05229929
[5 empty] | 0.0383782 | 0.05238501
[5 empty] | 0.03888588 | 0.05247074
[5 empty] | 0.03938765 | 0.05255646
[5 empty] | 0.03988338 | 0.05264218
[5 empty] | 0.04037294 | 0.0527279
[5 empty] | 0.04085622 | 0.05281363
[5 empty] | 0.0413331 | 0.05289935
[5 empty] | 0.04180344 | 0.05298507
[5 empty] | 0.04226712 | 0.05307079
[5 empty] | 0.04272403 | 0.05315652
[5 empty] | 0.04317403 | 0.05324224
[5 empty] | 0.04361701 | 0.05332796
[5 empty] | 0.04405284 | 0.05341369
[5 empty] | 0.0444814 | 0.05349941
[5 empty] | 0.04490256 | 0.05358513
[5 empty] | 0.0453162 | 0.05367085
[5 empty] | 0.0457222 | 0.05375658
[5 empty] | 0.04612093 | 0.0538423
[5 empty] | 0.04651531 | 0.05392802
[5 empty] | 0.0469057 | 0.05401375
[5 empty] | 0.04729199 | 0.05409947
[5 empty] | 0.04767405 | 0.05418519
[5 empty] | 0.04805175 | 0.05427091
[5 empty] | 0.04842499 | 0.05435664
[5 empty] | 0.04879362 | 0.05444236
[5 empty] | 0.04915753 | 0.05452808
[5 empty] | 0.0495166 | 0.0546138
[5 empty] | 0.04987069 | 0.05469953
[5 empty] | 0.0502197 | 0.05478525
[5 empty] | 0.05056349 | 0.05487097
[5 empty] | 0.05090194 | 0.0549567
[5 empty] | 0.05123493 | 0.05504242
[5 empty] | 0.05156233 | 0.05512814
[5 empty] | 0.05188402 | 0.05521386
[5 empty] | 0.05219988 | 0.05529959
[5 empty] | 0.05250978 | 0.05538531
[5 empty] | 0.05281361 | 0.05547103
[5 empty] | 0.05311123 | 0.05555676
[5 empty] | 0.05340252 | 0.05564248
[5 empty] | 0.05368736 | 0.0557282
[5 empty] | 0.05396564 | 0.05581392
[5 empty] | 0.05423721 | 0.05589965
[5 empty] | 0.04782481 | 0.05589965
[5 empty] | 0.05434465 | 0.05748401
[5 empty] | 0.05444411 | 0.05906837
[5 empty] | 0.05453589 | 0.06065273
[5 empty] | 0.0546203 | 0.06223709
[5 empty] | 0.05469765 | 0.06382146
[5 empty] | 0.05476825 | 0.06540582
[5 empty] | 0.05483241 | 0.06699018
[5 empty] | 0.05489043 | 0.06857454
[5 empty] | 0.05494262 | 0.0701589
[5 empty] | 0.05498929 | 0.07174327
[5 empty] | 0.05503076 | 0.07332763
[5 empty] | 0.05506732 | 0.07491199
[5 empty] | 0.05509929 | 0.07649635
[5 empty] | 0.05512697 | 0.07808071
[5 empty] | 0.05515068 | 0.07966508
[5 empty] | 0.05517072 | 0.08124944
[5 empty] | 0.05518739 | 0.0828338
[5 empty] | 0.05520102 | 0.08441816
[5 empty] | 0.0552119 | 0.08600253
[5 empty] | 0.05522035 | 0.08758689
[5 empty] | 0.05522667 | 0.08917125
[5 empty] | 0.05523118 | 0.09075561
[5 empty] | 0.05523417 | 0.09233997
[5 empty] | 0.05523596 | 0.09392434
[5 empty] | 0.05523686 | 0.0955087
[5 empty] | 0.05523717 | 0.09709306
[5 empty] | 0.0552367 | 0.09867742
[5 empty] | 0.05518078 | 0.1002618
[5 empty] | 0.05503692 | 0.1018461
[5 empty] | 0.05481166 | 0.1034305
[5 empty] | 0.05451148 | 0.1050149
[5 empty] | 0.05414291 | 0.1065992
[5 empty] | 0.05371246 | 0.1081836
[5 empty] | 0.05322662 | 0.109768
[5 empty] | 0.05269191 | 0.1113523
[5 empty] | 0.05211485 | 0.1129367
[5 empty] | 0.05150193 | 0.114521
[5 empty] | 0.05085967 | 0.1161054
[5 empty] | 0.05019458 | 0.1176898
[5 empty] | 0.04951316 | 0.1192741
[5 empty] | 0.04882193 | 0.1208585
[5 empty] | 0.0481274 | 0.1224429
[5 empty] | 0.04743607 | 0.1240272
[5 empty] | 0.04675445 | 0.1256116
[5 empty] | 0.04608905 | 0.1271959
[5 empty] | 0.04544639 | 0.1287803
[5 empty] | 0.04483296 | 0.1303647
[5 empty] | 0.04425529 | 0.131949
[5 empty] | 0.04371987 | 0.1335334
[5 empty] | 0.04323322 | 0.1351177
[5 empty] | 0.04279169 | 0.1367021
[5 empty] | 0.04234922 | 0.1382865
[5 empty] | 0.04190063 | 0.1398708
[5 empty] | 0.04144749 | 0.1414552
[5 empty] | 0.0409914 | 0.1430396
[5 empty] | 0.04053391 | 0.1446239
[5 empty] | 0.0400766 | 0.1462083
[5 empty] | 0.03962104 | 0.1477926
[5 empty] | 0.03916882 | 0.15
[5 empty] | 0.0387215 | 0.1509614
[5 empty] | 0.03828065 | 0.1525457
[5 empty] | 0.03784786 | 0.1541301
[5 empty] | 0.03742469 | 0.1557145
[5 empty] | 0.03701273 | 0.1572988
[5 empty] | 0.03661353 | 0.1588832
[5 empty] | 0.03622868 | 0.1604675
[5 empty] | 0.03585976 | 0.1620519
[5 empty] | 0.03550832 | 0.1636363
[5 empty] | 0.03517596 | 0.1652206
[5 empty] | 0.03486424 | 0.166805
[5 empty] | 0.03457474 | 0.1683894
[5 empty] | 0.03430903 | 0.1699737
[5 empty] | 0.03406868 | 0.1715581
[5 empty] | 0.03385528 | 0.1731424
[5 empty] | 0.03367038 | 0.1747268
[5 empty] | 0.03351557 | 0.1763112
[5 empty] | 0.03337674 | 0.1778955
[5 empty] | 0.03323988 | 0.1794799
[5 empty] | 0.03310537 | 0.1810642
[5 empty] | 0.03297362 | 0.1826486
[5 empty] | 0.032845 | 0.184233
[5 empty] | 0.03271992 | 0.1858173
[5 empty] | 0.03259876 | 0.1874017
[5 empty] | 0.03248191 | 0.1889861
[5 empty] | 0.03236977 | 0.1905704
[5 empty] | 0.03226273 | 0.1921548
[5 empty] | 0.03216117 | 0.1937391
[5 empty] | 0.03206549 | 0.1953235
[5 empty] | 0.03197608 | 0.1969079
[5 empty] | 0.03189333 | 0.1984922
[5 empty] | 0.03181763 | 0.2000766
[5 empty] | 0.03174937 | 0.201661
[5 empty] | 0.03168894 | 0.2032453
[5 empty] | 0.03163674 | 0.2048297
[5 empty] | 0.03159315 | 0.206414
[5 empty] | 0.03155857 | 0.2079984
[5 empty] | 0.03153338 | 0.2095828
[5 empty] | 0.03151799 | 0.2111671
[5 empty] | 0.03151277 | 0.2127515