## 1
Общество с ограниченной ответственностью "Инженерная геология" (ООО "ИнжГео")
Юр. адрес: 117279, г. Москва, ул. Миклухо-Маклая, 36 а, этаж 5, пом. XXIII к. 76-84
Телефон/факс +7 (495) 132-30-00, Адрес электронной почты inbox@inj-geo.ru
Испытательная лаборатория ООО «ИнжГео»
Адрес места осуществления деятельности лаборатории: г. Москва, просп. Вернадского, д. 51, стр. 1
Телефон +7(910)4557682, E-mail: slg85@mail.ru
Протокол испытаний № 13-63/39 от 07-12-2022 |  |  |  |  | от 29.04.2022
Наименование и адрес заказчика: ООО Регионстрой
Наименование объекта: Переход трубопровода через р. Енисей
Наименование используемого метода/методики: ГОСТ 12248.4-2020
Условия проведения испытания: температура окружающей среды (18 - 25)0С, влажность воздуха (40 - 75)%
Дата получение объекта подлежащего испытаниям: 10-11-2022
Дата испытания: 25.10.2022-19.11.2039
Испытание грунтов методом компрессионного сжатия
Лабораторный номер: |  | 1074 |  |  |  | We, д.е. = | 0.568577864
Номер скважины: |  | BH-006 |  |  |  | ρ, г/см3 = | 1.9
Глубина отбора, м: |  | 1.6 |  |  |  | ρs, г/см3 = | 2.73
Наименование грунта: |  | Суглинок, после оттаивания текучий, тяжелый песчанистый |  |  |  | e, д.е. = | 1.1
[6 empty] | IL, д.е. = | 3.153
Результаты испытаний
Данные компрессионных испытаний
Верт. давление Р, Мпа | Относит. деформ. e, д.е. | Коэф. пористости е, д.е. | Коэф. сжимаемости m0, Мпа-1 | sigma | otn_vert | koef_e | m0
|  |  |  | 0 | 0 | 1.1 | -
|  |  |  | 0.0125 | 0.0007819163 | 1.098358 | 0.1313619
|  |  |  | 0.025 | 0.001468331 | 1.096917 | 0.1153176
|  |  |  | 0.05 | 0.002718331 | 1.094292 | 0.105
|  |  |  | 0.1 | 0.00517787 | 1.089126 | 0.1033007
|  |  |  | 0.2 | 0.009723325 | 1.079581 | 0.09545455
|  |  |  | q_zg | 0.029812216 | e_a | 0.0002183307
|  |  |  | e_zg | 0.001708942 | e_max | 0.009723325 | q_max | 0.1900999
Перпендикуляр Y
0
|  |  |  | Перпендикуляр Y |  | Линия тренда
0
Одометрический модуль деформации Eoed (0,1-0,2), Мпа =
Касательный модуль деформации E, Мпа =
| Начальник исп. лаборатории: | [5 empty] | Семиколенова Л.Г.
Лист 1 , всего листов 1
Частичное воспроизведение протокола испытаний без письменного разрешения ООО «ИнжГео» ЗАПРЕЩАЕТСЯ
Инженерно-геологический элемент: 2.2.1.2

## Лист1 (hidden)
Супесь |  | Суглинок |  | Глина
En | Mk | En | Mk | En | Mk
[6 empty] | Там где | - | не нормируется по табличке
0.45 | 2.8 | 0.45 | 3 | 0.45 | -
0.46 | 2.8 | 0.46 | 3 | 0.46 | -
0.47 | 2.8 | 0.47 | 3 | 0.47 | -
0.48 | 2.8 | 0.48 | 3 | 0.48 | -
0.49 | 2.8 | 0.49 | 3 | 0.49 | -
0.5 | 2.8 | 0.5 | 3 | 0.5 | -
0.51 | 2.8 | 0.51 | 3 | 0.51 | -
0.52 | 2.8 | 0.52 | 3 | 0.52 | -
0.53 | 2.8 | 0.53 | 3 | 0.53 | -
0.54 | 2.8 | 0.54 | 3 | 0.54 | -
0.55 | 2.8 | 0.55 | 3 | 0.55 | -
0.56 |  | 0.56 |  | 0.56 | -
0.57 |  | 0.57 |  | 0.57 | -
0.58 |  | 0.58 |  | 0.58 | -
0.59 |  | 0.59 |  | 0.59 | -
0.6 |  | 0.6 |  | 0.6 | -
0.61 |  | 0.61 |  | 0.61 | -
0.62 |  | 0.62 |  | 0.62 | -
0.63 |  | 0.63 |  | 0.63 | -
0.64 |  | 0.64 |  | 0.64 | -
0.65 | 2.5 | 0.65 | 2.7 | 0.65 | 2.4
0.66 |  | 0.66 |  | 0.66 | 2.4
0.67 |  | 0.67 |  | 0.67 | 2.4
0.68 |  | 0.68 |  | 0.68 | 2.4
0.69 |  | 0.69 |  | 0.69 | 2.4
0.7 |  | 0.7 |  | 0.7 | 2.4
0.71 |  | 0.71 |  | 0.71 | 2.4
0.72 |  | 0.72 |  | 0.72 | 2.4
0.73 |  | 0.73 |  | 0.73 | 2.4
0.74 |  | 0.74 |  | 0.74 | 2.4
0.75 | 2.1 | 0.75 | 2.4 | 0.75 | 2.4
0.76 |  | 0.76 |  | 0.76
0.77 |  | 0.77 |  | 0.77
0.78 |  | 0.78 |  | 0.78
0.79 |  | 0.79 |  | 0.79
0.8 |  | 0.8 |  | 0.8
0.81 |  | 0.81 |  | 0.81
0.82 |  | 0.82 |  | 0.82
0.83 |  | 0.83 |  | 0.83
0.84 |  | 0.84 |  | 0.84
0.85 | 1.4 | 0.85 | 1.8 | 0.85 | 2.2
0.86 | - | 0.86 |  | 0.86
0.87 | - | 0.87 |  | 0.87
0.88 | - | 0.88 |  | 0.88
0.89 | - | 0.89 |  | 0.89
0.9 | - | 0.9 |  | 0.9
0.91 | - | 0.91 |  | 0.91
0.92 | - | 0.92 |  | 0.92
0.93 | - | 0.93 |  | 0.93
0.94 | - | 0.94 |  | 0.94
0.95 | - | 0.95 | 1.5 | 0.95 | 2
0.96 | - | 0.96 |  | 0.96
0.97 | - | 0.97 |  | 0.97
0.98 | - | 0.98 |  | 0.98
0.99 | - | 0.99 |  | 0.99
1 | - | 1 |  | 1
1.01 | - | 1.01 |  | 1.01
1.02 | - | 1.02 |  | 1.02
1.03 | - | 1.03 |  | 1.03
1.04 | - | 1.04 |  | 1.04
1.05 | - | 1.05 | 1.2 | 1.05 | 1.8
1.06 | - | 1.06 | - | 1.06 | -
1.07 | - | 1.07 | - | 1.07 | -
1.08 | - | 1.08 | - | 1.08 | -
1.09 | - | 1.09 | - | 1.09 | -
1.1 | - | 1.1 | - | 1.1 | -
1.11 | - | 1.11 | - | 1.11 | -
1.12 | - | 1.12 | - | 1.12 | -
1.13 | - | 1.13 | - | 1.13 | -
1.14 | - | 1.14 | - | 1.14 | -
1.15 | - | 1.15 | - | 1.15 | -
1.16 | - | 1.16 | - | 1.16 | -
1.17 | - | 1.17 | - | 1.17 | -
1.18 | - | 1.18 | - | 1.18 | -
1.19 | - | 1.19 | - | 1.19 | -
1.2 | - | 1.2 | - | 1.2 | -
1.21 | - | 1.21 | - | 1.21 | -
1.22 | - | 1.22 | - | 1.22 | -
1.23 | - | 1.23 | - | 1.23 | -
1.24 | - | 1.24 | - | 1.24 | -
1.25 | - | 1.25 | - | 1.25 | -
1.26 | - | 1.26 | - | 1.26 | -
1.27 | - | 1.27 | - | 1.27 | -
1.28 | - | 1.28 | - | 1.28 | -
1.29 | - | 1.29 | - | 1.29 | -
1.3 | - | 1.3 | - | 1.3 | -
1.31 | - | 1.31 | - | 1.31 | -
1.32 | - | 1.32 | - | 1.32 | -
1.33 | - | 1.33 | - | 1.33 | -
1.34 | - | 1.34 | - | 1.34 | -
1.35 | - | 1.35 | - | 1.35 | -