## 1
Общество с ограниченной ответственностью "Инженерная геология" (ООО "ИнжГео")
Юр. адрес: 117279, г. Москва, ул. Миклухо-Маклая, 36 а, этаж 5, пом. XXIII к. 76-84
Телефон/факс +7 (495) 132-30-00, Адрес электронной почты inbox@inj-geo.ru
Испытательная лаборатория ООО «ИнжГео»
Адрес места осуществления деятельности лаборатории: г. Москва, просп. Вернадского, д. 51, стр. 1
Телефон +7(910)4557682, E-mail: slg85@mail.ru
Протокол испытаний № 13-63/22 от 20-11-2022 |  |  |  |  | от 29.04.2022
Наименование и адрес заказчика: ООО Регионстрой
Наименование объекта: Переход трубопровода через р. Енисей
Наименование используемого метода/методики: ГОСТ 12248.4-2020
Условия проведения испытания: температура окружающей среды (18 - 25)0С, влажность воздуха (40 - 75)%
Дата получение объекта подлежащего испытаниям: 24.10.2022
Дата испытания: 25.10.2022-19.11.2022
Испытание грунтов методом компрессионного сжатия
Лабораторный номер: |  | 1057 |  |  |  | We, д.е. = | 0.406669122
Номер скважины: |  | BH-001 |  |  |  | ρ, г/см3 = | 1.9
Глубина отбора, м: |  | 1.7 |  |  |  | ρs, г/см3 = | 2.7
Наименование грунта: |  | Суглинок, после оттаивания текучий, легкий песчанистый |  |  |  | e, д.е. = | 1.1
[6 empty] | IL, д.е. = | 1.082
Метод Казагранде
| Нагрузка, МПа | Относительная дефоормация, д.е. | Коэффициент пористости грунта, д.е. | [5 empty] | CAS_1_X | CAS_1_Y | first_line_x | first_line_y | second_line_x | second_line_y | third_line_x | third_line_y | point_X_GG | point_Y_GG | perp_GG_X | perp_GG_Y | CAS_B_X | CAS_B_Y
| 0 | 0 | 1.1 | [5 empty] | 0.0125 | 1.052079 | 0.1623611 | 0.7995043 | 0.1623611 | 0.7995043 | 0.1623611 | 0.7995043 | 0.2396997 | 0.7832871 | 0.2396997 | 0.7832871 | 0.0125 | 1.008706
| 0.0125 | 0.05112186 | 0.9926441 | [5 empty] | 6.4 | 0.4843724 | 0.4 | 0.7995043 | 0.4 | 0.7619697 | 0.4 | 0.7244351 | 0.2396997 | 0.7832871 | 0.2396997 | 0 | 4.00625 | 0.5379473
| 0.025 | 0.07363698 | 0.9453623 | [5 empty] | 8 | 0.4640656 | 8 | 0.7995043 | 8 | 0.6372599 | 8 | 0.4750155 | 0.2396997 | 0.7832871 | 0.2396997 | 0 | 8 | 0.4815215
| 0.05 | 0.09829686 | 0.8935766
| 0.1 | 0.1242635 | 0.8390466
| 0.2 | 0.1511936 | 0.7824935
| 0.4 | 0.1788404 | 0.7244351
| 0.8 | 0.2069834 | 0.6653348
| 1.6 | 0.2354805 | 0.6054909
| 3.2 | 0.2642296 | 0.5451179
| 6.4 | 0.293156 | 0.4843724
| 8 | 0.3028259 | 0.4640656 | Давление предуплотнения σp, МПа |  |  |  | 0.2396997
|  |  |  | Бытовое (эффективное) давление σ0, МПа |  |  |  | 0.0316754795
|  |  |  | Коэффициент переуплотнения OCR |  |  |  | 7.567358
|  |  |  | Давление переуплотнения POP, МПа |  |  |  | 0.2080242
Метод Беккера | [8 empty] | Метод Беккера
| Нагрузка, МПа | Работа на единицу объёма ΔА, кДж/м3 | Суммарная работа А, кДж/м3 | [5 empty] | high_line_x | high_line_y | low_line_x | low_line_y | Sigma_Beccer | Y_Beccer
| 0 | 0 | 0 | [5 empty] | 0.0950264385 | 0.0003 | 0 | 0 | 0.0950264385 | 0.0003
| 0.0125 | 0.3195116 | 0.0003195116 | [5 empty] | 8 | 0.3444976 | 8 | 0.02525613 | 0.0950264385 | 0.0003
| 0.025 | 0.4221586 | 0.0007416702
| 0.05 | 0.9247453 | 0.001666416
| 0.1 | 1.947499 | 0.003613915
| 0.2 | 4.039512 | 0.007653427
| 0.4 | 8.294047 | 0.01594747
| 0.8 | 16.88581 | 0.03283329
| 1.6 | 34.1965 | 0.06702979
| 3.2 | 68.99768 | 0.1360275
| 6.4 | 138.847 | 0.2748745
| 8 | 69.62313 | 0.3444976 | Давление предуплотнения σp, МПа |  |  |  | 0.0950264385
|  |  |  | Бытовое (эффективное) давление σ0, МПа |  |  |  | 0.0316754795
|  |  |  | Коэффициент переуплотнения OCR |  |  |  | 3
|  |  |  | Давление переуплотнения POP, МПа |  |  |  | 0.063350959
| Начальник исп. лаборатории: | [5 empty] | Семиколенова Л.Г.
Лист 1 , всего листов 1
Частичное воспроизведение протокола испытаний без письменного разрешения ООО «ИнжГео» ЗАПРЕЩАЕТСЯ
Инженерно-геологический элемент: 2.2.1.1