## 1
Общество с ограниченной ответственностью "Инженерная геология" (ООО "ИнжГео")
Юр. адрес: 117279, г. Москва, ул. Миклухо-Маклая, 36 а, этаж 5, пом. XXIII к. 76-84
Телефон/факс +7 (495) 132-30-00, Адрес электронной почты inbox@inj-geo.ru
Испытательная лаборатория ООО «ИнжГео»
Адрес места осуществления деятельности лаборатории: г. Москва, просп. Вернадского, д. 51, стр. 1
Телефон +7(910)4557682, E-mail: slg85@mail.ru
Протокол испытаний № 13-63/23 от 21-11-2022 |  |  |  |  | от 29.04.2022
Наименование и адрес заказчика: ООО Регионстрой
Наименование объекта: Переход трубопровода через р. Енисей
Наименование используемого метода/методики: ГОСТ 12248.4-2020
Условия проведения испытания: температура окружающей среды (18 - 25)0С, влажность воздуха (40 - 75)%
Дата получение объекта подлежащего испытаниям: 25.10.2022
Дата испытания: 25.10.2022-19.11.2023
Испытание грунтов методом компрессионного сжатия
Лабораторный номер: |  | 1058 |  |  |  | We, д.е. = | 0.322890956
Номер скважины: |  | BH-032 |  |  |  | ρ, г/см3 = | 1.9
Глубина отбора, м: |  | 0.9 |  |  |  | ρs, г/см3 = | 2.72
Наименование грунта: |  | Суглинок, после оттаивания текучепластичный, легкий песчанистый |  |  |  | e, д.е. = | 1.1
[6 empty] | IL, д.е. = | 0.892
Метод Казагранде
| Нагрузка, МПа | Относительная дефоормация, д.е. | Коэффициент пористости грунта, д.е. | [5 empty] | CAS_1_X | CAS_1_Y | first_line_x | first_line_y | second_line_x | second_line_y | third_line_x | third_line_y | point_X_GG | point_Y_GG | perp_GG_X | perp_GG_Y | CAS_B_X | CAS_B_Y
| 0 | 0 | 1.1 | [5 empty] | 0.0125 | 1.01972 | 0.203454 | 0.7516766 | 0.203454 | 0.7516766 | 0.203454 | 0.7516766 | 0.2776624 | 0.7384858 | 0.2776624 | 0.7384858 | 0.0125 | 0.9841612
| 0.0125 | 0.06043327 | 0.9730901 | [5 empty] | 6.4 | 0.4538984 | 0.4 | 0.7516766 | 0.4 | 0.7230005 | 0.4 | 0.6943244 | 0.2776624 | 0.7384858 | 0.2776624 | 0 | 4.00625 | 0.5033198
| 0.025 | 0.08491239 | 0.921684 | [5 empty] | 8 | 0.4336591 | 8 | 0.7516766 | 8 | 0.5959255 | 8 | 0.4401743 | 0.2776624 | 0.7384858 | 0.2776624 | 0 | 8 | 0.4456854
| 0.05 | 0.1108407 | 0.8672346
| 0.1 | 0.1376819 | 0.8108679
| 0.2 | 0.1651888 | 0.7531035
| 0.4 | 0.1931788 | 0.6943244
| 0.8 | 0.2215055 | 0.6348384
| 1.6 | 0.2500731 | 0.5748465
| 3.2 | 0.2788103 | 0.5144984
| 6.4 | 0.3076674 | 0.4538984
| 8 | 0.3173052 | 0.4336591 | Давление предуплотнения σp, МПа |  |  |  | 0.2776624
|  |  |  | Бытовое (эффективное) давление σ0, МПа |  |  |  | 0.0167693715
|  |  |  | Коэффициент переуплотнения OCR |  |  |  | 16.55771
|  |  |  | Давление переуплотнения POP, МПа |  |  |  | 0.260893
Метод Беккера | [8 empty] | Метод Беккера
| Нагрузка, МПа | Работа на единицу объёма ΔА, кДж/м3 | Суммарная работа А, кДж/м3 | [5 empty] | high_line_x | high_line_y | low_line_x | low_line_y | Sigma_Beccer | Y_Beccer
| 0 | 0 | 0 | [5 empty] | 0.067077486 | 0.0003 | 0 | 0 | 0.067077486 | 0.0003
| 0.0125 | 0.3777079 | 0.0003777079 | [5 empty] | 8 | 0.3444976 | 8 | 0.03577952 | 0.067077486 | 0.0003
| 0.025 | 0.4589835 | 0.0008366914
| 0.05 | 0.9723108 | 0.001809002
| 0.1 | 2.013095 | 0.003822097
| 0.2 | 4.12603 | 0.007948127
| 0.4 | 8.397013 | 0.01634514
| 0.8 | 16.99601 | 0.03334115
| 1.6 | 34.28107 | 0.06762222
| 3.2 | 68.96929 | 0.1365915
| 6.4 | 138.5142 | 0.2751057
| 8 | 69.39194 | 0.3444976 | Давление предуплотнения σp, МПа |  |  |  | 0.067077486
|  |  |  | Бытовое (эффективное) давление σ0, МПа |  |  |  | 0.0167693715
|  |  |  | Коэффициент переуплотнения OCR |  |  |  | 4
|  |  |  | Давление переуплотнения POP, МПа |  |  |  | 0.0503081145
| Начальник исп. лаборатории: | [5 empty] | Семиколенова Л.Г.
Лист 1 , всего листов 1
Частичное воспроизведение протокола испытаний без письменного разрешения ООО «ИнжГео» ЗАПРЕЩАЕТСЯ
Инженерно-геологический элемент: 2.2.1.1