## 1
Общество с ограниченной ответственностью "Инженерная геология" (ООО "ИнжГео")
Юр. адрес: 117279, г. Москва, ул. Миклухо-Маклая, 36 а, этаж 5, пом. XXIII к. 76-84
Телефон/факс +7 (495) 132-30-00, Адрес электронной почты inbox@inj-geo.ru
Испытательная лаборатория ООО «ИнжГео»
Адрес места осуществления деятельности лаборатории: г. Москва, просп. Вернадского, д. 51, стр. 1
Телефон +7(910)4557682, E-mail: slg85@mail.ru
Протокол испытаний № 13-63/24 от 22-11-2022 |  |  |  |  | от 29.04.2022
Наименование и адрес заказчика: ООО Регионстрой
Наименование объекта: Переход трубопровода через р. Енисей
Наименование используемого метода/методики: ГОСТ 12248.4-2020
Условия проведения испытания: температура окружающей среды (18 - 25)0С, влажность воздуха (40 - 75)%
Дата получение объекта подлежащего испытаниям: 26.10.2022
Дата испытания: 25.10.2022-19.11.2024
Испытание грунтов методом компрессионного сжатия
Лабораторный номер: |  | 1059 |  |  |  | We, д.е. = | 0.322852279
Номер скважины: |  | BH-050 |  |  |  | ρ, г/см3 = | 1.9
Глубина отбора, м: |  | 3 |  |  |  | ρs, г/см3 = | 2.74
Наименование грунта: |  | Суглинок, после оттаивания текучий, легкий песчанистый |  |  |  | e, д.е. = | 1.1
[6 empty] | IL, д.е. = | 1.061
Метод Казагранде
| Нагрузка, МПа | Относительная дефоормация, д.е. | Коэффициент пористости грунта, д.е. | [5 empty] | CAS_1_X | CAS_1_Y | first_line_x | first_line_y | second_line_x | second_line_y | third_line_x | third_line_y | point_X_GG | point_Y_GG | perp_GG_X | perp_GG_Y | CAS_B_X | CAS_B_Y
| 0 | 0 | 1.1 | [5 empty] | 0.0125 | 1.193537 | 0.151087 | 0.9233491 | 0.151087 | 0.9233491 | 0.151087 | 0.9233491 | 0.3012858 | 0.8975971 | 0.3012858 | 0.8975971 | 0.0125 | 1.09772
| 0.0125 | 0.01991739 | 1.058173 | [5 empty] | 6.4 | 0.6134057 | 0.4 | 0.9233491 | 0.4 | 0.8870231 | 0.4 | 0.850697 | 0.3012858 | 0.8975971 | 0.3012858 | 0 | 4.00625 | 0.694009
| 0.025 | 0.03324379 | 1.030188 | [5 empty] | 8 | 0.5926545 | 8 | 0.9233491 | 8 | 0.7752501 | 8 | 0.627151 | 0.3012858 | 0.8975971 | 0.3012858 | 0 | 8 | 0.6456197
| 0.05 | 0.05007428 | 0.994844
| 0.1 | 0.07036943 | 0.9522242
| 0.2 | 0.09346399 | 0.9037256
| 0.4 | 0.1187157 | 0.850697
| 0.8 | 0.1455626 | 0.7943186
| 1.6 | 0.173544 | 0.7355576
| 3.2 | 0.2023385 | 0.6750891
| 6.4 | 0.2317116 | 0.6134057
| 8 | 0.2415931 | 0.5926545 | Давление предуплотнения σp, МПа |  |  |  | 0.3012858
|  |  |  | Бытовое (эффективное) давление σ0, МПа |  |  |  | 0.055897905
|  |  |  | Коэффициент переуплотнения OCR |  |  |  | 5.38993
|  |  |  | Давление переуплотнения POP, МПа |  |  |  | 0.2453879
Метод Беккера | [8 empty] | Метод Беккера
| Нагрузка, МПа | Работа на единицу объёма ΔА, кДж/м3 | Суммарная работа А, кДж/м3 | [5 empty] | high_line_x | high_line_y | low_line_x | low_line_y | Sigma_Beccer | Y_Beccer
| 0 | 0 | 0 | [5 empty] | 0.279489525 | 0.0005 | 0 | 0 | 0.279489525 | 0.0005
| 0.0125 | 0.1244837 | 0.0001244837 | [5 empty] | 8 | 0.3444976 | 8 | 0.01431181 | 0.279489525 | 0.0005
| 0.025 | 0.2498698 | 0.0003743535
| 0.05 | 0.6311436 | 0.001005497
| 0.1 | 1.522136 | 0.002527633
| 0.2 | 3.464184 | 0.005991817
| 0.4 | 7.575517 | 0.01356733
| 0.8 | 16.10812 | 0.02967546
| 1.6 | 33.57767 | 0.06325313
| 3.2 | 69.10694 | 0.1323601
| 6.4 | 140.9906 | 0.2733507
| 8 | 71.14691 | 0.3444976 | Давление предуплотнения σp, МПа |  |  |  | 0.279489525
|  |  |  | Бытовое (эффективное) давление σ0, МПа |  |  |  | 0.055897905
|  |  |  | Коэффициент переуплотнения OCR |  |  |  | 5
|  |  |  | Давление переуплотнения POP, МПа |  |  |  | 0.22359162
| Начальник исп. лаборатории: | [5 empty] | Семиколенова Л.Г.
Лист 1 , всего листов 1
Частичное воспроизведение протокола испытаний без письменного разрешения ООО «ИнжГео» ЗАПРЕЩАЕТСЯ
Инженерно-геологический элемент: 2.2.1.1