## 1
Общество с ограниченной ответственностью "Инженерная геология" (ООО "ИнжГео")
Юр. адрес: 117279, г. Москва, ул. Миклухо-Маклая, 36 а, этаж 5, пом. XXIII к. 76-84
Телефон/факс +7 (495) 132-30-00, Адрес электронной почты inbox@inj-geo.ru
Испытательная лаборатория ООО «ИнжГео»
Адрес места осуществления деятельности лаборатории: г. Москва, просп. Вернадского, д. 51, стр. 1
Телефон +7(910)4557682, E-mail: slg85@mail.ru
Протокол испытаний № 13-63/25 от 23-11-2022 |  |  |  |  | от 29.04.2022
Наименование и адрес заказчика: ООО Регионстрой
Наименование объекта: Переход трубопровода через р. Енисей
Наименование используемого метода/методики: ГОСТ 12248.4-2020
Условия проведения испытания: температура окружающей среды (18 - 25)0С, влажность воздуха (40 - 75)%
Дата получение объекта подлежащего испытаниям: 27.10.2022
Дата испытания: 25.10.2022-19.11.2025
Испытание грунтов методом компрессионного сжатия
Лабораторный номер: |  | 1060 |  |  |  | We, д.е. = | 0.307246408
Номер скважины: |  | BH-050 |  |  |  | ρ, г/см3 = | 1.9
Глубина отбора, м: |  | 3.9 |  |  |  | ρs, г/см3 = | 2.71
Наименование грунта: |  | Суглинок, после оттаивания текучепластичный, легкий песчанистый |  |  |  | e, д.е. = | 1.1
[6 empty] | IL, д.е. = | 0.923
Метод Казагранде
| Нагрузка, МПа | Относительная дефоормация, д.е. | Коэффициент пористости грунта, д.е. | [5 empty] | CAS_1_X | CAS_1_Y | first_line_x | first_line_y | second_line_x | second_line_y | third_line_x | third_line_y | point_X_GG | point_Y_GG | perp_GG_X | perp_GG_Y | CAS_B_X | CAS_B_Y
| 0 | 0 | 1.1 | [5 empty] | 0.0125 | 1.268316 | 0.1758175 | 0.9671246 | 0.1758175 | 0.9671246 | 0.1758175 | 0.9671246 | 0.4040833 | 0.9387274 | 0.4040833 | 0.9387274 | 0.0125 | 1.125007
| 0.0125 | 0.01179311 | 1.075234 | [5 empty] | 6.4 | 0.6767899 | 0.4 | 0.9671246 | 0.4 | 0.9390739 | 0.4 | 0.9110232 | 0.4040833 | 0.9387274 | 0.4040833 | 0 | 4.00625 | 0.7804304
| 0.025 | 0.0197225 | 1.058583 | [5 empty] | 8 | 0.6556312 | 8 | 0.9671246 | 8 | 0.836847 | 8 | 0.7065693 | 0.4040833 | 0.9387274 | 0.4040833 | 0 | 8 | 0.7391289
| 0.05 | 0.03137667 | 1.034109
| 0.1 | 0.04722706 | 1.000823
| 0.2 | 0.06693882 | 0.9594285
| 0.4 | 0.08998894 | 0.9110232
| 0.8 | 0.1155357 | 0.8573749
| 1.6 | 0.1429695 | 0.799764
| 3.2 | 0.1717607 | 0.7393025
| 6.4 | 0.2015286 | 0.6767899
| 8 | 0.2116042 | 0.6556312 | Давление предуплотнения σp, МПа |  |  |  | 0.4040833
|  |  |  | Бытовое (эффективное) давление σ0, МПа |  |  |  | 0.0726672765
|  |  |  | Коэффициент переуплотнения OCR |  |  |  | 5.560733
|  |  |  | Давление переуплотнения POP, МПа |  |  |  | 0.3314161
Метод Беккера | [8 empty] | Метод Беккера
| Нагрузка, МПа | Работа на единицу объёма ΔА, кДж/м3 | Суммарная работа А, кДж/м3 | [5 empty] | high_line_x | high_line_y | low_line_x | low_line_y | Sigma_Beccer | Y_Beccer
| 0 | 0 | 0 | [5 empty] | 0.436003659 | 0.0004 | 0 | 0 | 0.436003659 | 0.0004
| 0.0125 | 0.07370697 | 7.370697e-05 | [5 empty] | 8 | 0.3444976 | 8 | 0.007339388 | 0.436003659 | 0.0004
| 0.025 | 0.1486759 | 0.0002223829
| 0.05 | 0.4370313 | 0.0006594142
| 0.1 | 1.188779 | 0.001848194
| 0.2 | 2.956764 | 0.004804957
| 0.4 | 6.915036 | 0.01171999
| 0.8 | 15.32808 | 0.02704808
| 1.6 | 32.92056 | 0.05996864
| 3.2 | 69.09884 | 0.1290675
| 6.4 | 142.8858 | 0.2719533
| 8 | 72.54433 | 0.3444976 | Давление предуплотнения σp, МПа |  |  |  | 0.436003659
|  |  |  | Бытовое (эффективное) давление σ0, МПа |  |  |  | 0.0726672765
|  |  |  | Коэффициент переуплотнения OCR |  |  |  | 6
|  |  |  | Давление переуплотнения POP, МПа |  |  |  | 0.3633363825
| Начальник исп. лаборатории: | [5 empty] | Семиколенова Л.Г.
Лист 1 , всего листов 1
Частичное воспроизведение протокола испытаний без письменного разрешения ООО «ИнжГео» ЗАПРЕЩАЕТСЯ
Инженерно-геологический элемент: 2.2.1.1