## 1
Общество с ограниченной ответственностью "Инженерная геология" (ООО "ИнжГео")
Юр. адрес: 117279, г. Москва, ул. Миклухо-Маклая, 36 а, этаж 5, пом. XXIII к. 76-84
Телефон/факс +7 (495) 132-30-00, Адрес электронной почты inbox@inj-geo.ru
Испытательная лаборатория ООО «ИнжГео»
Адрес места осуществления деятельности лаборатории: г. Москва, просп. Вернадского, д. 51, стр. 1
Телефон +7(910)4557682, E-mail: slg85@mail.ru
Протокол испытаний № 13-63/26 от 24-11-2022 |  |  |  |  | от 29.04.2022
Наименование и адрес заказчика: ООО Регионстрой
Наименование объекта: Переход трубопровода через р. Енисей
Наименование используемого метода/методики: ГОСТ 12248.4-2020
Условия проведения испытания: температура окружающей среды (18 - 25)0С, влажность воздуха (40 - 75)%
Дата получение объекта подлежащего испытаниям: 28.10.2022
Дата испытания: 25.10.2022-19.11.2026
Испытание грунтов методом компрессионного сжатия
Лабораторный номер: |  | 1061 |  |  |  | We, д.е. = | 0.40178518
Номер скважины: |  | BH-052 |  |  |  | ρ, г/см3 = | 1.9
Глубина отбора, м: |  | 0.7 |  |  |  | ρs, г/см3 = | 2.73
Наименование грунта: |  | Суглинок, после оттаивания текучий, легкий пылеватый |  |  |  | e, д.е. = | 1.1
[6 empty] | IL, д.е. = | 1.038
Метод Казагранде
| Нагрузка, МПа | Относительная дефоормация, д.е. | Коэффициент пористости грунта, д.е. | [5 empty] | CAS_1_X | CAS_1_Y | first_line_x | first_line_y | second_line_x | second_line_y | third_line_x | third_line_y | point_X_GG | point_Y_GG | perp_GG_X | perp_GG_Y | CAS_B_X | CAS_B_Y
| 0 | 0 | 1.1 | [5 empty] | 0.0125 | 1.041896 | 0.1713726 | 0.7858764 | 0.1713726 | 0.7858764 | 0.1713726 | 0.7858764 | 0.2473391 | 0.7705186 | 0.2473391 | 0.7705186 | 0.0125 | 1.000842
| 0.0125 | 0.05415086 | 0.9862832 | [5 empty] | 6.4 | 0.4747526 | 0.4 | 0.7858764 | 0.4 | 0.7503983 | 0.4 | 0.7149202 | 0.2473391 | 0.7705186 | 0.2473391 | 0 | 4.00625 | 0.527093
| 0.025 | 0.07725228 | 0.9377702 | [5 empty] | 8 | 0.454466 | 8 | 0.7858764 | 8 | 0.6250092 | 8 | 0.464142 | 0.2473391 | 0.7705186 | 0.2473391 | 0 | 8 | 0.4703087
| 0.05 | 0.1022936 | 0.8851835
| 0.1 | 0.1285214 | 0.8301051
| 0.2 | 0.1556225 | 0.7731927
| 0.4 | 0.1833713 | 0.7149202
| 0.8 | 0.2115673 | 0.6557088
| 1.6 | 0.2400858 | 0.5958198
| 3.2 | 0.2688311 | 0.5354546
| 6.4 | 0.2977368 | 0.4747526
| 8 | 0.3073971 | 0.454466 | Давление предуплотнения σp, МПа |  |  |  | 0.2473391
|  |  |  | Бытовое (эффективное) давление σ0, МПа |  |  |  | 0.0130428445
|  |  |  | Коэффициент переуплотнения OCR |  |  |  | 18.96359
|  |  |  | Давление переуплотнения POP, МПа |  |  |  | 0.2342963
Метод Беккера | [8 empty] | Метод Беккера
| Нагрузка, МПа | Работа на единицу объёма ΔА, кДж/м3 | Суммарная работа А, кДж/м3 | [5 empty] | high_line_x | high_line_y | low_line_x | low_line_y | Sigma_Beccer | Y_Beccer
| 0 | 0 | 0 | [5 empty] | 0.0912999115 | 0.0005 | 0 | 0 | 0.0912999115 | 0.0005
| 0.0125 | 0.3384429 | 0.0003384429 | [5 empty] | 8 | 0.3444976 | 8 | 0.04381165 | 0.0912999115 | 0.0005
| 0.025 | 0.4331516 | 0.0007715945
| 0.05 | 0.9390489 | 0.001710643
| 0.1 | 1.967083 | 0.003677727
| 0.2 | 4.065175 | 0.007742902
| 0.4 | 8.32464 | 0.01606754
| 0.8 | 16.91755 | 0.03298509
| 1.6 | 34.22226 | 0.06720735
| 3.2 | 68.98884 | 0.1361962
| 6.4 | 138.7473 | 0.2749435
| 8 | 69.55408 | 0.3444976 | Давление предуплотнения σp, МПа |  |  |  | 0.0912999115
|  |  |  | Бытовое (эффективное) давление σ0, МПа |  |  |  | 0.0130428445
|  |  |  | Коэффициент переуплотнения OCR |  |  |  | 7
|  |  |  | Давление переуплотнения POP, МПа |  |  |  | 0.078257067
| Начальник исп. лаборатории: | [5 empty] | Семиколенова Л.Г.
Лист 1 , всего листов 1
Частичное воспроизведение протокола испытаний без письменного разрешения ООО «ИнжГео» ЗАПРЕЩАЕТСЯ
Инженерно-геологический элемент: 2.2.1.1