## 1
Общество с ограниченной ответственностью "Инженерная геология" (ООО "ИнжГео")
Юр. адрес: 117279, г. Москва, ул. Миклухо-Маклая, 36 а, этаж 5, пом. XXIII к. 76-84
Телефон/факс +7 (495) 132-30-00, Адрес электронной почты inbox@inj-geo.ru
Испытательная лаборатория ООО «ИнжГео»
Адрес места осуществления деятельности лаборатории: г. Москва, просп. Вернадского, д. 51, стр. 1
Телефон +7(910)4557682, E-mail: slg85@mail.ru
Протокол испытаний № 13-63/27 от 25-11-2022 |  |  |  |  | от 29.04.2022
Наименование и адрес заказчика: ООО Регионстрой
Наименование объекта: Переход трубопровода через р. Енисей
Наименование используемого метода/методики: ГОСТ 12248.4-2020
Условия проведения испытания: температура окружающей среды (18 - 25)0С, влажность воздуха (40 - 75)%
Дата получение объекта подлежащего испытаниям: 29.10.2022
Дата испытания: 25.10.2022-19.11.2027
Испытание грунтов методом компрессионного сжатия
Лабораторный номер: |  | 1062 |  |  |  | We, д.е. = | 0.322602453
Номер скважины: |  | BH-087 |  |  |  | ρ, г/см3 = | 1.9
Глубина отбора, м: |  | 2.7 |  |  |  | ρs, г/см3 = | 2.71
Наименование грунта: |  | Суглинок, после оттаивания текучепластичный, легкий песчанистый |  |  |  | e, д.е. = | 1.1
[6 empty] | IL, д.е. = | 0.927
Метод Казагранде
| Нагрузка, МПа | Относительная дефоормация, д.е. | Коэффициент пористости грунта, д.е. | [5 empty] | CAS_1_X | CAS_1_Y | first_line_x | first_line_y | second_line_x | second_line_y | third_line_x | third_line_y | point_X_GG | point_Y_GG | perp_GG_X | perp_GG_Y | CAS_B_X | CAS_B_Y
| 0 | 0 | 1.1 | [5 empty] | 0.0125 | 1.246631 | 0.167534 | 0.9539658 | 0.167534 | 0.9539658 | 0.167534 | 0.9539658 | 0.3746468 | 0.9258968 | 0.3746468 | 0.9258968 | 0.0125 | 1.116114
| 0.0125 | 0.01500147 | 1.068497 | [5 empty] | 6.4 | 0.6581914 | 0.4 | 0.9539658 | 0.4 | 0.923613 | 0.4 | 0.8932602 | 0.3746468 | 0.9258968 | 0.3746468 | 0 | 4.00625 | 0.7556474
| 0.025 | 0.02419947 | 1.049181 | [5 empty] | 8 | 0.637143 | 8 | 0.9539658 | 8 | 0.8191305 | 8 | 0.6842953 | 0.3746468 | 0.9258968 | 0.3746468 | 0 | 8 | 0.7124413
| 0.05 | 0.0371847 | 1.021912
| 0.1 | 0.05418892 | 0.9862033
| 0.2 | 0.07480966 | 0.9428997
| 0.4 | 0.09844752 | 0.8932602
| 0.8 | 0.124347 | 0.8388713
| 1.6 | 0.15193 | 0.7809469
| 3.2 | 0.1807236 | 0.7204803
| 6.4 | 0.2103851 | 0.6581914
| 8 | 0.2204081 | 0.637143 | Давление предуплотнения σp, МПа |  |  |  | 0.3746468
|  |  |  | Бытовое (эффективное) давление σ0, МПа |  |  |  | 0.0503081145
|  |  |  | Коэффициент переуплотнения OCR |  |  |  | 7.447045
|  |  |  | Давление переуплотнения POP, МПа |  |  |  | 0.3243387
Метод Беккера | [8 empty] | Метод Беккера
| Нагрузка, МПа | Работа на единицу объёма ΔА, кДж/м3 | Суммарная работа А, кДж/м3 | [5 empty] | high_line_x | high_line_y | low_line_x | low_line_y | Sigma_Beccer | Y_Beccer
| 0 | 0 | 0 | [5 empty] | 0.402464916 | 0.0008 | 0 | 0 | 0.402464916 | 0.0008
| 0.0125 | 0.09375918 | 9.375918e-05 | [5 empty] | 8 | 0.3444976 | 8 | 0.01590201 | 0.402464916 | 0.0008
| 0.025 | 0.1724626 | 0.0002662218
| 0.05 | 0.4869459 | 0.0007531676
| 0.1 | 1.275317 | 0.002028484
| 0.2 | 3.093111 | 0.005121595
| 0.4 | 7.091359 | 0.01221295
| 0.8 | 15.5397 | 0.02775265
| 1.6 | 33.0996 | 0.06085226
| 3.2 | 69.10468 | 0.1299569
| 6.4 | 142.3748 | 0.2723318
| 8 | 72.16584 | 0.3444976 | Давление предуплотнения σp, МПа |  |  |  | 0.402464916
|  |  |  | Бытовое (эффективное) давление σ0, МПа |  |  |  | 0.0503081145
|  |  |  | Коэффициент переуплотнения OCR |  |  |  | 8
|  |  |  | Давление переуплотнения POP, МПа |  |  |  | 0.3521568015
| Начальник исп. лаборатории: | [5 empty] | Семиколенова Л.Г.
Лист 1 , всего листов 1
Частичное воспроизведение протокола испытаний без письменного разрешения ООО «ИнжГео» ЗАПРЕЩАЕТСЯ
Инженерно-геологический элемент: 2.2.1.1