## 1
Общество с ограниченной ответственностью "Инженерная геология" (ООО "ИнжГео")
Юр. адрес: 117279, г. Москва, ул. Миклухо-Маклая, 36 а, этаж 5, пом. XXIII к. 76-84
Телефон/факс +7 (495) 132-30-00, Адрес электронной почты inbox@inj-geo.ru
Испытательная лаборатория ООО «ИнжГео»
Адрес места осуществления деятельности лаборатории: г. Москва, просп. Вернадского, д. 51, стр. 1
Телефон +7(910)4557682, E-mail: slg85@mail.ru
Протокол испытаний № 13-63/28 от 26-11-2022 |  |  |  |  | от 29.04.2022
Наименование и адрес заказчика: ООО Регионстрой
Наименование объекта: Переход трубопровода через р. Енисей
Наименование используемого метода/методики: ГОСТ 12248.4-2020
Условия проведения испытания: температура окружающей среды (18 - 25)0С, влажность воздуха (40 - 75)%
Дата получение объекта подлежащего испытаниям: 30-10-2022
Дата испытания: 25.10.2022-19.11.2028
Испытание грунтов методом компрессионного сжатия
Лабораторный номер: |  | 1063 |  |  |  | We, д.е. = | 0.331811285
Номер скважины: |  | BH-087 |  |  |  | ρ, г/см3 = | 1.9
Глубина отбора, м: |  | 3.4 |  |  |  | ρs, г/см3 = | 2.7
Наименование грунта: |  | Суглинок, после оттаивания текучепластичный, легкий пылеватый |  |  |  | e, д.е. = | 1.1
[6 empty] | IL, д.е. = | 0.855
Метод Казагранде
| Нагрузка, МПа | Относительная дефоормация, д.е. | Коэффициент пористости грунта, д.е. | [5 empty] | CAS_1_X | CAS_1_Y | first_line_x | first_line_y | second_line_x | second_line_y | third_line_x | third_line_y | point_X_GG | point_Y_GG | perp_GG_X | perp_GG_Y | CAS_B_X | CAS_B_Y
| 0 | 0 | 1.1 | [5 empty] | 0.0125 | 1.312145 | 0.2159358 | 0.9833982 | 0.2159358 | 0.9833982 | 0.2159358 | 0.9833982 | 0.5091074 | 0.9551211 | 0.5091074 | 0.9551211 | 0.0125 | 1.13222
| 0.0125 | 0.008584556 | 1.081972 | [5 empty] | 6.4 | 0.7113162 | 0.4 | 0.9833982 | 0.4 | 0.9630731 | 0.4 | 0.942748 | 0.5091074 | 0.9551211 | 0.5091074 | 0 | 4.00625 | 0.8308486
| 0.025 | 0.01434308 | 1.06988 | [5 empty] | 8 | 0.6898247 | 8 | 0.9833982 | 8 | 0.8643055 | 8 | 0.7452128 | 0.5091074 | 0.9551211 | 0.5091074 | 0 | 8 | 0.7947259
| 0.05 | 0.02308153 | 1.051529
| 0.1 | 0.03637771 | 1.023607
| 0.2 | 0.05361785 | 0.9874025
| 0.4 | 0.0748819 | 0.942748
| 0.8 | 0.09932538 | 0.8914167
| 1.6 | 0.1262571 | 0.83486
| 3.2 | 0.1550111 | 0.7744768
| 6.4 | 0.1850875 | 0.7113162
| 8 | 0.1953216 | 0.6898247 | Давление предуплотнения σp, МПа |  |  |  | 0.5091074
|  |  |  | Бытовое (эффективное) давление σ0, МПа |  |  |  | 0.063350959
|  |  |  | Коэффициент переуплотнения OCR |  |  |  | 8.036301
|  |  |  | Давление переуплотнения POP, МПа |  |  |  | 0.4457564
Метод Беккера | [8 empty] | Метод Беккера
| Нагрузка, МПа | Работа на единицу объёма ΔА, кДж/м3 | Суммарная работа А, кДж/м3 | [5 empty] | high_line_x | high_line_y | low_line_x | low_line_y | Sigma_Beccer | Y_Beccer
| 0 | 0 | 0 | [5 empty] | 0.570158631 | 0.0008 | 0 | 0 | 0.570158631 | 0.0008
| 0.0125 | 0.05365348 | 5.365348e-05 | [5 empty] | 8 | 0.3444976 | 8 | 0.01122495 | 0.570158631 | 0.0008
| 0.025 | 0.1079724 | 0.0001616259
| 0.05 | 0.3276919 | 0.0004893178
| 0.1 | 0.9972131 | 0.001486531
| 0.2 | 2.586021 | 0.004072552
| 0.4 | 6.379216 | 0.01045177
| 0.8 | 14.66609 | 0.02511785
| 1.6 | 32.31811 | 0.05743596
| 3.2 | 69.00942 | 0.1264454
| 6.4 | 144.367 | 0.2708124
| 8 | 73.68518 | 0.3444976 | Давление предуплотнения σp, МПа |  |  |  | 0.570158631
|  |  |  | Бытовое (эффективное) давление σ0, МПа |  |  |  | 0.063350959
|  |  |  | Коэффициент переуплотнения OCR |  |  |  | 9
|  |  |  | Давление переуплотнения POP, МПа |  |  |  | 0.506807672
| Начальник исп. лаборатории: | [5 empty] | Семиколенова Л.Г.
Лист 1 , всего листов 1
Частичное воспроизведение протокола испытаний без письменного разрешения ООО «ИнжГео» ЗАПРЕЩАЕТСЯ
Инженерно-геологический элемент: 2.2.1.1