## 1
Общество с ограниченной ответственностью "Инженерная геология" (ООО "ИнжГео")
Юр. адрес: 117279, г. Москва, ул. Миклухо-Маклая, 36 а, этаж 5, пом. XXIII к. 76-84
Телефон/факс +7 (495) 132-30-00, Адрес электронной почты inbox@inj-geo.ru
Испытательная лаборатория ООО «ИнжГео»
Адрес места осуществления деятельности лаборатории: г. Москва, просп. Вернадского, д. 51, стр. 1
Телефон +7(910)4557682, E-mail: slg85@mail.ru
Протокол испытаний № 13-63/29 от 27-11-2022 |  |  |  |  | от 29.04.2022
Наименование и адрес заказчика: ООО Регионстрой
Наименование объекта: Переход трубопровода через р. Енисей
Наименование используемого метода/методики: ГОСТ 12248.4-2020
Условия проведения испытания: температура окружающей среды (18 - 25)0С, влажность воздуха (40 - 75)%
Дата получение объекта подлежащего испытаниям: 31-10-2022
Дата испытания: 25.10.2022-19.11.2029
Испытание грунтов методом компрессионного сжатия
Лабораторный номер: |  | 1064 |  |  |  | We, д.е. = | 0.40550841
Номер скважины: |  | BH-098 |  |  |  | ρ, г/см3 = | 1.9
Глубина отбора, м: |  | 2.4 |  |  |  | ρs, г/см3 = | 2.7
Наименование грунта: |  | Суглинок, после оттаивания текучий, легкий песчанистый |  |  |  | e, д.е. = | 1.1
[6 empty] | IL, д.е. = | 1.09
Метод Казагранде
| Нагрузка, МПа | Относительная дефоормация, д.е. | Коэффициент пористости грунта, д.е. | [5 empty] | CAS_1_X | CAS_1_Y | first_line_x | first_line_y | second_line_x | second_line_y | third_line_x | third_line_y | point_X_GG | point_Y_GG | perp_GG_X | perp_GG_Y | CAS_B_X | CAS_B_Y
| 0 | 0 | 1.1 | [5 empty] | 0.0125 | 1.267579 | 0.1795936 | 0.9645071 | 0.1795936 | 0.9645071 | 0.1795936 | 0.9645071 | 0.4106607 | 0.9362731 | 0.4106607 | 0.9362731 | 0.0125 | 1.122942
| 0.0125 | 0.01252591 | 1.073696 | [5 empty] | 6.4 | 0.6757204 | 0.4 | 0.9645071 | 0.4 | 0.937171 | 0.4 | 0.9098349 | 0.4106607 | 0.9362731 | 0.4106607 | 0 | 4.00625 | 0.779917
| 0.025 | 0.0205406 | 1.056865 | [5 empty] | 8 | 0.6545497 | 8 | 0.9645071 | 8 | 0.8349045 | 8 | 0.7053018 | 0.4106607 | 0.9362731 | 0.4106607 | 0 | 8 | 0.7388015
| 0.05 | 0.03216754 | 1.032448
| 0.1 | 0.04794416 | 0.9993173
| 0.2 | 0.06756714 | 0.958109
| 0.4 | 0.09055483 | 0.9098349
| 0.8 | 0.1160576 | 0.8562791
| 1.6 | 0.1434709 | 0.7987111
| 3.2 | 0.1722602 | 0.7382536
| 6.4 | 0.2020379 | 0.6757204
| 8 | 0.2121192 | 0.6545497 | Давление предуплотнения σp, МПа |  |  |  | 0.4106607
|  |  |  | Бытовое (эффективное) давление σ0, МПа |  |  |  | 0.044718324
|  |  |  | Коэффициент переуплотнения OCR |  |  |  | 9.183276
|  |  |  | Давление переуплотнения POP, МПа |  |  |  | 0.3659424
Метод Беккера | [8 empty] | Метод Беккера
| Нагрузка, МПа | Работа на единицу объёма ΔА, кДж/м3 | Суммарная работа А, кДж/м3 | [5 empty] | high_line_x | high_line_y | low_line_x | low_line_y | Sigma_Beccer | Y_Beccer
| 0 | 0 | 0 | [5 empty] | 0.44718324 | 0.0007 | 0 | 0 | 0.44718324 | 0.0007
| 0.0125 | 0.07828692 | 7.828692e-05 | [5 empty] | 8 | 0.3444976 | 8 | 0.01252283 | 0.44718324 | 0.0007
| 0.025 | 0.1502754 | 0.0002285623
| 0.05 | 0.4360105 | 0.0006645728
| 0.1 | 1.183246 | 0.001847819
| 0.2 | 2.943448 | 0.004791267
| 0.4 | 6.896305 | 0.01168757
| 0.8 | 15.30165 | 0.02698922
| 1.6 | 32.896 | 0.05988522
| 3.2 | 69.09428 | 0.1289795
| 6.4 | 142.933 | 0.2719125
| 8 | 72.58508 | 0.3444976 | Давление предуплотнения σp, МПа |  |  |  | 0.44718324
|  |  |  | Бытовое (эффективное) давление σ0, МПа |  |  |  | 0.044718324
|  |  |  | Коэффициент переуплотнения OCR |  |  |  | 10
|  |  |  | Давление переуплотнения POP, МПа |  |  |  | 0.402464916
| Начальник исп. лаборатории: | [5 empty] | Семиколенова Л.Г.
Лист 1 , всего листов 1
Частичное воспроизведение протокола испытаний без письменного разрешения ООО «ИнжГео» ЗАПРЕЩАЕТСЯ
Инженерно-геологический элемент: 2.2.1.1