## 1
Общество с ограниченной ответственностью "Инженерная геология" (ООО "ИнжГео")
Юр. адрес: 117279, г. Москва, ул. Миклухо-Маклая, 36 а, этаж 5, пом. XXIII к. 76-84
Телефон/факс +7 (495) 132-30-00, Адрес электронной почты inbox@inj-geo.ru
Испытательная лаборатория ООО «ИнжГео»
Адрес места осуществления деятельности лаборатории: г. Москва, просп. Вернадского, д. 51, стр. 1
Телефон +7(910)4557682, E-mail: slg85@mail.ru
Протокол испытаний № 13-63/30 от 28-11-2022 |  |  |  |  | от 29.04.2022
Наименование и адрес заказчика: ООО Регионстрой
Наименование объекта: Переход трубопровода через р. Енисей
Наименование используемого метода/методики: ГОСТ 12248.4-2020
Условия проведения испытания: температура окружающей среды (18 - 25)0С, влажность воздуха (40 - 75)%
Дата получение объекта подлежащего испытаниям: 01-11-2022
Дата испытания: 25.10.2022-19.11.2030
Испытание грунтов методом компрессионного сжатия
Лабораторный номер: |  | 1065 |  |  |  | We, д.е. = | 0.332730511
Номер скважины: |  | BH-102 |  |  |  | ρ, г/см3 = | 1.9
Глубина отбора, м: |  | 0.7 |  |  |  | ρs, г/см3 = | 2.72
Наименование грунта: |  | Суглинок, после оттаивания текучий, легкий пылеватый |  |  |  | e, д.е. = | 1.1
[6 empty] | IL, д.е. = | 1.031
Метод Казагранде
| Нагрузка, МПа | Относительная дефоормация, д.е. | Коэффициент пористости грунта, д.е. | [5 empty] | CAS_1_X | CAS_1_Y | first_line_x | first_line_y | second_line_x | second_line_y | third_line_x | third_line_y | point_X_GG | point_Y_GG | perp_GG_X | perp_GG_Y | CAS_B_X | CAS_B_Y
| 0 | 0 | 1.1 | [5 empty] | 0.0125 | 1.092651 | 0.1642475 | 0.8340943 | 0.1642475 | 0.8340943 | 0.1642475 | 0.8340943 | 0.2584481 | 0.815634 | 0.2584481 | 0.815634 | 0.0125 | 1.037688
| 0.0125 | 0.04020496 | 1.01557 | [5 empty] | 6.4 | 0.5221185 | 0.4 | 0.8340943 | 0.4 | 0.7978476 | 0.4 | 0.761601 | 0.2584481 | 0.815634 | 0.2584481 | 0 | 4.00625 | 0.5816039
| 0.025 | 0.06070415 | 0.9725213 | [5 empty] | 8 | 0.5017107 | 8 | 0.8340943 | 8 | 0.675854 | 8 | 0.5176138 | 0.2584481 | 0.815634 | 0.2584481 | 0 | 8 | 0.5269371
| 0.05 | 0.08338149 | 0.9248989
| 0.1 | 0.1079443 | 0.873317
| 0.2 | 0.1340349 | 0.8185268
| 0.4 | 0.1611424 | 0.761601
| 0.8 | 0.1890013 | 0.7030973
| 1.6 | 0.217389 | 0.6434832
| 3.2 | 0.2461522 | 0.5830804
| 6.4 | 0.2751817 | 0.5221185
| 8 | 0.2848997 | 0.5017107 | Давление предуплотнения σp, МПа |  |  |  | 0.2584481
|  |  |  | Бытовое (эффективное) давление σ0, МПа |  |  |  | 0.0130428445
|  |  |  | Коэффициент переуплотнения OCR |  |  |  | 19.81532
|  |  |  | Давление переуплотнения POP, МПа |  |  |  | 0.2454052
Метод Беккера | [8 empty] | Метод Беккера
| Нагрузка, МПа | Работа на единицу объёма ΔА, кДж/м3 | Суммарная работа А, кДж/м3 | [5 empty] | high_line_x | high_line_y | low_line_x | low_line_y | Sigma_Beccer | Y_Beccer
| 0 | 0 | 0 | [5 empty] | 0.1434712895 | 0.0006 | 0 | 0 | 0.1434712895 | 0.0006
| 0.0125 | 0.251281 | 0.000251281 | [5 empty] | 8 | 0.3444976 | 8 | 0.03345617 | 0.1434712895 | 0.0006
| 0.025 | 0.3843597 | 0.0006356408
| 0.05 | 0.8504001 | 0.001486041
| 0.1 | 1.842208 | 0.003328249
| 0.2 | 3.913588 | 0.007241838
| 0.4 | 8.132264 | 0.0153741
| 0.8 | 16.71534 | 0.03208944
| 1.6 | 34.0652 | 0.06615464
| 3.2 | 69.03176 | 0.1351864
| 6.4 | 139.3415 | 0.2745279
| 8 | 69.96975 | 0.3444976 | Давление предуплотнения σp, МПа |  |  |  | 0.1434712895
|  |  |  | Бытовое (эффективное) давление σ0, МПа |  |  |  | 0.0130428445
|  |  |  | Коэффициент переуплотнения OCR |  |  |  | 11
|  |  |  | Давление переуплотнения POP, МПа |  |  |  | 0.130428445
| Начальник исп. лаборатории: | [5 empty] | Семиколенова Л.Г.
Лист 1 , всего листов 1
Частичное воспроизведение протокола испытаний без письменного разрешения ООО «ИнжГео» ЗАПРЕЩАЕТСЯ
Инженерно-геологический элемент: 2.2.1.1