## 1
Общество с ограниченной ответственностью "Инженерная геология" (ООО "ИнжГео")
Юр. адрес: 117279, г. Москва, ул. Миклухо-Маклая, 36 а, этаж 5, пом. XXIII к. 76-84
Телефон/факс +7 (495) 132-30-00, Адрес электронной почты inbox@inj-geo.ru
Испытательная лаборатория ООО «ИнжГео»
Адрес места осуществления деятельности лаборатории: г. Москва, просп. Вернадского, д. 51, стр. 1
Телефон +7(910)4557682, E-mail: slg85@mail.ru
Протокол испытаний № 13-63/31 от 29-11-2022 |  |  |  |  | от 29.04.2022
Наименование и адрес заказчика: ООО Регионстрой
Наименование объекта: Переход трубопровода через р. Енисей
Наименование используемого метода/методики: ГОСТ 12248.4-2020
Условия проведения испытания: температура окружающей среды (18 - 25)0С, влажность воздуха (40 - 75)%
Дата получение объекта подлежащего испытаниям: 02-11-2022
Дата испытания: 25.10.2022-19.11.2031
Испытание грунтов методом компрессионного сжатия
Лабораторный номер: |  | 1066 |  |  |  | We, д.е. = | 0.386134585
Номер скважины: |  | BH-102 |  |  |  | ρ, г/см3 = | 1.9
Глубина отбора, м: |  | 1.4 |  |  |  | ρs, г/см3 = | 2.71
Наименование грунта: |  | Суглинок, после оттаивания текучепластичный, легкий пылеватый |  |  |  | e, д.е. = | 1.1
[6 empty] | IL, д.е. = | 0.977
Метод Казагранде
| Нагрузка, МПа | Относительная дефоормация, д.е. | Коэффициент пористости грунта, д.е. | [5 empty] | CAS_1_X | CAS_1_Y | first_line_x | first_line_y | second_line_x | second_line_y | third_line_x | third_line_y | point_X_GG | point_Y_GG | perp_GG_X | perp_GG_Y | CAS_B_X | CAS_B_Y
| 0 | 0 | 1.1 | [5 empty] | 0.0125 | 1.200856 | 0.1586327 | 0.9245798 | 0.1586327 | 0.9245798 | 0.1586327 | 0.9245798 | 0.3196646 | 0.898673 | 0.3196646 | 0.898673 | 0.0125 | 1.098992
| 0.0125 | 0.01960407 | 1.058831 | [5 empty] | 6.4 | 0.6193076 | 0.4 | 0.9245798 | 0.4 | 0.8903838 | 0.4 | 0.8561877 | 0.3196646 | 0.898673 | 0.3196646 | 0 | 4.00625 | 0.7029308
| 0.025 | 0.03247737 | 1.031798 | [5 empty] | 8 | 0.5985058 | 8 | 0.9245798 | 8 | 0.7796203 | 8 | 0.6346608 | 0.3196646 | 0.898673 | 0.3196646 | 0 | 8 | 0.6554584
| 0.05 | 0.04870168 | 0.9977265
| 0.1 | 0.06845093 | 0.956253
| 0.2 | 0.09110787 | 0.9086735
| 0.4 | 0.1161011 | 0.8561877
| 0.8 | 0.1427739 | 0.8001748
| 1.6 | 0.1706859 | 0.7415595
| 3.2 | 0.1994793 | 0.6810934
| 6.4 | 0.2289011 | 0.6193076
| 8 | 0.2388068 | 0.5985058 | Давление предуплотнения σp, МПа |  |  |  | 0.3196646
|  |  |  | Бытовое (эффективное) давление σ0, МПа |  |  |  | 0.026085689
|  |  |  | Коэффициент переуплотнения OCR |  |  |  | 12.25441
|  |  |  | Давление переуплотнения POP, МПа |  |  |  | 0.2935789
Метод Беккера | [8 empty] | Метод Беккера
| Нагрузка, МПа | Работа на единицу объёма ΔА, кДж/м3 | Суммарная работа А, кДж/м3 | [5 empty] | high_line_x | high_line_y | low_line_x | low_line_y | Sigma_Beccer | Y_Beccer
| 0 | 0 | 0 | [5 empty] | 0.313028268 | 0.0011 | 0 | 0 | 0.313028268 | 0.0011
| 0.0125 | 0.1225254 | 0.0001225254 | [5 empty] | 8 | 0.3444976 | 8 | 0.02811248 | 0.313028268 | 0.0011
| 0.025 | 0.2413743 | 0.0003638997
| 0.05 | 0.6084119 | 0.0009723116
| 0.1 | 1.481194 | 0.002453505
| 0.2 | 3.398541 | 0.005852046
| 0.4 | 7.497964 | 0.01335001
| 0.8 | 16.00369 | 0.0293537
| 1.6 | 33.49444 | 0.06284814
| 3.2 | 69.10416 | 0.1319523
| 6.4 | 141.2247 | 0.273177
| 8 | 71.32062 | 0.3444976 | Давление предуплотнения σp, МПа |  |  |  | 0.313028268
|  |  |  | Бытовое (эффективное) давление σ0, МПа |  |  |  | 0.026085689
|  |  |  | Коэффициент переуплотнения OCR |  |  |  | 12
|  |  |  | Давление переуплотнения POP, МПа |  |  |  | 0.286942579
| Начальник исп. лаборатории: | [5 empty] | Семиколенова Л.Г.
Лист 1 , всего листов 1
Частичное воспроизведение протокола испытаний без письменного разрешения ООО «ИнжГео» ЗАПРЕЩАЕТСЯ
Инженерно-геологический элемент: 2.2.1.1