## 1
Общество с ограниченной ответственностью "Инженерная геология" (ООО "ИнжГео")
Юр. адрес: 117279, г. Москва, ул. Миклухо-Маклая, 36 а, этаж 5, пом. XXIII к. 76-84
Телефон/факс +7 (495) 132-30-00, Адрес электронной почты inbox@inj-geo.ru
Испытательная лаборатория ООО «ИнжГео»
Адрес места осуществления деятельности лаборатории: г. Москва, просп. Вернадского, д. 51, стр. 1
Телефон +7(910)4557682, E-mail: slg85@mail.ru
Протокол испытаний № 13-63/32 от 30-11-2022 |  |  |  |  | от 29.04.2022
Наименование и адрес заказчика: ООО Регионстрой
Наименование объекта: Переход трубопровода через р. Енисей
Наименование используемого метода/методики: ГОСТ 12248.4-2020
Условия проведения испытания: температура окружающей среды (18 - 25)0С, влажность воздуха (40 - 75)%
Дата получение объекта подлежащего испытаниям: 03-11-2022
Дата испытания: 25.10.2022-19.11.2032
Испытание грунтов методом компрессионного сжатия
Лабораторный номер: |  | 1067 |  |  |  | We, д.е. = | 0.337453659
Номер скважины: |  | BH-144 |  |  |  | ρ, г/см3 = | 1.9
Глубина отбора, м: |  | 2.1 |  |  |  | ρs, г/см3 = | 2.7
Наименование грунта: |  | Суглинок, после оттаивания текучепластичный, легкий пылеватый |  |  |  | e, д.е. = | 1.1
[6 empty] | IL, д.е. = | 0.867
Метод Казагранде
| Нагрузка, МПа | Относительная дефоормация, д.е. | Коэффициент пористости грунта, д.е. | [5 empty] | CAS_1_X | CAS_1_Y | first_line_x | first_line_y | second_line_x | second_line_y | third_line_x | third_line_y | point_X_GG | point_Y_GG | perp_GG_X | perp_GG_Y | CAS_B_X | CAS_B_Y
| 0 | 0 | 1.1 | [5 empty] | 0.0125 | 1.286724 | 0.1978624 | 0.9708817 | 0.1978624 | 0.9708817 | 0.1978624 | 0.9708817 | 0.4576009 | 0.9428154 | 0.4576009 | 0.9428154 | 0.0125 | 1.126959
| 0.0125 | 0.01125933 | 1.076355 | [5 empty] | 6.4 | 0.6908204 | 0.4 | 0.9708817 | 0.4 | 0.9473189 | 0.4 | 0.9237561 | 0.4576009 | 0.9428154 | 0.4576009 | 0 | 4.00625 | 0.8008914
| 0.025 | 0.01831648 | 1.061535 | [5 empty] | 8 | 0.669505 | 8 | 0.9708817 | 8 | 0.8470367 | 8 | 0.7231917 | 0.4576009 | 0.9428154 | 0.4576009 | 0 | 8 | 0.7618085
| 0.05 | 0.02863702 | 1.039862
| 0.1 | 0.04312116 | 1.009446
| 0.2 | 0.06177408 | 0.9702744
| 0.4 | 0.08392569 | 0.9237561
| 0.8 | 0.1089683 | 0.8711665
| 1.6 | 0.1361592 | 0.8140656
| 3.2 | 0.1649347 | 0.7536371
| 6.4 | 0.1948474 | 0.6908204
| 8 | 0.2049976 | 0.669505 | Давление предуплотнения σp, МПа |  |  |  | 0.4576009
|  |  |  | Бытовое (эффективное) давление σ0, МПа |  |  |  | 0.0391285335
|  |  |  | Коэффициент переуплотнения OCR |  |  |  | 11.69481
|  |  |  | Давление переуплотнения POP, МПа |  |  |  | 0.4184724
Метод Беккера | [8 empty] | Метод Беккера
| Нагрузка, МПа | Работа на единицу объёма ΔА, кДж/м3 | Суммарная работа А, кДж/м3 | [5 empty] | high_line_x | high_line_y | low_line_x | low_line_y | Sigma_Beccer | Y_Beccer
| 0 | 0 | 0 | [5 empty] | 0.5086709355 | 0.001 | 0 | 0 | 0.5086709355 | 0.001
| 0.0125 | 0.07037082 | 7.037082e-05 | [5 empty] | 8 | 0.3444976 | 8 | 0.01572726 | 0.5086709355 | 0.001
| 0.025 | 0.1323214 | 0.0002026923
| 0.05 | 0.3870204 | 0.0005897127
| 0.1 | 1.086311 | 0.001676023
| 0.2 | 2.797938 | 0.004473961
| 0.4 | 6.645482 | 0.01111944
| 0.8 | 15.02559 | 0.02614503
| 1.6 | 32.62907 | 0.0587741
| 3.2 | 69.06112 | 0.1278352
| 6.4 | 143.5812 | 0.2714164
| 8 | 73.08118 | 0.3444976 | Давление предуплотнения σp, МПа |  |  |  | 0.5086709355
|  |  |  | Бытовое (эффективное) давление σ0, МПа |  |  |  | 0.0391285335
|  |  |  | Коэффициент переуплотнения OCR |  |  |  | 13
|  |  |  | Давление переуплотнения POP, МПа |  |  |  | 0.469542402
| Начальник исп. лаборатории: | [5 empty] | Семиколенова Л.Г.
Лист 1 , всего листов 1
Частичное воспроизведение протокола испытаний без письменного разрешения ООО «ИнжГео» ЗАПРЕЩАЕТСЯ
Инженерно-геологический элемент: 2.2.1.1