## 1
Общество с ограниченной ответственностью "Инженерная геология" (ООО "ИнжГео")
Юр. адрес: 117279, г. Москва, ул. Миклухо-Маклая, 36 а, этаж 5, пом. XXIII к. 76-84
Телефон/факс +7 (495) 132-30-00, Адрес электронной почты inbox@inj-geo.ru
Испытательная лаборатория ООО «ИнжГео»
Адрес места осуществления деятельности лаборатории: г. Москва, просп. Вернадского, д. 51, стр. 1
Телефон +7(910)4557682, E-mail: slg85@mail.ru
Протокол испытаний № 13-63/33 от 01-12-2022 |  |  |  |  | от 29.04.2022
Наименование и адрес заказчика: ООО Регионстрой
Наименование объекта: Переход трубопровода через р. Енисей
Наименование используемого метода/методики: ГОСТ 12248.4-2020
Условия проведения испытания: температура окружающей среды (18 - 25)0С, влажность воздуха (40 - 75)%
Дата получение объекта подлежащего испытаниям: 04-11-2022
Дата испытания: 25.10.2022-19.11.2033
Испытание грунтов методом компрессионного сжатия
Лабораторный номер: |  | 1068 |  |  |  | We, д.е. = | 0.59878421
Номер скважины: |  | BH-002 |  |  |  | ρ, г/см3 = | 1.9
Глубина отбора, м: |  | 1.3 |  |  |  | ρs, г/см3 = | 2.74
Наименование грунта: |  | Суглинок, после оттаивания текучий, легкий пылеватый |  |  |  | e, д.е. = | 1.1
[6 empty] | IL, д.е. = | 3.69
Метод Казагранде
| Нагрузка, МПа | Относительная дефоормация, д.е. | Коэффициент пористости грунта, д.е. | [5 empty] | CAS_1_X | CAS_1_Y | first_line_x | first_line_y | second_line_x | second_line_y | third_line_x | third_line_y | point_X_GG | point_Y_GG | perp_GG_X | perp_GG_Y | CAS_B_X | CAS_B_Y
| 0 | 0 | 1.1 | [5 empty] | 0.0125 | 1.222037 | 0.1621315 | 0.9399379 | 0.1621315 | 0.9399379 | 0.1621315 | 0.9399379 | 0.3386905 | 0.91323 | 0.3386905 | 0.91323 | 0.0125 | 1.110841
| 0.0125 | 0.01546186 | 1.06753 | [5 empty] | 6.4 | 0.6381539 | 0.4 | 0.9399379 | 0.4 | 0.9071981 | 0.4 | 0.8744583 | 0.3386905 | 0.91323 | 0.3386905 | 0 | 4.00625 | 0.7260517
| 0.025 | 0.02706403 | 1.043166 | [5 empty] | 8 | 0.6172686 | 8 | 0.9399379 | 8 | 0.7985895 | 8 | 0.657241 | 0.3386905 | 0.91323 | 0.3386905 | 0 | 8 | 0.6799303
| 0.05 | 0.04208548 | 1.01162
| 0.1 | 0.06087394 | 0.9721647
| 0.2 | 0.0828861 | 0.9259392
| 0.4 | 0.1074008 | 0.8744583
| 0.8 | 0.1338234 | 0.8189708
| 1.6 | 0.161626 | 0.7605853
| 3.2 | 0.1904228 | 0.7001122
| 6.4 | 0.2199267 | 0.6381539
| 8 | 0.2298721 | 0.6172686 | Давление предуплотнения σp, МПа |  |  |  | 0.3386905
|  |  |  | Бытовое (эффективное) давление σ0, МПа |  |  |  | 0.0242224255
|  |  |  | Коэффициент переуплотнения OCR |  |  |  | 13.98252
|  |  |  | Давление переуплотнения POP, МПа |  |  |  | 0.314468
Метод Беккера | [8 empty] | Метод Беккера
| Нагрузка, МПа | Работа на единицу объёма ΔА, кДж/м3 | Суммарная работа А, кДж/м3 | [5 empty] | high_line_x | high_line_y | low_line_x | low_line_y | Sigma_Beccer | Y_Beccer
| 0 | 0 | 0 | [5 empty] | 0.339113957 | 0.0008 | 0 | 0 | 0.339113957 | 0.0008
| 0.0125 | 0.09663661 | 9.663661e-05 | [5 empty] | 8 | 0.3444976 | 8 | 0.01887271 | 0.339113957 | 0.0008
| 0.025 | 0.2175407 | 0.0003141773
| 0.05 | 0.5633046 | 0.0008774819
| 0.1 | 1.409135 | 0.002286616
| 0.2 | 3.301823 | 0.005588439
| 0.4 | 7.354417 | 0.01294286
| 0.8 | 15.85357 | 0.02879642
| 1.6 | 33.36313 | 0.06215955
| 3.2 | 69.11211 | 0.1312717
| 6.4 | 141.6189 | 0.2728906
| 8 | 71.60704 | 0.3444976 | Давление предуплотнения σp, МПа |  |  |  | 0.339113957
|  |  |  | Бытовое (эффективное) давление σ0, МПа |  |  |  | 0.0242224255
|  |  |  | Коэффициент переуплотнения OCR |  |  |  | 14
|  |  |  | Давление переуплотнения POP, МПа |  |  |  | 0.3148915315
| Начальник исп. лаборатории: | [5 empty] | Семиколенова Л.Г.
Лист 1 , всего листов 1
Частичное воспроизведение протокола испытаний без письменного разрешения ООО «ИнжГео» ЗАПРЕЩАЕТСЯ
Инженерно-геологический элемент: 2.2.1.2