## 1
Общество с ограниченной ответственностью "Инженерная геология" (ООО "ИнжГео")
Юр. адрес: 117279, г. Москва, ул. Миклухо-Маклая, 36 а, этаж 5, пом. XXIII к. 76-84
Телефон/факс +7 (495) 132-30-00, Адрес электронной почты inbox@inj-geo.ru
Испытательная лаборатория ООО «ИнжГео»
Адрес места осуществления деятельности лаборатории: г. Москва, просп. Вернадского, д. 51, стр. 1
Телефон +7(910)4557682, E-mail: slg85@mail.ru
Протокол испытаний № 13-63/34 от 02-12-2022 |  |  |  |  | от 29.04.2022
Наименование и адрес заказчика: ООО Регионстрой
Наименование объекта: Переход трубопровода через р. Енисей
Наименование используемого метода/методики: ГОСТ 12248.4-2020
Условия проведения испытания: температура окружающей среды (18 - 25)0С, влажность воздуха (40 - 75)%
Дата получение объекта подлежащего испытаниям: 05-11-2022
Дата испытания: 25.10.2022-19.11.2034
Испытание грунтов методом компрессионного сжатия
Лабораторный номер: |  | 1069 |  |  |  | We, д.е. = | 0.55399932
Номер скважины: |  | BH-003 |  |  |  | ρ, г/см3 = | 1.9
Глубина отбора, м: |  | 2.1 |  |  |  | ρs, г/см3 = | 2.72
Наименование грунта: |  | Суглинок, после оттаивания текучий, тяжелый песчанистый |  |  |  | e, д.е. = | 1.1
[6 empty] | IL, д.е. = | 2.864
Метод Казагранде
| Нагрузка, МПа | Относительная дефоормация, д.е. | Коэффициент пористости грунта, д.е. | [5 empty] | CAS_1_X | CAS_1_Y | first_line_x | first_line_y | second_line_x | second_line_y | third_line_x | third_line_y | point_X_GG | point_Y_GG | perp_GG_X | perp_GG_Y | CAS_B_X | CAS_B_Y
| 0 | 0 | 1.1 | [5 empty] | 0.0125 | 1.315638 | 0.2190086 | 0.9842349 | 0.2190086 | 0.9842349 | 0.2190086 | 0.9842349 | 0.5198689 | 0.9559419 | 0.5198689 | 0.9559419 | 0.0125 | 1.132273
| 0.0125 | 0.008427892 | 1.082301 | [5 empty] | 6.4 | 0.7137085 | 0.4 | 0.9842349 | 0.4 | 0.9645205 | 0.4 | 0.9448062 | 0.5198689 | 0.9559419 | 0.5198689 | 0 | 4.00625 | 0.8339675
| 0.025 | 0.0140106 | 1.070578 | [5 empty] | 8 | 0.6921776 | 8 | 0.9842349 | 8 | 0.8664735 | 8 | 0.7487121 | 0.5198689 | 0.9559419 | 0.5198689 | 0 | 8 | 0.7982122
| 0.05 | 0.02308048 | 1.051531
| 0.1 | 0.03582618 | 1.024765
| 0.2 | 0.05289096 | 0.988929
| 0.4 | 0.07390183 | 0.9448062
| 0.8 | 0.09822675 | 0.8937238
| 1.6 | 0.1250892 | 0.8373126
| 3.2 | 0.1538361 | 0.7769441
| 6.4 | 0.1839483 | 0.7137085
| 8 | 0.1942011 | 0.6921776 | Давление предуплотнения σp, МПа |  |  |  | 0.5198689
|  |  |  | Бытовое (эффективное) давление σ0, МПа |  |  |  | 0.0391285335
|  |  |  | Коэффициент переуплотнения OCR |  |  |  | 13.28618
|  |  |  | Давление переуплотнения POP, МПа |  |  |  | 0.4807404
Метод Беккера | [8 empty] | Метод Беккера
| Нагрузка, МПа | Работа на единицу объёма ΔА, кДж/м3 | Суммарная работа А, кДж/м3 | [5 empty] | high_line_x | high_line_y | low_line_x | low_line_y | Sigma_Beccer | Y_Beccer
| 0 | 0 | 0 | [5 empty] | 0.5869280025 | 0.0009 | 0 | 0 | 0.5869280025 | 0.0009
| 0.0125 | 0.05267432 | 5.267432e-05 | [5 empty] | 8 | 0.3444976 | 8 | 0.01226726 | 0.5869280025 | 0.0009
| 0.025 | 0.1046758 | 0.0001573501
| 0.05 | 0.3401205 | 0.0004974707
| 0.1 | 0.9559277 | 0.001453398
| 0.2 | 2.559716 | 0.004013114
| 0.4 | 6.30326 | 0.01031637
| 0.8 | 14.59496 | 0.02491133
| 1.6 | 32.23498 | 0.05714631
| 3.2 | 68.99256 | 0.1261389
| 6.4 | 144.5385 | 0.2706774
| 8 | 73.82023 | 0.3444976 | Давление предуплотнения σp, МПа |  |  |  | 0.5869280025
|  |  |  | Бытовое (эффективное) давление σ0, МПа |  |  |  | 0.0391285335
|  |  |  | Коэффициент переуплотнения OCR |  |  |  | 15
|  |  |  | Давление переуплотнения POP, МПа |  |  |  | 0.547799469
| Начальник исп. лаборатории: | [5 empty] | Семиколенова Л.Г.
Лист 1 , всего листов 1
Частичное воспроизведение протокола испытаний без письменного разрешения ООО «ИнжГео» ЗАПРЕЩАЕТСЯ
Инженерно-геологический элемент: 2.2.1.2