## 1
Общество с ограниченной ответственностью "Инженерная геология" (ООО "ИнжГео")
Юр. адрес: 117279, г. Москва, ул. Миклухо-Маклая, 36 а, этаж 5, пом. XXIII к. 76-84
Телефон/факс +7 (495) 132-30-00, Адрес электронной почты inbox@inj-geo.ru
Испытательная лаборатория ООО «ИнжГео»
Адрес места осуществления деятельности лаборатории: г. Москва, просп. Вернадского, д. 51, стр. 1
Телефон +7(910)4557682, E-mail: slg85@mail.ru
Протокол испытаний № 13-63/35 от 03-12-2022 |  |  |  |  | от 29.04.2022
Наименование и адрес заказчика: ООО Регионстрой
Наименование объекта: Переход трубопровода через р. Енисей
Наименование используемого метода/методики: ГОСТ 12248.4-2020
Условия проведения испытания: температура окружающей среды (18 - 25)0С, влажность воздуха (40 - 75)%
Дата получение объекта подлежащего испытаниям: 06-11-2022
Дата испытания: 25.10.2022-19.11.2035
Испытание грунтов методом компрессионного сжатия
Лабораторный номер: |  | 1070 |  |  |  | We, д.е. = | 0.44425755
Номер скважины: |  | BH-003 |  |  |  | ρ, г/см3 = | 1.9
Глубина отбора, м: |  | 4 |  |  |  | ρs, г/см3 = | 2.7
Наименование грунта: |  | Суглинок, после оттаивания текучий, легкий пылеватый |  |  |  | e, д.е. = | 1.1
[6 empty] | IL, д.е. = | 2.257
Метод Казагранде
| Нагрузка, МПа | Относительная дефоормация, д.е. | Коэффициент пористости грунта, д.е. | [5 empty] | CAS_1_X | CAS_1_Y | first_line_x | first_line_y | second_line_x | second_line_y | third_line_x | third_line_y | point_X_GG | point_Y_GG | perp_GG_X | perp_GG_Y | CAS_B_X | CAS_B_Y
| 0 | 0 | 1.1 | [5 empty] | 0.0125 | 1.464181 | 0.5868771 | 1.012556 | 0.5868771 | 1.012556 | 0.5868771 | 1.012556 | 1.254793 | 0.9835288 | 1.254793 | 0.9835288 | 0.0125 | 1.16938
| 0.0125 | -0.0002604854 | 1.100547 | [5 empty] | 6.4 | 0.8136136 | 0.8 | 1.012556 | 0.8 | 1.000722 | 0.8 | 0.9888886 | 1.254793 | 0.9835288 | 1.254793 | 0 | 4.00625 | 0.9342962
| 0.025 | 0.003070486 | 1.093552 | [5 empty] | 8 | 0.7903429 | 8 | 1.012556 | 8 | 0.9127685 | 8 | 0.8129814 | 1.254793 | 0.9835288 | 1.254793 | 0 | 8 | 0.9061187
| 0.05 | 0.006371472 | 1.08662
| 0.1 | 0.01179618 | 1.075228
| 0.2 | 0.02075441 | 1.056416
| 0.4 | 0.03420255 | 1.028175
| 0.8 | 0.05291017 | 0.9888886
| 1.6 | 0.07668866 | 0.9389538
| 3.2 | 0.1048169 | 0.8798844
| 6.4 | 0.1363745 | 0.8136136
| 8 | 0.1474558 | 0.7903429 | Давление предуплотнения σp, МПа |  |  |  | 1.254793
|  |  |  | Бытовое (эффективное) давление σ0, МПа |  |  |  | 0.07453054
|  |  |  | Коэффициент переуплотнения OCR |  |  |  | 16.83596
|  |  |  | Давление переуплотнения POP, МПа |  |  |  | 1.180263
Метод Беккера | [8 empty] | Метод Беккера
| Нагрузка, МПа | Работа на единицу объёма ΔА, кДж/м3 | Суммарная работа А, кДж/м3 | [5 empty] | high_line_x | high_line_y | low_line_x | low_line_y | Sigma_Beccer | Y_Beccer
| 0 | 0 | 0 | [5 empty] | 1.19248864 | 0.0012 | 0 | 0 | 1.19248864 | 0.0012
| 0.0125 | -0.001628034 | -1.628034e-06 | [5 empty] | 8 | 0.3444976 | 8 | 0.008050391 | 1.19248864 | 0.0012
| 0.025 | 0.06245571 | 6.082768e-05
| 0.05 | 0.123787 | 0.0001846146
| 0.1 | 0.406853 | 0.0005914677
| 0.2 | 1.343735 | 0.001935203
| 0.4 | 4.03444 | 0.005969643
| 0.8 | 11.22458 | 0.01719422
| 1.6 | 28.53418 | 0.0457284
| 3.2 | 67.50786 | 0.1132363
| 6.4 | 151.4763 | 0.2647125
| 8 | 79.78506 | 0.3444976 | Давление предуплотнения σp, МПа |  |  |  | 1.19248864
|  |  |  | Бытовое (эффективное) давление σ0, МПа |  |  |  | 0.07453054
|  |  |  | Коэффициент переуплотнения OCR |  |  |  | 16
|  |  |  | Давление переуплотнения POP, МПа |  |  |  | 1.1179581
| Начальник исп. лаборатории: | [5 empty] | Семиколенова Л.Г.
Лист 1 , всего листов 1
Частичное воспроизведение протокола испытаний без письменного разрешения ООО «ИнжГео» ЗАПРЕЩАЕТСЯ
Инженерно-геологический элемент: 2.2.1.2