## 1
Общество с ограниченной ответственностью "Инженерная геология" (ООО "ИнжГео")
Юр. адрес: 117279, г. Москва, ул. Миклухо-Маклая, 36 а, этаж 5, пом. XXIII к. 76-84
Телефон/факс +7 (495) 132-30-00, Адрес электронной почты inbox@inj-geo.ru
Испытательная лаборатория ООО «ИнжГео»
Адрес места осуществления деятельности лаборатории: г. Москва, просп. Вернадского, д. 51, стр. 1
Телефон +7(910)4557682, E-mail: slg85@mail.ru
Протокол испытаний № 13-63/36 от 04-12-2022 |  |  |  |  | от 29.04.2022
Наименование и адрес заказчика: ООО Регионстрой
Наименование объекта: Переход трубопровода через р. Енисей
Наименование используемого метода/методики: ГОСТ 12248.4-2020
Условия проведения испытания: температура окружающей среды (18 - 25)0С, влажность воздуха (40 - 75)%
Дата получение объекта подлежащего испытаниям: 07-11-2022
Дата испытания: 25.10.2022-19.11.2036
Испытание грунтов методом компрессионного сжатия
Лабораторный номер: |  | 1071 |  |  |  | We, д.е. = | 0.53286882
Номер скважины: |  | BH-004 |  |  |  | ρ, г/см3 = | 1.9
Глубина отбора, м: |  | 1.5 |  |  |  | ρs, г/см3 = | 2.73
Наименование грунта: |  | Суглинок, после оттаивания текучий, легкий пылеватый |  |  |  | e, д.е. = | 1.1
[6 empty] | IL, д.е. = | 2.365
Метод Казагранде
| Нагрузка, МПа | Относительная дефоормация, д.е. | Коэффициент пористости грунта, д.е. | [5 empty] | CAS_1_X | CAS_1_Y | first_line_x | first_line_y | second_line_x | second_line_y | third_line_x | third_line_y | point_X_GG | point_Y_GG | perp_GG_X | perp_GG_Y | CAS_B_X | CAS_B_Y
| 0 | 0 | 1.1 | [5 empty] | 0.0125 | 1.273587 | 0.1878559 | 0.9650186 | 0.1878559 | 0.9650186 | 0.1878559 | 0.9650186 | 0.4304204 | 0.9369346 | 0.4304204 | 0.9369346 | 0.0125 | 1.12345
| 0.0125 | 0.0125368 | 1.073673 | [5 empty] | 6.4 | 0.6801631 | 0.4 | 0.9650186 | 0.4 | 0.9394175 | 0.4 | 0.9138163 | 0.4304204 | 0.9369346 | 0.4304204 | 0 | 4.00625 | 0.7861257
| 0.025 | 0.02027274 | 1.057427 | [5 empty] | 8 | 0.6589365 | 8 | 0.9650186 | 8 | 0.8379419 | 8 | 0.7108653 | 0.4304204 | 0.9369346 | 0.4304204 | 0 | 8 | 0.7456935
| 0.05 | 0.03143392 | 1.033989
| 0.1 | 0.04672391 | 1.00188
| 0.2 | 0.06602078 | 0.9613564
| 0.4 | 0.08865888 | 0.9138163
| 0.8 | 0.1139868 | 0.8606276
| 1.6 | 0.1413096 | 0.8032498
| 3.2 | 0.1700927 | 0.7428054
| 6.4 | 0.1999223 | 0.6801631
| 8 | 0.2100303 | 0.6589365 | Давление предуплотнения σp, МПа |  |  |  | 0.4304204
|  |  |  | Бытовое (эффективное) давление σ0, МПа |  |  |  | 0.0279489525
|  |  |  | Коэффициент переуплотнения OCR |  |  |  | 15.40023
|  |  |  | Давление переуплотнения POP, МПа |  |  |  | 0.4024714
Метод Беккера | [8 empty] | Метод Беккера
| Нагрузка, МПа | Работа на единицу объёма ΔА, кДж/м3 | Суммарная работа А, кДж/м3 | [5 empty] | high_line_x | high_line_y | low_line_x | low_line_y | Sigma_Beccer | Y_Beccer
| 0 | 0 | 0 | [5 empty] | 0.4751321925 | 0.001 | 0 | 0 | 0.4751321925 | 0.001
| 0.0125 | 0.07835498 | 7.835498e-05 | [5 empty] | 8 | 0.3444976 | 8 | 0.01683742 | 0.4751321925 | 0.001
| 0.025 | 0.1450488 | 0.0002234038
| 0.05 | 0.4185445 | 0.0006419484
| 0.1 | 1.146749 | 0.001788697
| 0.2 | 2.894531 | 0.004683229
| 0.4 | 6.791429 | 0.01147466
| 0.8 | 15.19678 | 0.02667143
| 1.6 | 32.78732 | 0.05945876
| 3.2 | 69.0793 | 0.1285381
| 6.4 | 143.1825 | 0.2717205
| 8 | 72.77709 | 0.3444976 | Давление предуплотнения σp, МПа |  |  |  | 0.4751321925
|  |  |  | Бытовое (эффективное) давление σ0, МПа |  |  |  | 0.0279489525
|  |  |  | Коэффициент переуплотнения OCR |  |  |  | 17
|  |  |  | Давление переуплотнения POP, МПа |  |  |  | 0.44718324
| Начальник исп. лаборатории: | [5 empty] | Семиколенова Л.Г.
Лист 1 , всего листов 1
Частичное воспроизведение протокола испытаний без письменного разрешения ООО «ИнжГео» ЗАПРЕЩАЕТСЯ
Инженерно-геологический элемент: 2.2.1.2