## 1
Общество с ограниченной ответственностью "Инженерная геология" (ООО "ИнжГео")
Юр. адрес: 117279, г. Москва, ул. Миклухо-Маклая, 36 а, этаж 5, пом. XXIII к. 76-84
Телефон/факс +7 (495) 132-30-00, Адрес электронной почты inbox@inj-geo.ru
Испытательная лаборатория ООО «ИнжГео»
Адрес места осуществления деятельности лаборатории: г. Москва, просп. Вернадского, д. 51, стр. 1
Телефон +7(910)4557682, E-mail: slg85@mail.ru
Протокол испытаний № 13-63/37 от 05-12-2022 |  |  |  |  | от 29.04.2022
Наименование и адрес заказчика: ООО Регионстрой
Наименование объекта: Переход трубопровода через р. Енисей
Наименование используемого метода/методики: ГОСТ 12248.4-2020
Условия проведения испытания: температура окружающей среды (18 - 25)0С, влажность воздуха (40 - 75)%
Дата получение объекта подлежащего испытаниям: 08-11-2022
Дата испытания: 25.10.2022-19.11.2037
Испытание грунтов методом компрессионного сжатия
Лабораторный номер: |  | 1072 |  |  |  | We, д.е. = | 0.506050912
Номер скважины: |  | BH-004 |  |  |  | ρ, г/см3 = | 1.9
Глубина отбора, м: |  | 3 |  |  |  | ρs, г/см3 = | 2.72
Наименование грунта: |  | Суглинок, после оттаивания текучий, легкий пылеватый |  |  |  | e, д.е. = | 1.1
[6 empty] | IL, д.е. = | 2.288
Метод Казагранде
| Нагрузка, МПа | Относительная дефоормация, д.е. | Коэффициент пористости грунта, д.е. | [5 empty] | CAS_1_X | CAS_1_Y | first_line_x | first_line_y | second_line_x | second_line_y | third_line_x | third_line_y | point_X_GG | point_Y_GG | perp_GG_X | perp_GG_Y | CAS_B_X | CAS_B_Y
| 0 | 0 | 1.1 | [5 empty] | 0.0125 | 1.424917 | 0.4658002 | 1.002957 | 0.4658002 | 1.002957 | 0.4658002 | 1.002957 | 1.018705 | 0.9770924 | 1.018705 | 0.9770924 | 0.0125 | 1.173239
| 0.0125 | 0.001406626 | 1.097046 | [5 empty] | 6.4 | 0.7900713 | 0.8 | 1.002957 | 0.8 | 0.9850804 | 0.8 | 0.9672037 | 1.018705 | 0.9770924 | 1.018705 | 0 | 4.00625 | 0.9016808
| 0.025 | 0.005227342 | 1.089023 | [5 empty] | 8 | 0.767363 | 8 | 1.002957 | 8 | 0.9089737 | 8 | 0.8149904 | 1.018705 | 0.9770924 | 1.018705 | 0 | 8 | 0.8691315
| 0.05 | 0.009542874 | 1.07996
| 0.1 | 0.01649829 | 1.065354
| 0.2 | 0.02726311 | 1.042747
| 0.4 | 0.04279776 | 1.010125
| 0.8 | 0.06323634 | 0.9672037
| 1.6 | 0.08806452 | 0.9150645
| 3.2 | 0.1164621 | 0.8554295
| 6.4 | 0.1475851 | 0.7900713
| 8 | 0.1583986 | 0.767363 | Давление предуплотнения σp, МПа |  |  |  | 1.018705
|  |  |  | Бытовое (эффективное) давление σ0, МПа |  |  |  | 0.055897905
|  |  |  | Коэффициент переуплотнения OCR |  |  |  | 18.22438
|  |  |  | Давление переуплотнения POP, МПа |  |  |  | 0.9628069
Метод Беккера | [8 empty] | Метод Беккера
| Нагрузка, МПа | Работа на единицу объёма ΔА, кДж/м3 | Суммарная работа А, кДж/м3 | [5 empty] | high_line_x | high_line_y | low_line_x | low_line_y | Sigma_Beccer | Y_Beccer
| 0 | 0 | 0 | [5 empty] | 1.00616229 | 0.0011 | 0 | 0 | 1.00616229 | 0.0011
| 0.0125 | 0.008791414 | 8.791414e-06 | [5 empty] | 8 | 0.3444976 | 8 | 0.008746104 | 1.00616229 | 0.0011
| 0.025 | 0.07163843 | 8.042984e-05
| 0.05 | 0.1618324 | 0.0002422623
| 0.1 | 0.5216558 | 0.0007639181
| 0.2 | 1.614724 | 0.002378642
| 0.4 | 4.660394 | 0.007039037
| 0.8 | 12.26315 | 0.01930219
| 1.6 | 29.79381 | 0.04909599
| 3.2 | 68.15425 | 0.1172502
| 6.4 | 149.3903 | 0.2666406
| 8 | 77.85704 | 0.3444976 | Давление предуплотнения σp, МПа |  |  |  | 1.00616229
|  |  |  | Бытовое (эффективное) давление σ0, МПа |  |  |  | 0.055897905
|  |  |  | Коэффициент переуплотнения OCR |  |  |  | 18
|  |  |  | Давление переуплотнения POP, МПа |  |  |  | 0.950264385
| Начальник исп. лаборатории: | [5 empty] | Семиколенова Л.Г.
Лист 1 , всего листов 1
Частичное воспроизведение протокола испытаний без письменного разрешения ООО «ИнжГео» ЗАПРЕЩАЕТСЯ
Инженерно-геологический элемент: 2.2.1.2