## 1
Общество с ограниченной ответственностью "Инженерная геология" (ООО "ИнжГео")
Юр. адрес: 117279, г. Москва, ул. Миклухо-Маклая, 36 а, этаж 5, пом. XXIII к. 76-84
Телефон/факс +7 (495) 132-30-00, Адрес электронной почты inbox@inj-geo.ru
Испытательная лаборатория ООО «ИнжГео»
Адрес места осуществления деятельности лаборатории: г. Москва, просп. Вернадского, д. 51, стр. 1
Телефон +7(910)4557682, E-mail: slg85@mail.ru
Протокол испытаний № 13-63/38 от 06-12-2022 |  |  |  |  | от 29.04.2022
Наименование и адрес заказчика: ООО Регионстрой
Наименование объекта: Переход трубопровода через р. Енисей
Наименование используемого метода/методики: ГОСТ 12248.4-2020
Условия проведения испытания: температура окружающей среды (18 - 25)0С, влажность воздуха (40 - 75)%
Дата получение объекта подлежащего испытаниям: 09-11-2022
Дата испытания: 25.10.2022-19.11.2038
Испытание грунтов методом компрессионного сжатия
Лабораторный номер: |  | 1073 |  |  |  | We, д.е. = | 0.5043344
Номер скважины: |  | BH-004 |  |  |  | ρ, г/см3 = | 1.9
Глубина отбора, м: |  | 4.7 |  |  |  | ρs, г/см3 = | 2.7
Наименование грунта: |  | Суглинок, после оттаивания текучий, легкий песчанистый |  |  |  | e, д.е. = | 1.1
[6 empty] | IL, д.е. = | 2.6
Метод Казагранде
| Нагрузка, МПа | Относительная дефоормация, д.е. | Коэффициент пористости грунта, д.е. | [5 empty] | CAS_1_X | CAS_1_Y | first_line_x | first_line_y | second_line_x | second_line_y | third_line_x | third_line_y | point_X_GG | point_Y_GG | perp_GG_X | perp_GG_Y | CAS_B_X | CAS_B_Y
| 0 | 0 | 1.1 | [5 empty] | 0.0125 | 1.541719 | 0.730461 | 1.021246 | 0.730461 | 1.021246 | 0.730461 | 1.021246 | 1.698846 | 0.995491 | 1.698846 | 0.995491 | 0.0125 | 1.201712
| 0.0125 | 0.003704606 | 1.09222 | [5 empty] | 6.4 | 0.8479965 | 1.6 | 1.021246 | 1.6 | 0.9973202 | 1.6 | 0.9733944 | 1.698846 | 0.995491 | 1.698846 | 0 | 4.00625 | 0.9457431
| 0.025 | 0.003999227 | 1.091602 | [5 empty] | 8 | 0.8231822 | 8 | 1.021246 | 8 | 0.9482092 | 8 | 0.8751725 | 1.698846 | 0.995491 | 1.698846 | 0 | 8 | 0.9150623
| 0.05 | 0.006526962 | 1.086293
| 0.1 | 0.009691314 | 1.079648
| 0.2 | 0.01526502 | 1.067943
| 0.4 | 0.02478009 | 1.047962
| 0.8 | 0.03942297 | 1.017212
| 1.6 | 0.06028838 | 0.9733944
| 3.2 | 0.08740484 | 0.9164498
| 6.4 | 0.1200017 | 0.8479965
| 8 | 0.131818 | 0.8231822 | Давление предуплотнения σp, МПа |  |  |  | 1.698846
|  |  |  | Бытовое (эффективное) давление σ0, МПа |  |  |  | 0.0875733845
|  |  |  | Коэффициент переуплотнения OCR |  |  |  | 19.39912
|  |  |  | Давление переуплотнения POP, МПа |  |  |  | 1.611273
Метод Беккера | [8 empty] | Метод Беккера
| Нагрузка, МПа | Работа на единицу объёма ΔА, кДж/м3 | Суммарная работа А, кДж/м3 | [5 empty] | high_line_x | high_line_y | low_line_x | low_line_y | Sigma_Beccer | Y_Beccer
| 0 | 0 | 0 | [5 empty] | 1.663894 | 0.0014 | 0 | 0 | 1.663894 | 0.0014
| 0.0125 | 0.02315379 | 2.315379e-05 | [5 empty] | 8 | 0.3444976 | 8 | 0.006731197 | 1.663894 | 0.0014
| 0.025 | 0.00552414 | 2.867793e-05
| 0.05 | 0.09479005 | 0.000123468
| 0.1 | 0.2373264 | 0.0003607944
| 0.2 | 0.836056 | 0.00119685
| 0.4 | 2.854519 | 0.00405137
| 0.8 | 8.785728 | 0.0128371
| 1.6 | 25.0385 | 0.0378756
| 3.2 | 65.07949 | 0.1029551
| 6.4 | 156.4648 | 0.2594199
| 8 | 85.07768 | 0.3444976 | Давление предуплотнения σp, МПа |  |  |  | 1.663894
|  |  |  | Бытовое (эффективное) давление σ0, МПа |  |  |  | 0.0875733845
|  |  |  | Коэффициент переуплотнения OCR |  |  |  | 19
|  |  |  | Давление переуплотнения POP, МПа |  |  |  | 1.576320921
| Начальник исп. лаборатории: | [5 empty] | Семиколенова Л.Г.
Лист 1 , всего листов 1
Частичное воспроизведение протокола испытаний без письменного разрешения ООО «ИнжГео» ЗАПРЕЩАЕТСЯ
Инженерно-геологический элемент: 2.2.1.2