## 1
Общество с ограниченной ответственностью "Инженерная геология" (ООО "ИнжГео")
Юр. адрес: 117279, г. Москва, ул. Миклухо-Маклая, 36 а, этаж 5, пом. XXIII к. 76-84
Телефон/факс +7 (495) 132-30-00, Адрес электронной почты inbox@inj-geo.ru
Испытательная лаборатория ООО «ИнжГео»
Адрес места осуществления деятельности лаборатории: г. Москва, просп. Вернадского, д. 51, стр. 1
Телефон +7(910)4557682, E-mail: slg85@mail.ru
Протокол испытаний № 13-63/39 от 07-12-2022 |  |  |  |  | от 29.04.2022
Наименование и адрес заказчика: ООО Регионстрой
Наименование объекта: Переход трубопровода через р. Енисей
Наименование используемого метода/методики: ГОСТ 12248.4-2020
Условия проведения испытания: температура окружающей среды (18 - 25)0С, влажность воздуха (40 - 75)%
Дата получение объекта подлежащего испытаниям: 10-11-2022
Дата испытания: 25.10.2022-19.11.2039
Испытание грунтов методом компрессионного сжатия
Лабораторный номер: |  | 1074 |  |  |  | We, д.е. = | 0.568577864
Номер скважины: |  | BH-006 |  |  |  | ρ, г/см3 = | 1.9
Глубина отбора, м: |  | 1.6 |  |  |  | ρs, г/см3 = | 2.73
Наименование грунта: |  | Суглинок, после оттаивания текучий, тяжелый песчанистый |  |  |  | e, д.е. = | 1.1
[6 empty] | IL, д.е. = | 3.153
Метод Казагранде
| Нагрузка, МПа | Относительная дефоормация, д.е. | Коэффициент пористости грунта, д.е. | [5 empty] | CAS_1_X | CAS_1_Y | first_line_x | first_line_y | second_line_x | second_line_y | third_line_x | third_line_y | point_X_GG | point_Y_GG | perp_GG_X | perp_GG_Y | CAS_B_X | CAS_B_Y
| 0 | 0 | 1.1 | [5 empty] | 0.0125 | 1.315693 | 0.2220995 | 0.9829282 | 0.2220995 | 0.9829282 | 0.2220995 | 0.9829282 | 0.5258192 | 0.9546738 | 0.5258192 | 0.9546738 | 0.0125 | 1.131057
| 0.0125 | 0.008798491 | 1.081523 | [5 empty] | 6.4 | 0.713388 | 0.4 | 0.9829282 | 0.4 | 0.96364 | 0.4 | 0.9443518 | 0.5258192 | 0.9546738 | 0.5258192 | 0 | 4.00625 | 0.8340226
| 0.025 | 0.01442224 | 1.069713 | [5 empty] | 8 | 0.6918437 | 8 | 0.9829282 | 8 | 0.8654277 | 8 | 0.7479272 | 0.5258192 | 0.9546738 | 0.5258192 | 0 | 8 | 0.7984197
| 0.05 | 0.02350592 | 1.050638
| 0.1 | 0.03618715 | 1.024007
| 0.2 | 0.0531792 | 0.9883237
| 0.4 | 0.07411817 | 0.9443518
| 0.8 | 0.09839676 | 0.8933668
| 1.6 | 0.1252346 | 0.8370073
| 3.2 | 0.1539772 | 0.7766478
| 6.4 | 0.1841009 | 0.713388
| 8 | 0.1943601 | 0.6918437 | Давление предуплотнения σp, МПа |  |  |  | 0.5258192
|  |  |  | Бытовое (эффективное) давление σ0, МПа |  |  |  | 0.029812216
|  |  |  | Коэффициент переуплотнения OCR |  |  |  | 17.63771
|  |  |  | Давление переуплотнения POP, МПа |  |  |  | 0.4960069
Метод Беккера | [8 empty] | Метод Беккера
| Нагрузка, МПа | Работа на единицу объёма ΔА, кДж/м3 | Суммарная работа А, кДж/м3 | [5 empty] | high_line_x | high_line_y | low_line_x | low_line_y | Sigma_Beccer | Y_Beccer
| 0 | 0 | 0 | [5 empty] | 0.59624432 | 0.0011 | 0 | 0 | 0.59624432 | 0.0011
| 0.0125 | 0.05499057 | 5.499057e-05 | [5 empty] | 8 | 0.3444976 | 8 | 0.01475905 | 0.59624432 | 0.0011
| 0.025 | 0.1054453 | 0.0001604359
| 0.05 | 0.3406379 | 0.0005010737
| 0.1 | 0.9510923 | 0.001452166
| 0.2 | 2.548807 | 0.004000973
| 0.4 | 6.281692 | 0.01028267
| 0.8 | 14.56715 | 0.02484982
| 1.6 | 32.20543 | 0.05705524
| 3.2 | 68.98228 | 0.1260375
| 6.4 | 144.5938 | 0.2706313
| 8 | 73.86629 | 0.3444976 | Давление предуплотнения σp, МПа |  |  |  | 0.59624432
|  |  |  | Бытовое (эффективное) давление σ0, МПа |  |  |  | 0.029812216
|  |  |  | Коэффициент переуплотнения OCR |  |  |  | 20
|  |  |  | Давление переуплотнения POP, МПа |  |  |  | 0.566432104
| Начальник исп. лаборатории: | [5 empty] | Семиколенова Л.Г.
Лист 1 , всего листов 1
Частичное воспроизведение протокола испытаний без письменного разрешения ООО «ИнжГео» ЗАПРЕЩАЕТСЯ
Инженерно-геологический элемент: 2.2.1.2