## 1
Общество с ограниченной ответственностью "Инженерная геология" (ООО "ИнжГео")
Юр. адрес: 117279, г. Москва, ул. Миклухо-Маклая, 36 а, этаж 5, пом. XXIII к. 76-84
Телефон/факс +7 (495) 132-30-00, Адрес электронной почты inbox@inj-geo.ru
Испытательная лаборатория ООО «ИнжГео»
Адрес места осуществления деятельности лаборатории: г. Москва, просп. Вернадского, д. 51, стр. 1
Телефон +7(910)4557682, E-mail: slg85@mail.ru
Протокол испытаний № 13-63/40 от 08-12-2022 |  |  |  |  | от 29.04.2022
Наименование и адрес заказчика: ООО Регионстрой
Наименование объекта: Переход трубопровода через р. Енисей
Наименование используемого метода/методики: ГОСТ 12248.4-2020
Условия проведения испытания: температура окружающей среды (18 - 25)0С, влажность воздуха (40 - 75)%
Дата получение объекта подлежащего испытаниям: 11-11-2022
Дата испытания: 25.10.2022-19.11.2040
Испытание грунтов методом компрессионного сжатия
Лабораторный номер: |  | 1075 |  |  |  | We, д.е. = | 0.538958387
Номер скважины: |  | BH-007 |  |  |  | ρ, г/см3 = | 1.9
Глубина отбора, м: |  | 1 |  |  |  | ρs, г/см3 = | 2.72
Наименование грунта: |  | Суглинок, после оттаивания текучий, легкий песчанистый |  |  |  | e, д.е. = | 1.1
[6 empty] | IL, д.е. = | 2.651
Метод Казагранде
| Нагрузка, МПа | Относительная дефоормация, д.е. | Коэффициент пористости грунта, д.е. | [5 empty] | CAS_1_X | CAS_1_Y | first_line_x | first_line_y | second_line_x | second_line_y | third_line_x | third_line_y | point_X_GG | point_Y_GG | perp_GG_X | perp_GG_Y | CAS_B_X | CAS_B_Y
| 0 | 0 | 1.1 | [5 empty] | 0.0125 | 1.231318 | 0.1480392 | 0.9497697 | 0.1480392 | 0.9497697 | 0.1480392 | 0.9497697 | 0.3400627 | 0.9206587 | 0.3400627 | 0.9206587 | 0.0125 | 1.108181
| 0.0125 | 0.01821481 | 1.061749 | [5 empty] | 6.4 | 0.6446522 | 0.4 | 0.9497697 | 0.4 | 0.9149764 | 0.4 | 0.880183 | 0.3400627 | 0.9206587 | 0.3400627 | 0 | 4.00625 | 0.7383966
| 0.025 | 0.02746204 | 1.04233 | [5 empty] | 8 | 0.6236673 | 8 | 0.9497697 | 8 | 0.8101144 | 8 | 0.670459 | 0.3400627 | 0.9206587 | 0.3400627 | 0 | 8 | 0.6940737
| 0.05 | 0.04183631 | 1.012144
| 0.1 | 0.05956563 | 0.9749122
| 0.2 | 0.0807194 | 0.9304893
| 0.4 | 0.1046747 | 0.880183
| 0.8 | 0.1307799 | 0.8253622
| 1.6 | 0.1584405 | 0.7672749
| 3.2 | 0.1872333 | 0.7068101
| 6.4 | 0.2168323 | 0.6446522
| 8 | 0.2268251 | 0.6236673 | Давление предуплотнения σp, МПа |  |  |  | 0.3400627
|  |  |  | Бытовое (эффективное) давление σ0, МПа |  |  |  | 0.018632635
|  |  |  | Коэффициент переуплотнения OCR |  |  |  | 18.25092
|  |  |  | Давление переуплотнения POP, МПа |  |  |  | 0.3214301
Метод Беккера | [8 empty] | Метод Беккера
| Нагрузка, МПа | Работа на единицу объёма ΔА, кДж/м3 | Суммарная работа А, кДж/м3 | [5 empty] | high_line_x | high_line_y | low_line_x | low_line_y | Sigma_Beccer | Y_Beccer
| 0 | 0 | 0 | [5 empty] | 0.391285335 | 0.0014 | 0 | 0 | 0.391285335 | 0.0014
| 0.0125 | 0.1138426 | 0.0001138426 | [5 empty] | 8 | 0.3444976 | 8 | 0.02862361 | 0.391285335 | 0.0014
| 0.025 | 0.1733856 | 0.0002872282
| 0.05 | 0.539035 | 0.0008262632
| 0.1 | 1.329699 | 0.002155962
| 0.2 | 3.173065 | 0.005329027
| 0.4 | 7.186602 | 0.01251563
| 0.8 | 15.66311 | 0.02817874
| 1.6 | 33.19273 | 0.06137147
| 3.2 | 69.10256 | 0.130474
| 6.4 | 142.0753 | 0.2725494
| 8 | 71.94823 | 0.3444976 | Давление предуплотнения σp, МПа |  |  |  | 0.391285335
|  |  |  | Бытовое (эффективное) давление σ0, МПа |  |  |  | 0.018632635
|  |  |  | Коэффициент переуплотнения OCR |  |  |  | 21
|  |  |  | Давление переуплотнения POP, МПа |  |  |  | 0.3726527
| Начальник исп. лаборатории: | [5 empty] | Семиколенова Л.Г.
Лист 1 , всего листов 1
Частичное воспроизведение протокола испытаний без письменного разрешения ООО «ИнжГео» ЗАПРЕЩАЕТСЯ
Инженерно-геологический элемент: 2.2.1.2