## 1
Общество с ограниченной ответственностью "Инженерная геология" (ООО "ИнжГео")
Юр. адрес: 117279, г. Москва, ул. Миклухо-Маклая, 36 а, этаж 5, пом. XXIII к. 76-84
Телефон/факс +7 (495) 132-30-00, Адрес электронной почты inbox@inj-geo.ru
Испытательная лаборатория ООО «ИнжГео»
Адрес места осуществления деятельности лаборатории: г. Москва, просп. Вернадского, д. 51, стр. 1
Телефон +7(910)4557682, E-mail: slg85@mail.ru
Протокол испытаний № 13-63/41 от 09-12-2022 |  |  |  |  | от 29.04.2022
Наименование и адрес заказчика: ООО Регионстрой
Наименование объекта: Переход трубопровода через р. Енисей
Наименование используемого метода/методики: ГОСТ 12248.4-2020
Условия проведения испытания: температура окружающей среды (18 - 25)0С, влажность воздуха (40 - 75)%
Дата получение объекта подлежащего испытаниям: 12-11-2022
Дата испытания: 25.10.2022-19.11.2041
Испытание грунтов методом компрессионного сжатия
Лабораторный номер: |  | 1076 |  |  |  | We, д.е. = | 0.473392464
Номер скважины: |  | BH-007 |  |  |  | ρ, г/см3 = | 1.9
Глубина отбора, м: |  | 2.9 |  |  |  | ρs, г/см3 = | 2.71
Наименование грунта: |  | Суглинок, после оттаивания текучий, легкий песчанистый |  |  |  | e, д.е. = | 1.1
[6 empty] | IL, д.е. = | 2.488
Метод Казагранде
| Нагрузка, МПа | Относительная дефоормация, д.е. | Коэффициент пористости грунта, д.е. | [5 empty] | CAS_1_X | CAS_1_Y | first_line_x | first_line_y | second_line_x | second_line_y | third_line_x | third_line_y | point_X_GG | point_Y_GG | perp_GG_X | perp_GG_Y | CAS_B_X | CAS_B_Y
| 0 | 0 | 1.1 | [5 empty] | 0.0125 | 1.454998 | 0.5850612 | 1.005449 | 0.5850612 | 1.005449 | 0.5850612 | 1.005449 | 1.241363 | 0.9767513 | 1.241363 | 0.9767513 | 0.0125 | 1.165456
| 0.0125 | 0.001153578 | 1.097577 | [5 empty] | 6.4 | 0.8061714 | 0.8 | 1.005449 | 0.8 | 0.9935121 | 0.8 | 0.9815755 | 1.241363 | 0.9767513 | 1.241363 | 0 | 4.00625 | 0.9254075
| 0.025 | 0.004899956 | 1.08971 | [5 empty] | 8 | 0.7829631 | 8 | 1.005449 | 8 | 0.9056715 | 8 | 0.8058944 | 1.241363 | 0.9767513 | 1.241363 | 0 | 8 | 0.896635
| 0.05 | 0.008625986 | 1.081885
| 0.1 | 0.01445111 | 1.069653
| 0.2 | 0.02375906 | 1.050106
| 0.4 | 0.03749119 | 1.021268
| 0.8 | 0.0563926 | 0.9815755
| 1.6 | 0.08027144 | 0.93143
| 3.2 | 0.108415 | 0.8723285
| 6.4 | 0.1399184 | 0.8061714
| 8 | 0.15097 | 0.7829631 | Давление предуплотнения σp, МПа |  |  |  | 1.241363
|  |  |  | Бытовое (эффективное) давление σ0, МПа |  |  |  | 0.0540346415
|  |  |  | Коэффициент переуплотнения OCR |  |  |  | 22.97347
|  |  |  | Давление переуплотнения POP, МПа |  |  |  | 1.187329
Метод Беккера | [8 empty] | Метод Беккера
| Нагрузка, МПа | Работа на единицу объёма ΔА, кДж/м3 | Суммарная работа А, кДж/м3 | [5 empty] | high_line_x | high_line_y | low_line_x | low_line_y | Sigma_Beccer | Y_Beccer
| 0 | 0 | 0 | [5 empty] | 1.188762113 | 0.002 | 0 | 0 | 1.188762113 | 0.002
| 0.0125 | 0.00720986 | 7.20986e-06 | [5 empty] | 8 | 0.3444976 | 8 | 0.01345938 | 1.188762113 | 0.002
| 0.025 | 0.0702446 | 7.745446e-05
| 0.05 | 0.1397261 | 0.0002171806
| 0.1 | 0.4368841 | 0.0006540646
| 0.2 | 1.396193 | 0.002050258
| 0.4 | 4.11964 | 0.006169897
| 0.8 | 11.34084 | 0.01751074
| 1.6 | 28.6546 | 0.04616535
| 3.2 | 67.54459 | 0.1137099
| 6.4 | 151.216 | 0.264926
| 8 | 79.57163 | 0.3444976 | Давление предуплотнения σp, МПа |  |  |  | 1.188762113
|  |  |  | Бытовое (эффективное) давление σ0, МПа |  |  |  | 0.0540346415
|  |  |  | Коэффициент переуплотнения OCR |  |  |  | 22
|  |  |  | Давление переуплотнения POP, МПа |  |  |  | 1.134727
| Начальник исп. лаборатории: | [5 empty] | Семиколенова Л.Г.
Лист 1 , всего листов 1
Частичное воспроизведение протокола испытаний без письменного разрешения ООО «ИнжГео» ЗАПРЕЩАЕТСЯ
Инженерно-геологический элемент: 2.2.1.2