## 1
Общество с ограниченной ответственностью "Инженерная геология" (ООО "ИнжГео") | [10 empty] | Общество с ограниченной ответственностью "Инженерная геология" (ООО "ИнжГео")
Юр. адрес: 117279, г. Москва, ул. Миклухо-Маклая, 36 а, этаж 5, пом. XXIII к. 76-84 | [10 empty] | Юр. адрес: 117279, г. Москва, ул. Миклухо-Маклая, 36 а, этаж 5, пом. XXIII к. 76-84 | [8 empty] | нагр |  |  | X0 | Y0 | R |  | нагр |  |  |  | X0 | Y0 | R | нагр |  |  |  | X0 | Y0 | R |  | нагр |  |  |  | X0 | Y0 | R
Телефон/факс +7 (495) 132-30-00, Адрес электронной почты inbox@inj-geo.ru | [10 empty] | Телефон/факс +7 (495) 132-30-00, Адрес электронной почты inbox@inj-geo.ru | [12 empty] | 0 | [7 empty] | 0 | [6 empty] | 0 | [7 empty] | 0
[20 empty] | девиатор | [6 empty] | девиатор | [6 empty] | девиатор | [7 empty] | девиатор
Испытательная лаборатория ООО «ИнжГео» | [10 empty] | Испытательная лаборатория ООО «ИнжГео» | [8 empty] | x0 | Угол | X | Y |  |  |  | x0 |  | Угол | X | Y |  |  | x0 |  | Угол | X | Y |  |  |  | x0 |  | Угол | X | Y
Адрес места осуществления деятельности лаборатории: г. Москва, просп. Вернадского, д. 51, стр. 1 | [10 empty] | Адрес места осуществления деятельности лаборатории: г. Москва, просп. Вернадского, д. 51, стр. 1 | [9 empty] | 0 | [7 empty] | 0 | [6 empty] | 0 | [7 empty] | 0
Телефон +7(910)4557682, E-mail: slg85@mail.ru | [10 empty] | Телефон +7(910)4557682, E-mail: slg85@mail.ru | [9 empty] | 5 | [7 empty] | 5 | [6 empty] | 5 | [7 empty] | 5
[21 empty] | 10 | [7 empty] | 10 | [6 empty] | 10 | [7 empty] | 10
Протокол испытаний № 13-63/22 от 20-11-2022 | [20 empty] | 15 | [7 empty] | 15 | [6 empty] | 15 | [7 empty] | 15
Наименование и адрес заказчика: ООО Регионстрой | [20 empty] | 20 | [7 empty] | 20 | [6 empty] | 20 | [7 empty] | 20
Наименование объекта: Переход трубопровода через р. Енисей | [20 empty] | 25 | [7 empty] | 25 | [6 empty] | 25 | [7 empty] | 25
Наименование используемого метода/методики: ГОСТ 12248.4-2020 | [20 empty] | 30 | [7 empty] | 30 | [6 empty] | 30 | [7 empty] | 30
Условия проведения испытания: температура окружающей среды (18 - 25)0С, влажность воздуха (40 - 75)% | [20 empty] | 35 | [7 empty] | 35 | [6 empty] | 35 | [7 empty] | 35
Дата получение объекта подлежащего испытаниям: 24.10.2022 | [20 empty] | 40 | [7 empty] | 40 | [6 empty] | 40 | [7 empty] | 40
Дата испытания: 25.10.2022-19.11.2022 | [20 empty] | 45 | [7 empty] | 45 | [6 empty] | 45 | [7 empty] | 45
Испытание грунтов методом трехосного сжатия | [10 empty] | Испытание грунтов методом трехосного сжатия | [9 empty] | 50 | [7 empty] | 50 | [6 empty] | 50 | [7 empty] | 50
Лабораторный номер: |  | 1057 | [5 empty] | We, % = | 0.406669122 |  | Лабораторный номер: | [6 empty] | We, % = |  |  | 55 | [7 empty] | 55 | [6 empty] | 55 | [7 empty] | 55
Номер скважины: |  | BH-001 | [5 empty] | ρ, г/см3 = | 1.9 |  | Номер скважины: | [6 empty] | ρ, г/см3 = |  |  | 60 | [7 empty] | 60 | [6 empty] | 60 | [7 empty] | 60
Глубина отбора, м: |  | 1.7 | [5 empty] | ρs, г/см3 = | 2.7 |  | Глубина отбора, м: | [6 empty] | ρs, г/см3 = |  |  | 65 | [7 empty] | 65 | [6 empty] | 65 | [7 empty] | 65
Наименование грунта: |  | Суглинок, после оттаивания текучий, легкий песчанистый | [5 empty] | e, д.е. = | 1.1 |  | Наименование грунта: | [6 empty] | e, д.е. = |  |  | 70 | [7 empty] | 70 | [6 empty] | 70 | [7 empty] | 70
Схема проведения опыта: |  | КД | [5 empty] | IL, д.е. = | 1.082 |  | Схема проведения опыта: |  | CD |  |  |  |  | IL, д.е. = |  |  | 75 | [7 empty] | 75 | [6 empty] | 75 | [7 empty] | 75
Результаты испытаний | [10 empty] | Результаты испытаний | [9 empty] | 80 | [7 empty] | 80 | [6 empty] | 80 | [7 empty] | 80
[21 empty] | 85 | [7 empty] | 85 | [6 empty] | 85 | [7 empty] | 85
[21 empty] | 90 | [7 empty] | 90 | [6 empty] | 90 | [7 empty] | 90
[21 empty] | 95 | [7 empty] | 95 | [6 empty] | 95 | [7 empty] | 95
[21 empty] | 100 | [7 empty] | 100 | [6 empty] | 100 | [7 empty] | 100
[21 empty] | 105 | [7 empty] | 105 | [6 empty] | 105 | [7 empty] | 105
[21 empty] | 110 | [7 empty] | 110 | [6 empty] | 110 | [7 empty] | 110
[21 empty] | 115 | [7 empty] | 115 | [6 empty] | 115 | [7 empty] | 115
[21 empty] | 120 | [7 empty] | 120 | [6 empty] | 120 | [7 empty] | 120
[21 empty] | 125 | [7 empty] | 125 | [6 empty] | 125 | [7 empty] | 125
[21 empty] | 130 | [7 empty] | 130 | [6 empty] | 130 | [7 empty] | 130
[21 empty] | 135 | [7 empty] | 135 | [6 empty] | 135 | [7 empty] | 135
[21 empty] | 140 | [7 empty] | 140 | [6 empty] | 140 | [7 empty] | 140
[21 empty] | 145 | [7 empty] | 145 | [6 empty] | 145 | [7 empty] | 145
[21 empty] | 150 | [7 empty] | 150 | [6 empty] | 150 | [7 empty] | 150
[21 empty] | 155 | [7 empty] | 155 | [6 empty] | 155 | [7 empty] | 155
[21 empty] | 160 | [7 empty] | 160 | [6 empty] | 160 | [7 empty] | 160
[21 empty] | 165 | [7 empty] | 165 | [6 empty] | 165 | [7 empty] | 165
[21 empty] | 170 | [7 empty] | 170 | [6 empty] | 170 | [7 empty] | 170
[21 empty] | 175 | [7 empty] | 175 | [6 empty] | 175 | [7 empty] | 175
[21 empty] | 180 | [7 empty] | 180 | [6 empty] | 180 | [7 empty] | 180
[13 empty] | Давление в камере, Мпа σ3 | Вертикальная нагрузка, Мпа σ1 | Поровое давление, Мпа u
[13 empty] | 0.05 | 0.1448248 |  |  |  |  | 1 | [6 empty] | σ3,кПа | σ1,кПа | u, кПа |  |  |  | 4
[13 empty] | 0.15 | 0.3487854 | [26 empty] | δ3, Мпа | δ1-δ3, МПа | δ1, МПа | δ1, КПа
[13 empty] | 0.25 | 0.5527461 | [20 empty] | С, МПа:
φ, град:
E, Мпа
[26 empty] | x | 0
[26 empty] | y |  |  |  | С, кПа | φ,°
Эффективные значения угла внутреннего трения и удельного сцепления ϕ', С'
[13 empty] | ϕ', град. = | 20
[13 empty] | С', МПа = | 0.015
|  | K0, д.е. | 0.6579799 | Эффективное напряжение, Мпа: |  |  |  |  | 0.03289899
|  | Модуль деформации E0, МПа: |  | Точки нахождения модуля Е0, Мпа (полное напряжение): |  |  |  |  | 0.03289899 | 0.04789899
|  | Модуль деформации E50, МПа: |  | qmax Давление при разрушении образца, Мпа (девиатор): |  |  |  |  | 0.054
|  | Коэф. Поперечной деформации, ϑ: |  | 0,5 qmax, Мпа (девиатор): |  |  |  |  | 0.027
| Начальник исп. лаборатории: | [6 empty] | Семиколенова Л.Г. |  |  |  |  | Начальник исп. лаборатории: |  |  |  |  | Семиколенова Л.Г.
Лист 1 , всего листов 2 | [11 empty] | Лист 2 , всего листов 2
Частичное воспроизведение протокола испытаний без письменного разрешения ООО «ИнжГео» ЗАПРЕЩАЕТСЯ | [11 empty] | Частичное воспроизведение протокола испытаний без письменного разрешения ООО «ИнжГео» ЗАПРЕЩАЕТСЯ
E0 |  |  | E50 |  | Деформация |  |  |  | Первая прочность |  |  | Вторая прочность |  |  | Третья прочность
devE0 | epsE0 |  | dev50 | epsE50 | dev | eps | ev |  | dev1 | eps1 | ev1 | dev1 | eps1 | ev2 | dev1 | eps1 | ev3
0.015 | 0.002997865 |  | 0.027 | 0.008993596 | 0 | 0 | 0 |  | 0 | 0 | 0 | 0 | 0 | 0 | 0 | 0 | 0
[5 empty] | 0.004668907 | 0.0007603259 | 0 |  | 0.004635493 | 0.0007944932 | 0 | 0.01370096 | 0.0007664803 | 0 | 0.0178386 | 0.000770819 | 0
Секущая модуля Е0 |  |  | Линия Q max |  | 0.008774113 | 0.001520652 | 0 |  | 0.0075 | 0.001498933 | 0 | 0.02928669 | 0.001532961 | 0 | 0.0409996 | 0.001541638 | 0
| 0 |  |  | 0 | 0.0122619 | 0.002280978 | -0.005014022 |  | 0.0105705 | 0.00238348 | -0.003686999 | 0.03943513 | 0.002299441 | -0.004864055 | 0.05556694 | 0.002312457 | -0.005356865
[5 empty] | 0.015 | 0.002997865 | -0.005021097 |  | 0.01326282 | 0.003177973 | -0.003686999 | 0.045 | 0.002775801 | -0.004864055 | 0.075 | 0.003294357 | -0.005356865
[5 empty] | 0.01745551 | 0.00380163 | -0.005050912 |  | 0.01601279 | 0.003972466 | -0.003686999 | 0.05732797 | 0.003832401 | -0.004864055 | 0.08229096 | 0.003854095 | -0.005356865
|  |  | Линия 0,5 Q max |  | 0.01965438 | 0.004561956 | -0.005068094 |  | 0.01948834 | 0.004766959 | -0.003686999 | 0.063763 | 0.004598882 | -0.004864055 | 0.0917603 | 0.004624914 | -0.005356865
|  |  |  | 0 | 0.02070571 | 0.005322281 | -0.007101981 |  | 0.02166444 | 0.005561452 | -0.005486848 | 0.06781751 | 0.005365362 | -0.006893451 | 0.1049081 | 0.005395733 | -0.006915863
[5 empty] | 0.02291781 | 0.006082607 | -0.007122049 |  | 0.02322575 | 0.006355946 | -0.005486848 | 0.07398691 | 0.006131842 | -0.006893451 | 0.1074576 | 0.006166552 | -0.006915863
[5 empty] | 0.02362971 | 0.006842933 | -0.007171502 |  | 0.02633195 | 0.007150439 | -0.005486848 | 0.08179449 | 0.006898322 | -0.006893451 | 0.1210681 | 0.006937371 | -0.006915863
[5 empty] | 0.02459323 | 0.007603259 | -0.007223106 |  | 0.02791012 | 0.007944932 | -0.005486848 | 0.08449213 | 0.007664803 | -0.006893451 | 0.1210707 | 0.00770819 | -0.006915863
[5 empty] | 0.02558222 | 0.008363585 | -0.008423682 |  | 0.03081754 | 0.008739425 | -0.006743486 | 0.08882206 | 0.008431283 | -0.008115633 | 0.1346738 | 0.008479009 | -0.007885278
Коэфф. Точки |  |  |  |  | 0.027 | 0.008993596 | -0.008438004 |  | 0.03264665 | 0.009533918 | -0.006743486 | 0.09402394 | 0.009197763 | -0.008115633 | 0.1360781 | 0.009249827 | -0.007885278
[5 empty] | 0.02763549 | 0.009884237 | -0.008395881 |  | 0.03424184 | 0.01032841 | -0.006743486 | 0.09939272 | 0.01021831 | -0.008115633 | 0.146017 | 0.01002065 | -0.007885278
[5 empty] | 0.02907159 | 0.01064456 | -0.008352074 |  | 0.03592997 | 0.0111229 | -0.006743486 | 0.0996809 | 0.01073072 | -0.008115633 | 0.1513731 | 0.01108171 | -0.008600265
[5 empty] | 0.03126794 | 0.01140489 | -0.009208767 |  | 0.03819999 | 0.0119174 | -0.007647382 | 0.1063015 | 0.0114972 | -0.008860019 | 0.1588716 | 0.01156228 | -0.008600265
[5 empty] | 0.03128102 | 0.01216521 | -0.009192091 |  | 0.03955597 | 0.01271189 | -0.007647382 | 0.1078358 | 0.01226368 | -0.008860019 | 0.1576293 | 0.0123331 | -0.008600265
[5 empty] | 0.03205641 | 0.01292554 | -0.009226369 |  | 0.04184124 | 0.01350638 | -0.007647382 | 0.1137905 | 0.01303016 | -0.008860019 | 0.169008 | 0.01310392 | -0.008600265
[5 empty] | 0.03360703 | 0.01368587 | -0.009335689 |  | 0.04335505 | 0.01430088 | -0.007647382 | 0.1176521 | 0.01379664 | -0.008860019 | 0.174545 | 0.01387474 | -0.008600265
[5 empty] | 0.03525649 | 0.01444619 | -0.009809352 |  | 0.04554637 | 0.01509537 | -0.008379652 | 0.1228861 | 0.01456313 | -0.009675201 | 0.1755108 | 0.01464556 | -0.009321427
[5 empty] | 0.0358113 | 0.01520652 | -0.009899815 |  | 0.04741239 | 0.01579288 | -0.008379652 | 0.1268355 | 0.01532961 | -0.009675201 | 0.186933 | 0.01541638 | -0.009321427
[5 empty] | 0.03649943 | 0.01596684 | -0.009841801 |  | 0.04872881 | 0.01668436 | -0.008379652 | 0.1324933 | 0.01609609 | -0.009675201 | 0.1896844 | 0.0161872 | -0.009321427
[5 empty] | 0.03814294 | 0.01672717 | -0.009752321 |  | 0.05134501 | 0.01747885 | -0.008379652 | 0.1321336 | 0.01686257 | -0.009675201 | 0.1966306 | 0.01695802 | -0.009321427
[5 empty] | 0.03811272 | 0.0174875 | -0.01036229 |  | 0.05317556 | 0.01827334 | -0.009213504 | 0.1374618 | 0.01762905 | -0.01018115 | 0.2028066 | 0.01772884 | -0.009992045
[5 empty] | 0.04023695 | 0.01824782 | -0.01035915 |  | 0.05524005 | 0.01906784 | -0.009213504 | 0.1417546 | 0.01839553 | -0.01018115 | 0.2102322 | 0.01849965 | -0.009992045
[5 empty] | 0.04008539 | 0.01900815 | -0.01042609 |  | 0.05762927 | 0.01986233 | -0.009213504 | 0.1466777 | 0.01916201 | -0.01018115 | 0.2178248 | 0.01927047 | -0.009992045
[5 empty] | 0.04137642 | 0.01976847 | -0.01055892 |  | 0.05978668 | 0.02065682 | -0.009213504 | 0.1466583 | 0.01992849 | -0.01018115 | 0.2171593 | 0.02004129 | -0.009992045
[5 empty] | 0.04185445 | 0.0205288 | -0.0108033 |  | 0.06108281 | 0.02145132 | -0.009787435 | 0.1536093 | 0.02069497 | -0.01078217 | 0.2223433 | 0.02081211 | -0.01066842
[5 empty] | 0.04420514 | 0.02128913 | -0.01099403 |  | 0.06343889 | 0.02224581 | -0.009787435 | 0.1546221 | 0.02146145 | -0.01078217 | 0.2291462 | 0.02158293 | -0.01066842
[5 empty] | 0.04375482 | 0.02204945 | -0.010933 |  | 0.06356866 | 0.0230403 | -0.009787435 | 0.161445 | 0.02222793 | -0.01078217 | 0.2317287 | 0.02235375 | -0.01066842
[5 empty] | 0.04452585 | 0.02280978 | -0.01096351 |  | 0.06553715 | 0.0238348 | -0.01041577 | 0.1607849 | 0.02299441 | -0.01078217 | 0.2371631 | 0.02312457 | -0.01066842
[5 empty] | 0.04524502 | 0.0235701 | -0.01157554 |  | 0.06745424 | 0.02462929 | -0.01041577 | 0.1616061 | 0.02376089 | -0.01124648 | 0.2423039 | 0.02389539 | -0.01114199
[5 empty] | 0.04597723 | 0.02433043 | -0.01156981 |  | 0.0707641 | 0.02542378 | -0.01041577 | 0.1647732 | 0.02452737 | -0.01124648 | 0.2524796 | 0.02466621 | -0.01114199
[5 empty] | 0.04724472 | 0.02509076 | -0.01150562 |  | 0.07156512 | 0.02621828 | -0.01041577 | 0.170053 | 0.02529385 | -0.01124648 | 0.2560601 | 0.02543703 | -0.01114199
[5 empty] | 0.04690052 | 0.02585108 | -0.01170336 |  | 0.07322519 | 0.02701277 | -0.01041577 | 0.17301 | 0.02606033 | -0.01124648 | 0.2549507 | 0.02620784 | -0.01114199
[5 empty] | 0.04804304 | 0.02661141 | -0.01166048 |  | 0.07468795 | 0.02780726 | -0.01108396 | 0.1734568 | 0.02682681 | -0.0115297 | 0.2668478 | 0.02697866 | -0.01137622
[5 empty] | 0.04750297 | 0.02737173 | -0.01149826 |  | 0.0758403 | 0.02860175 | -0.01108396 | 0.1793302 | 0.02759329 | -0.0115297 | 0.2626982 | 0.02774948 | -0.01137622
[5 empty] | 0.047946 | 0.02813206 | -0.01153186 |  | 0.07765328 | 0.02939625 | -0.01108396 | 0.1810767 | 0.02835977 | -0.0115297 | 0.269961 | 0.0285203 | -0.01137622
[5 empty] | 0.04896577 | 0.02889238 | -0.01164194 |  | 0.07865653 | 0.03019074 | -0.01108396 | 0.1773385 | 0.02912625 | -0.0115297 | 0.2657439 | 0.02929112 | -0.01137622
[5 empty] | 0.04848628 | 0.02965271 | -0.01149168 |  | 0.08037621 | 0.03098523 | -0.01128264 | 0.1830585 | 0.02989273 | -0.01159499 | 0.2772904 | 0.03006194 | -0.01152942
[5 empty] | 0.04895415 | 0.03041304 | -0.01165172 |  | 0.08145651 | 0.03177973 | -0.01128264 | 0.1822745 | 0.03065921 | -0.01159499 | 0.2727903 | 0.03083276 | -0.01152942
[5 empty] | 0.04947123 | 0.03117336 | -0.01151719 |  | 0.08429784 | 0.03257422 | -0.01128264 | 0.1831749 | 0.03142569 | -0.01159499 | 0.2764608 | 0.03160358 | -0.01152942
[5 empty] | 0.04924475 | 0.03193369 | -0.01166679 |  | 0.08308956 | 0.03336871 | -0.01128264 | 0.1801537 | 0.03219217 | -0.01173347 | 0.281196 | 0.0323744 | -0.01152942
[5 empty] | 0.05100846 | 0.03269401 | -0.01162691 |  | 0.08605641 | 0.03416321 | -0.011671 | 0.1871275 | 0.03295865 | -0.01173347 | 0.2793219 | 0.03314522 | -0.01155987
[5 empty] | 0.05126653 | 0.03345434 | -0.01162459 |  | 0.08463727 | 0.0349577 | -0.011671 | 0.1840971 | 0.03372513 | -0.01173347 | 0.2788437 | 0.03391603 | -0.01155987
[5 empty] | 0.05102704 | 0.03421467 | -0.01163271 |  | 0.08536049 | 0.03575219 | -0.011671 | 0.1854323 | 0.03449161 | -0.01173347 | 0.2868448 | 0.03468685 | -0.01155987
[5 empty] | 0.05054942 | 0.03497499 | -0.01154564 |  | 0.08641681 | 0.03654669 | -0.01163848 | 0.1832211 | 0.03525809 | -0.01173347 | 0.2871216 | 0.03545767 | -0.01162026
[5 empty] | 0.05037812 | 0.03573532 | -0.01152953 |  | 0.0866769 | 0.03734118 | -0.01163848 | 0.1839481 | 0.03602457 | -0.01165677 | 0.2858206 | 0.03622849 | -0.01162026
[5 empty] | 0.05194236 | 0.03649564 | -0.01145811 |  | 0.08763542 | 0.03813567 | -0.01163848 | 0.1864828 | 0.03679105 | -0.01165677 | 0.2831997 | 0.03699931 | -0.01162026
[5 empty] | 0.05082925 | 0.03725597 | -0.01152261 |  | 0.087457 | 0.03893017 | -0.01163848 | 0.1917158 | 0.03755753 | -0.01165677 | 0.2842383 | 0.03777013 | -0.01162026
[5 empty] | 0.05070255 | 0.0380163 | -0.01163089 |  | 0.08820901 | 0.03972466 | -0.01163848 | 0.1898605 | 0.03832401 | -0.01165677 | 0.282188 | 0.03854095 | -0.01162026
[5 empty] | 0.05259485 | 0.03877662 | -0.01155279 |  | 0.08762232 | 0.04051915 | -0.011736 | 0.1921231 | 0.03909049 | -0.01144763 | 0.2845128 | 0.03931177 | -0.01158961
[5 empty] | 0.05252077 | 0.03953695 | -0.01156431 |  | 0.08895667 | 0.04131365 | -0.011736 | 0.1878718 | 0.03985697 | -0.01144763 | 0.291452 | 0.04008259 | -0.01158961
[5 empty] | 0.0515325 | 0.04029727 | -0.01152629 |  | 0.08809731 | 0.04210814 | -0.011736 | 0.191257 | 0.04062345 | -0.01144763 | 0.2861772 | 0.0408534 | -0.01158961
[5 empty] | 0.05248794 | 0.0410576 | -0.0115021 |  | 0.09049535 | 0.04290263 | -0.011736 | 0.1926517 | 0.04138993 | -0.01144763 | 0.2904829 | 0.04162422 | -0.01158961
[5 empty] | 0.05315382 | 0.04181793 | -0.0115409 |  | 0.09101611 | 0.04369713 | -0.0114708 | 0.1907113 | 0.04215642 | -0.01139626 | 0.2901645 | 0.04239504 | -0.01154526
[5 empty] | 0.05146865 | 0.04257825 | -0.0116104 |  | 0.09159879 | 0.04449162 | -0.0114708 | 0.1921014 | 0.0429229 | -0.01139626 | 0.2950229 | 0.04316586 | -0.01154526
[5 empty] | 0.0530881 | 0.04333858 | -0.01164052 |  | 0.09113158 | 0.04528611 | -0.0114708 | 0.1926506 | 0.04368938 | -0.01139626 | 0.2887746 | 0.04393668 | -0.01154526
[5 empty] | 0.05378098 | 0.0440989 | -0.01152468 |  | 0.09051049 | 0.04608061 | -0.0114708 | 0.192183 | 0.04445586 | -0.01139626 | 0.2977709 | 0.0447075 | -0.01154526
[5 empty] | 0.0529573 | 0.04485923 | -0.0113338 |  | 0.09024349 | 0.0468751 | -0.01161905 | 0.1935504 | 0.04522234 | -0.01142833 | 0.2978739 | 0.04547832 | -0.01150025
[5 empty] | 0.05236259 | 0.04561956 | -0.01130542 |  | 0.09051683 | 0.04766959 | -0.01161905 | 0.1917636 | 0.04598882 | -0.01142833 | 0.2993075 | 0.04624914 | -0.01150025
[5 empty] | 0.05323491 | 0.04637988 | -0.01134742 |  | 0.09144708 | 0.04846408 | -0.01161905 | 0.1956772 | 0.0467553 | -0.01142833 | 0.2915291 | 0.04701996 | -0.01150025
[5 empty] | 0.05343209 | 0.04714021 | -0.01123732 |  | 0.09154517 | 0.04925858 | -0.01161905 | 0.1948798 | 0.04752178 | -0.01142833 | 0.2977592 | 0.04779078 | -0.01150025
[5 empty] | 0.05322057 | 0.04790053 | -0.01134518 |  | 0.09186016 | 0.05005307 | -0.011389 | 0.1984496 | 0.04828826 | -0.01139583 | 0.2962452 | 0.04856159 | -0.01139804
[5 empty] | 0.05296107 | 0.04866086 | -0.01137128 |  | 0.09253567 | 0.05084756 | -0.011389 | 0.1947685 | 0.04905474 | -0.01139583 | 0.2935958 | 0.04933241 | -0.01139804
[5 empty] | 0.05418496 | 0.04942118 | -0.01132816 |  | 0.09408749 | 0.05164206 | -0.011389 | 0.1960119 | 0.04982122 | -0.01139583 | 0.3014447 | 0.05010323 | -0.01139804
[5 empty] | 0.05277393 | 0.05018151 | -0.01132816 |  | 0.09251367 | 0.05243655 | -0.011389 | 0.2000783 | 0.0505877 | -0.01139583 | 0.2941082 | 0.05087405 | -0.01126057
[5 empty] | 0.05317837 | 0.05094184 | -0.01115714 |  | 0.09343063 | 0.05323104 | -0.01144286 | 0.195935 | 0.05135418 | -0.01123421 | 0.3023949 | 0.05164487 | -0.01126057
[5 empty] | 0.05397094 | 0.05170216 | -0.01124671 |  | 0.09255947 | 0.05402554 | -0.01144286 | 0.2003769 | 0.05212066 | -0.01123421 | 0.3004767 | 0.05241569 | -0.01126057
[5 empty] | 0.053824 | 0.05246249 | -0.01118961 |  | 0.09460417 | 0.05482003 | -0.01144286 | 0.1975693 | 0.05288714 | -0.01123421 | 0.3001706 | 0.05318651 | -0.01126057
[5 empty] | 0.05461495 | 0.05322281 | -0.01129149 |  | 0.09251472 | 0.05561452 | -0.01144286 | 0.1971337 | 0.05365362 | -0.01123421 | 0.2959132 | 0.05395733 | -0.01126057
[5 empty] | 0.05479747 | 0.05398314 | -0.01097714 |  | 0.09412238 | 0.05640902 | -0.01133531 | 0.2015808 | 0.0544201 | -0.01109516 | 0.3048482 | 0.05472815 | -0.01114149
[5 empty] | 0.05301987 | 0.05474347 | -0.01101261 |  | 0.09265185 | 0.05720351 | -0.01133531 | 0.19636 | 0.05518658 | -0.01109516 | 0.2970357 | 0.05549896 | -0.01114149
[5 empty] | 0.05409242 | 0.05550379 | -0.01113345 |  | 0.09508905 | 0.057998 | -0.01133531 | 0.2010739 | 0.05595306 | -0.01109516 | 0.2985061 | 0.05626978 | -0.01114149
[5 empty] | 0.05428531 | 0.05626412 | -0.01103589 |  | 0.09460208 | 0.0587925 | -0.01133531 | 0.1998401 | 0.05671954 | -0.01109516 | 0.3018714 | 0.0570406 | -0.01114149
[5 empty] | 0.0538577 | 0.05702444 | -0.01094161 |  | 0.09392824 | 0.05958699 | -0.01118472 | 0.2021355 | 0.05748602 | -0.0110782 | 0.306249 | 0.05781142 | -0.01097131
[5 empty] | 0.054 | 0.05778477 | -0.01103218 |  | 0.09540876 | 0.06038148 | -0.01118472 | 0.1962802 | 0.0582525 | -0.0110782 | 0.2974371 | 0.05858224 | -0.01097131
[5 empty] | 0.05312626 | 0.0585451 | -0.01104653 |  | 0.09585113 | 0.06117598 | -0.01118472 | 0.1987854 | 0.05901898 | -0.0110782 | 0.301016 | 0.05935306 | -0.01097131
[5 empty] | 0.05434107 | 0.05930542 | -0.01114041 |  | 0.09534019 | 0.06197047 | -0.01118472 | 0.1982967 | 0.05978546 | -0.0110782 | 0.3027461 | 0.06012388 | -0.01097131
[5 empty] | 0.05316791 | 0.06006575 | -0.01095232 |  | 0.09539439 | 0.06276496 | -0.01097875 | 0.2016022 | 0.06055194 | -0.01093674 | 0.3081073 | 0.0608947 | -0.01078931
[5 empty] | 0.05303891 | 0.06082607 | -0.01088383 |  | 0.09466772 | 0.06355946 | -0.01097875 | 0.1992332 | 0.06131842 | -0.01093674 | 0.3018923 | 0.06166552 | -0.01078931
[5 empty] | 0.05412016 | 0.0615864 | -0.01090014 |  | 0.09482478 | 0.06435395 | -0.01097875 | 0.2000492 | 0.0620849 | -0.01093674 | 0.3012785 | 0.06243634 | -0.01078931
[5 empty] | 0.05429078 | 0.06234673 | -0.01081425 |  | 0.09338971 | 0.06514844 | -0.01085486 | 0.1994823 | 0.06285138 | -0.01093674 | 0.298861 | 0.06320715 | -0.01068278
[5 empty] | 0.05373864 | 0.06310705 | -0.01053548 |  | 0.09616961 | 0.06594294 | -0.01085486 | 0.1958266 | 0.06361786 | -0.01068243 | 0.2992824 | 0.06397797 | -0.01068278
[5 empty] | 0.05403288 | 0.06386738 | -0.01059239 |  | 0.09357859 | 0.06673743 | -0.01085486 | 0.1979699 | 0.06438434 | -0.01068243 | 0.2992833 | 0.06474879 | -0.01068278
[5 empty] | 0.05437333 | 0.0646277 | -0.01050386 |  | 0.09352446 | 0.06753192 | -0.01085486 | 0.1982797 | 0.06515082 | -0.01068243 | 0.2991411 | 0.06551961 | -0.01068278
[5 empty] | 0.05451101 | 0.06538803 | -0.01059028 |  | 0.09554305 | 0.06832641 | -0.01085486 | 0.1975246 | 0.0659173 | -0.01043605 | 0.298636 | 0.06629043 | -0.01068278
[5 empty] | 0.05443596 | 0.06614836 | -0.01031408 |  | 0.09429322 | 0.06912091 | -0.01068869 | 0.1958808 | 0.06668378 | -0.01043605 | 0.3031199 | 0.06706125 | -0.01052046
[5 empty] | 0.05421089 | 0.06690868 | -0.01024901 |  | 0.09594049 | 0.0699154 | -0.01068869 | 0.2004435 | 0.06745026 | -0.01043605 | 0.3035448 | 0.06783207 | -0.01052046
[5 empty] | 0.05390874 | 0.06766901 | -0.01038844 |  | 0.09417804 | 0.07070989 | -0.01068869 | 0.1977545 | 0.06821674 | -0.01043605 | 0.3026176 | 0.06860289 | -0.01052046
[5 empty] | 0.05256711 | 0.06842933 | -0.01030685 |  | 0.09414086 | 0.07150439 | -0.01068869 | 0.1984888 | 0.06898322 | -0.01043605 | 0.297864 | 0.06937371 | -0.01052046
[5 empty] | 0.05357112 | 0.06918966 | -0.009982819 |  | 0.09480117 | 0.07229888 | -0.0104496 | 0.1966022 | 0.06974971 | -0.01008674 | 0.3034341 | 0.07014453 | -0.01013597
[5 empty] | 0.05433159 | 0.06994998 | -0.00992504 |  | 0.09413766 | 0.07309337 | -0.0104496 | 0.1964354 | 0.07051619 | -0.01008674 | 0.3028116 | 0.07091534 | -0.01013597
[5 empty] | 0.05234953 | 0.07071031 | -0.009976842 |  | 0.093754 | 0.07388787 | -0.0104496 | 0.1954559 | 0.07128267 | -0.01008674 | 0.2956814 | 0.07168616 | -0.01013597
[5 empty] | 0.05370019 | 0.07147064 | -0.009890173 |  | 0.0935635 | 0.07468236 | -0.0104496 | 0.1932857 | 0.07204915 | -0.01008674 | 0.3040741 | 0.07245698 | -0.01013597
[5 empty] | 0.05383826 | 0.07223096 | -0.009592846 |  | 0.09402662 | 0.07547685 | -0.0100658 | 0.1988507 | 0.07281563 | -0.009660098 | 0.3022269 | 0.0732278 | -0.009880801
[5 empty] | 0.05370451 | 0.07299129 | -0.009693986 |  | 0.09423588 | 0.07627135 | -0.0100658 | 0.1927828 | 0.07358211 | -0.009660098 | 0.2936746 | 0.07399862 | -0.009880801
[5 empty] | 0.05389683 | 0.07375161 | -0.009553354 |  | 0.09496801 | 0.07706584 | -0.0100658 | 0.1951343 | 0.07434859 | -0.009660098 | 0.3010484 | 0.07476944 | -0.009880801
[5 empty] | 0.05195679 | 0.07451194 | -0.00971614 |  | 0.09217468 | 0.07786033 | -0.0100658 | 0.1949511 | 0.07511507 | -0.009660098 | 0.2957525 | 0.07554026 | -0.009880801
[5 empty] | 0.0534485 | 0.07527227 | -0.009190776 |  | 0.09250488 | 0.07865483 | -0.00968962 | 0.1958578 | 0.07588155 | -0.009332505 | 0.2977692 | 0.07631108 | -0.00943217
[5 empty] | 0.05265588 | 0.07603259 | -0.00921638 |  | 0.09224002 | 0.07944932 | -0.00968962 | 0.1974385 | 0.07664803 | -0.009332505 | 0.3009091 | 0.0770819 | -0.00943217
[5 empty] | 0.05292819 | 0.07679292 | -0.009129511 |  | 0.09168283 | 0.08024381 | -0.00968962 | 0.1913067 | 0.07741451 | -0.009332505 | 0.2998803 | 0.07785271 | -0.00943217
[5 empty] | 0.05280804 | 0.07755324 | -0.009063673 |  | 0.09411992 | 0.08103831 | -0.00968962 | 0.1959561 | 0.07818099 | -0.009332505 | 0.2902312 | 0.07862353 | -0.008792774
[5 empty] | 0.05198996 | 0.07831357 | -0.008692231 |  | 0.09229345 | 0.0818328 | -0.009180478 | 0.1907793 | 0.07894747 | -0.008812495 | 0.2909243 | 0.07939435 | -0.008792774
[5 empty] | 0.05197853 | 0.0790739 | -0.008719253 |  | 0.09321522 | 0.08262729 | -0.009180478 | 0.1948507 | 0.07971395 | -0.008812495 | 0.2964369 | 0.08016517 | -0.008792774
[5 empty] | 0.05168931 | 0.07983422 | -0.008723611 |  | 0.09340319 | 0.08342179 | -0.009180478 | 0.1930209 | 0.08048043 | -0.008812495 | 0.2898189 | 0.08093599 | -0.008792774
[5 empty] | 0.05260168 | 0.08059455 | -0.00873843 |  | 0.09257653 | 0.08421628 | -0.009180478 | 0.1905382 | 0.08124691 | -0.008812495 | 0.2882451 | 0.08170681 | -0.008792774
[5 empty] | 0.05129011 | 0.08135487 | -0.008037079 |  | 0.09051293 | 0.08501077 | -0.008632262 | 0.193751 | 0.08201339 | -0.008227783 | 0.2901281 | 0.08247763 | -0.008227396
[5 empty] | 0.05174964 | 0.0821152 | -0.008109507 |  | 0.09081618 | 0.08580526 | -0.008632262 | 0.1904073 | 0.08277987 | -0.008227783 | 0.286263 | 0.08324845 | -0.008227396
[5 empty] | 0.05138363 | 0.08287553 | -0.008005693 |  | 0.09142528 | 0.08659976 | -0.008632262 | 0.190264 | 0.08354635 | -0.008227783 | 0.2930367 | 0.08401927 | -0.008227396
[5 empty] | 0.05219406 | 0.08363585 | -0.008047541 |  | 0.09174596 | 0.08739425 | -0.008073383 | 0.1906249 | 0.08431283 | -0.008227783 | 0.2907221 | 0.08479009 | -0.008227396
[5 empty] | 0.05106568 | 0.08439618 | -0.007454213 |  | 0.08979166 | 0.08818874 | -0.008073383 | 0.1880614 | 0.08507931 | -0.00754304 | 0.2901826 | 0.0855609 | -0.007692479
[5 empty] | 0.05179121 | 0.0851565 | -0.007494413 |  | 0.09128918 | 0.08898324 | -0.008073383 | 0.1878384 | 0.08584579 | -0.00754304 | 0.2834503 | 0.08633172 | -0.007692479
[5 empty] | 0.05065399 | 0.08591683 | -0.007507069 |  | 0.08975679 | 0.08977773 | -0.008073383 | 0.1888641 | 0.08661227 | -0.00754304 | 0.2899995 | 0.08710254 | -0.007692479
[5 empty] | 0.05152801 | 0.08667715 | -0.007370834 |  | 0.09149622 | 0.09057222 | -0.008073383 | 0.1880588 | 0.08737875 | -0.00754304 | 0.2867071 | 0.08787336 | -0.007692479
[5 empty] | 0.05098756 | 0.08743748 | -0.006843761 |  | 0.09090179 | 0.09136672 | -0.007352798 | 0.1885353 | 0.08814523 | -0.006828396 | 0.2906525 | 0.08864418 | -0.006971143
[5 empty] | 0.05050848 | 0.08819781 | -0.00682749 |  | 0.08872656 | 0.09216121 | -0.007352798 | 0.1898509 | 0.08891171 | -0.006828396 | 0.2851122 | 0.089415 | -0.006971143
[5 empty] | 0.05064393 | 0.08895813 | -0.006797661 |  | 0.08990808 | 0.0929557 | -0.007352798 | 0.1846666 | 0.08967819 | -0.006828396 | 0.2842869 | 0.09018582 | -0.006971143
[5 empty] | 0.04994518 | 0.08971846 | -0.006733257 |  | 0.09003862 | 0.0937502 | -0.007352798 | 0.1857801 | 0.09044467 | -0.006828396 | 0.2787125 | 0.09095664 | -0.006971143
[5 empty] | 0.05069306 | 0.09047878 | -0.005914202 |  | 0.08806596 | 0.09454469 | -0.006590812 | 0.1843735 | 0.09121115 | -0.006026287 | 0.2783222 | 0.09172746 | -0.006099271
[5 empty] | 0.05103386 | 0.09123911 | -0.005961511 |  | 0.08980895 | 0.09533918 | -0.006590812 | 0.1853496 | 0.09197763 | -0.006026287 | 0.2849589 | 0.09249827 | -0.006099271
[5 empty] | 0.04954042 | 0.09199944 | -0.005887591 |  | 0.08798067 | 0.09613368 | -0.006590812 | 0.1836475 | 0.09274411 | -0.006026287 | 0.2771004 | 0.09326909 | -0.006099271
[5 empty] | 0.04922888 | 0.09275976 | -0.005859206 |  | 0.08751551 | 0.09692817 | -0.006590812 | 0.1846786 | 0.09351059 | -0.004712263 | 0.285542 | 0.09403991 | -0.00493113
[5 empty] | 0.0491073 | 0.09352009 | -0.004517051 |  | 0.08850169 | 0.09772266 | -0.00575982 | 0.1842972 | 0.09427707 | -0.004712263 | 0.2786836 | 0.09481073 | -0.00493113
[5 empty] | 0.04860804 | 0.09428041 | -0.004482443 |  | 0.0882501 | 0.09851716 | -0.00575982 | 0.1818146 | 0.09504355 | -0.004712263 | 0.2822068 | 0.09558155 | -0.00493113
[5 empty] | 0.05002999 | 0.09504074 | -0.004508961 |  | 0.08754972 | 0.09931165 | -0.00575982 | 0.1804689 | 0.09581003 | -0.004712263 | 0.2821234 | 0.09635237 | -0.00493113
[5 empty] | 0.0488791 | 0.09580107 | -0.00449323 |  | 0.08606153 | 0.1001061 | -0.00575982 | 0.1789641 | 0.09657651 | -0.004712263 | 0.2766665 | 0.09712319 | -0.00493113
[5 empty] | 0.04893344 | 0.09656139 | -0.002330829 |  | 0.08643927 | 0.1009006 | -0.004064349 | 0.1812415 | 0.097343 | -0.002646487 | 0.2714476 | 0.09789401 | -0.002919287
[5 empty] | 0.04915916 | 0.09732172 | -0.002320871 |  | 0.08582638 | 0.1016951 | -0.004064349 | 0.182361 | 0.09810948 | -0.002646487 | 0.2796956 | 0.09866483 | -0.002919287
[5 empty] | 0.04881646 | 0.09808204 | -0.002336386 |  | 0.085992 | 0.1024896 | -0.004064349 | 0.1770631 | 0.09887596 | -0.002646487 | 0.2775562 | 0.09943565 | -0.002919287
[5 empty] | 0.04902169 | 0.09884237 | -0.002301187 |  | 0.08499924 | 0.1032841 | -0.001720727 | 0.1796242 | 0.09964244 | -0.002646487 | 0.2705358 | 0.1002065 | -0.002919287
[5 empty] | 0.04790663 | 0.0996027 | 0.0002861978 |  | 0.08625243 | 0.1040786 | -0.001720727 | 0.1769449 | 0.1004089 | -9.022427e-05 | 0.2723826 | 0.1009773 | -0.0003476242
[5 empty] | 0.04713655 | 0.100363 | 0.000282931 |  | 0.08548451 | 0.1048731 | -0.001720727 | 0.1764571 | 0.1011754 | -9.022427e-05 | 0.2695712 | 0.1017481 | -0.0003476242
[5 empty] | 0.04687635 | 0.1011233 | 0.0002839821 |  | 0.08367234 | 0.1056676 | -0.001720727 | 0.174625 | 0.1019419 | -9.022427e-05 | 0.2694034 | 0.1025189 | -0.0003476242
[5 empty] | 0.04828452 | 0.1018837 | 0.000285999 |  | 0.08518763 | 0.1064621 | -0.001720727 | 0.1739351 | 0.1027084 | -9.022427e-05 | 0.2718142 | 0.1032897 | -0.0003476242
[5 empty] | 0.04665925 | 0.102644 | 0.00312264 |  | 0.08428628 | 0.1072566 | 0.001095158 | 0.1750322 | 0.1034748 | 0.00279734 | 0.271368 | 0.1040606 | 0.002530862
[5 empty] | 0.04636289 | 0.1034043 | 0.003125153 |  | 0.08444348 | 0.1080511 | 0.001095158 | 0.1714611 | 0.1042413 | 0.00279734 | 0.2623708 | 0.1048314 | 0.002530862
[5 empty] | 0.04708733 | 0.1041647 | 0.003140859 |  | 0.0843576 | 0.1088456 | 0.001095158 | 0.1717893 | 0.1050078 | 0.00279734 | 0.2599497 | 0.1056022 | 0.002530862
[5 empty] | 0.04729887 | 0.104925 | 0.005996991 |  | 0.08391286 | 0.1096401 | 0.001095158 | 0.1710604 | 0.1057743 | 0.00279734 | 0.2641669 | 0.106373 | 0.002530862
[5 empty] | 0.04673149 | 0.1056853 | 0.006003022 |  | 0.08148268 | 0.1104346 | 0.004092989 | 0.170186 | 0.1065408 | 0.005681369 | 0.2601428 | 0.1071438 | 0.005435475
[5 empty] | 0.04556427 | 0.1064456 | 0.006047047 |  | 0.08343495 | 0.111229 | 0.004092989 | 0.1682721 | 0.1073072 | 0.005681369 | 0.2612647 | 0.1079147 | 0.005435475
[5 empty] | 0.04582049 | 0.107206 | 0.006000007 |  | 0.08151707 | 0.1120235 | 0.004092989 | 0.1722448 | 0.1080737 | 0.005681369 | 0.2632248 | 0.1086855 | 0.005435475
[5 empty] | 0.04591287 | 0.1079663 | 0.006089262 |  | 0.08211644 | 0.112818 | 0.004092989 | 0.1720311 | 0.1088402 | 0.005681369 | 0.2550398 | 0.1094563 | 0.005435475
[5 empty] | 0.04547287 | 0.1087266 | 0.008954503 |  | 0.07988834 | 0.1136125 | 0.00702494 | 0.1717701 | 0.1096067 | 0.008684995 | 0.2591054 | 0.1102271 | 0.008343075
[5 empty] | 0.04518284 | 0.1094869 | 0.00902745 |  | 0.08021851 | 0.114407 | 0.00702494 | 0.1654798 | 0.1103732 | 0.008684995 | 0.2584149 | 0.1109979 | 0.008343075
[5 empty] | 0.04619646 | 0.1102473 | 0.008940994 |  | 0.08115206 | 0.1152015 | 0.00702494 | 0.168531 | 0.1111396 | 0.008684995 | 0.2559327 | 0.1117687 | 0.008343075
[5 empty] | 0.04516581 | 0.1110076 | 0.00898062 |  | 0.07914234 | 0.115996 | 0.01042922 | 0.165317 | 0.1119061 | 0.008684995 | 0.2504647 | 0.1125396 | 0.008343075
[5 empty] | 0.04412722 | 0.1117679 | 0.01247704 |  | 0.07949703 | 0.1167905 | 0.01042922 | 0.1684229 | 0.1126726 | 0.01212968 | 0.2558146 | 0.1133104 | 0.01200845
[5 empty] | 0.04564942 | 0.1125282 | 0.01243573 |  | 0.07984226 | 0.117585 | 0.01042922 | 0.1637851 | 0.1134391 | 0.01212968 | 0.2552039 | 0.1140812 | 0.01200845
[5 empty] | 0.04389197 | 0.1132886 | 0.01260473 |  | 0.07820493 | 0.1183795 | 0.01042922 | 0.1638145 | 0.1142056 | 0.01212968 | 0.2549348 | 0.114852 | 0.01200845
[5 empty] | 0.04510383 | 0.1140489 | 0.01246202 |  | 0.07911978 | 0.119174 | 0.01042922 | 0.1647486 | 0.114972 | 0.01212968 | 0.2508634 | 0.1156228 | 0.01569461
[5 empty] | 0.04501105 | 0.1148092 | 0.01664539 |  | 0.07935853 | 0.1199685 | 0.01425137 | 0.1656448 | 0.1157385 | 0.01596331 | 0.2509425 | 0.1163937 | 0.01569461
[5 empty] | 0.04368852 | 0.1155695 | 0.0164295 |  | 0.07913303 | 0.120763 | 0.01425137 | 0.1643528 | 0.116505 | 0.01596331 | 0.2513193 | 0.1171645 | 0.01569461
[5 empty] | 0.0432446 | 0.1163299 | 0.01649542 |  | 0.07722426 | 0.1215575 | 0.01425137 | 0.1615758 | 0.1172715 | 0.01596331 | 0.2497145 | 0.1179353 | 0.01569461
[5 empty] | 0.04388013 | 0.1170902 | 0.01641631 |  | 0.07635705 | 0.122352 | 0.01425137 | 0.1618299 | 0.118038 | 0.01596331 | 0.2433747 | 0.1187061 | 0.01569461
[5 empty] | 0.04407679 | 0.1178505 | 0.02042285 |  | 0.07673921 | 0.1231464 | 0.01841715 | 0.1589928 | 0.1188044 | 0.02012052 | 0.2393464 | 0.1194769 | 0.01983168
[5 empty] | 0.04304619 | 0.1186108 | 0.02065823 |  | 0.07721074 | 0.1239409 | 0.01841715 | 0.1604454 | 0.1195709 | 0.02012052 | 0.2434303 | 0.1202478 | 0.01983168
[5 empty] | 0.04328807 | 0.1193712 | 0.02028981 |  | 0.07683931 | 0.1247354 | 0.01841715 | 0.1557055 | 0.1203374 | 0.02012052 | 0.2451568 | 0.1210186 | 0.01983168
[5 empty] | 0.04233661 | 0.1201315 | 0.02027958 |  | 0.07452695 | 0.1255299 | 0.01841715 | 0.1575575 | 0.1211039 | 0.02012052 | 0.2423876 | 0.1217894 | 0.01983168
[5 empty] | 0.04287593 | 0.1208918 | 0.0238859 |  | 0.07442881 | 0.1263244 | 0.02255668 | 0.1556124 | 0.1218704 | 0.02370239 | 0.2367703 | 0.1225602 | 0.02369593
[5 empty] | 0.04307724 | 0.1216521 | 0.0237044 |  | 0.07620328 | 0.1271189 | 0.02255668 | 0.1549224 | 0.1226368 | 0.02370239 | 0.242443 | 0.123331 | 0.02369593
[5 empty] | 0.04212178 | 0.1224125 | 0.02370918 |  | 0.0745732 | 0.1279134 | 0.02255668 | 0.1571342 | 0.1234033 | 0.02370239 | 0.2350639 | 0.1241019 | 0.02369593
[5 empty] | 0.04183115 | 0.1231728 | 0.02388351 |  | 0.07557609 | 0.1287079 | 0.02255668 | 0.1543274 | 0.1241698 | 0.02370239 | 0.2351985 | 0.1248727 | 0.02369593
[5 empty] | 0.04197276 | 0.1239331 | 0.02694051 |  | 0.0737939 | 0.1295024 | 0.02616957 | 0.1527792 | 0.1249363 | 0.02695927 | 0.2371748 | 0.1256435 | 0.026762
[5 empty] | 0.04177375 | 0.1246935 | 0.02661547 |  | 0.07335974 | 0.1302969 | 0.02616957 | 0.1511771 | 0.1257028 | 0.02695927 | 0.2309482 | 0.1264143 | 0.026762
[5 empty] | 0.04158491 | 0.1254538 | 0.02689215 |  | 0.07268373 | 0.1310914 | 0.02616957 | 0.1552341 | 0.1264692 | 0.02695927 | 0.2355934 | 0.1271851 | 0.026762
[5 empty] | 0.04071056 | 0.1262141 | 0.02682768 |  | 0.07448308 | 0.1318859 | 0.02616957 | 0.1535236 | 0.1272357 | 0.02695927 | 0.2382999 | 0.1279559 | 0.026762
[5 empty] | 0.04087417 | 0.1269744 | 0.02898564 |  | 0.07439811 | 0.1326804 | 0.02873357 | 0.1521613 | 0.1280022 | 0.02929171 | 0.2289864 | 0.1287268 | 0.0289121
[5 empty] | 0.04178644 | 0.1277348 | 0.02876774 |  | 0.07401429 | 0.1334749 | 0.02873357 | 0.1497209 | 0.1287687 | 0.02929171 | 0.2372223 | 0.1294976 | 0.0289121
[5 empty] | 0.04070633 | 0.1284951 | 0.02931102 |  | 0.07336974 | 0.1342693 | 0.02873357 | 0.1523693 | 0.1295352 | 0.02929171 | 0.2295533 | 0.1302684 | 0.0289121
[5 empty] | 0.04046792 | 0.1292554 | 0.02892753 |  | 0.07248623 | 0.1350638 | 0.02873357 | 0.149699 | 0.1303016 | 0.02929171 | 0.2360543 | 0.1310392 | 0.03115216
[5 empty] | 0.04031235 | 0.1300157 | 0.03074504 |  | 0.07262157 | 0.1358583 | 0.03050443 | 0.1519205 | 0.1310681 | 0.03088483 | 0.2323963 | 0.13181 | 0.03115216
[5 empty] | 0.04086779 | 0.1307761 | 0.03081955 |  | 0.07132628 | 0.1366528 | 0.03050443 | 0.1511267 | 0.1318346 | 0.03088483 | 0.2280763 | 0.1325809 | 0.03115216
[5 empty] | 0.04094074 | 0.1315364 | 0.03076367 |  | 0.07121984 | 0.1374473 | 0.03050443 | 0.1519618 | 0.1326011 | 0.03088483 | 0.2325018 | 0.1333517 | 0.03115216
[5 empty] | 0.04172321 | 0.1322967 | 0.03099031 |  | 0.07076123 | 0.1382418 | 0.03050443 | 0.1484106 | 0.1333676 | 0.03088483 | 0.2321296 | 0.1341225 | 0.03115216
[5 empty] | 0.04145218 | 0.133057 | 0.03328403 |  | 0.07298455 | 0.1390363 | 0.03274828 | 0.1505145 | 0.134134 | 0.03248328 | 0.2334876 | 0.1348933 | 0.03296764
[5 empty] | 0.04114668 | 0.1338174 | 0.03284007 |  | 0.07122699 | 0.1398308 | 0.03274828 | 0.1478806 | 0.1349005 | 0.03248328 | 0.2270535 | 0.1356641 | 0.03296764
[5 empty] | 0.04128721 | 0.1345777 | 0.03313494 |  | 0.07041162 | 0.1406253 | 0.03274828 | 0.1468751 | 0.135667 | 0.03248328 | 0.2239853 | 0.136435 | 0.03296764
[5 empty] | 0.04074116 | 0.135338 | 0.03287651 |  | 0.07247586 | 0.1414198 | 0.03274828 | 0.1481518 | 0.1364335 | 0.03248328 | 0.2238918 | 0.1372058 | 0.03296764
[5 empty] | 0.03977288 | 0.1360983 | 0.03422001 |  | 0.07114586 | 0.1422143 | 0.03388838 | 0.1497314 | 0.1372 | 0.03472555 | 0.222998 | 0.1379766 | 0.03421771
[5 empty] | 0.04095897 | 0.1368587 | 0.03390845 |  | 0.07141981 | 0.1430088 | 0.03388838 | 0.1510765 | 0.1379664 | 0.03472555 | 0.2309784 | 0.1387474 | 0.03421771
[5 empty] | 0.04116115 | 0.137619 | 0.03406937 |  | 0.07174533 | 0.1438033 | 0.03388838 | 0.1497719 | 0.1387329 | 0.03472555 | 0.2276284 | 0.1395182 | 0.03421771
[5 empty] | 0.03970555 | 0.1383793 | 0.03409333 |  | 0.07189331 | 0.1445978 | 0.03388838 | 0.1451405 | 0.1394994 | 0.03472555 | 0.2252969 | 0.1402891 | 0.03421771
[5 empty] | 0.03930053 | 0.1391396 | 0.03639666 |  | 0.06961005 | 0.1453923 | 0.03575332 | 0.1494311 | 0.1402659 | 0.03617056 | 0.2270228 | 0.1410599 | 0.03569197
[5 empty] | 0.03943034 | 0.1399 | 0.0362298 |  | 0.06967345 | 0.1461867 | 0.03575332 | 0.1500649 | 0.1410324 | 0.03617056 | 0.2209288 | 0.1418307 | 0.03569197
[5 empty] | 0.04014797 | 0.1406603 | 0.03639666 |  | 0.07145066 | 0.1469812 | 0.03575332 | 0.1475278 | 0.1417989 | 0.03617056 | 0.2243485 | 0.1426015 | 0.03569197
[5 empty] | 0.03961759 | 0.1414206 | 0.03627696 |  | 0.07106656 | 0.1477757 | 0.03575332 | 0.1470563 | 0.1425653 | 0.03617056 | 0.2238945 | 0.1433723 | 0.03569197
[5 empty] | 0.03988228 | 0.1421809 | 0.03761667 |  | 0.07040127 | 0.1485702 | 0.03726864 | 0.1470435 | 0.1433318 | 0.03735279 | 0.2275338 | 0.1441431 | 0.03730931
[5 empty] | 0.03955736 | 0.1429413 | 0.0376017 |  | 0.06927589 | 0.1493647 | 0.03726864 | 0.1452641 | 0.1440983 | 0.03735279 | 0.2277334 | 0.144914 | 0.03730931
[5 empty] | 0.03922762 | 0.1437016 | 0.03718653 |  | 0.06993371 | 0.1501592 | 0.03726864 | 0.1449538 | 0.1448648 | 0.03735279 | 0.22663 | 0.1456848 | 0.03730931
[5 empty] | 0.03945851 | 0.1444619 | 0.03725385 |  | 0.07031042 | 0.1509537 | 0.03726864 | 0.1471767 | 0.1456313 | 0.03735279 | 0.2238962 | 0.1464556 | 0.03844602
[5 empty] | 0.04020453 | 0.1452223 | 0.03798373 |  | 0.06940153 | 0.1517482 | 0.03811219 | 0.1465109 | 0.1463977 | 0.03833566 | 0.2229849 | 0.1472264 | 0.03844602
[5 empty] | 0.03957371 | 0.1459826 | 0.03788892 |  | 0.07033249 | 0.1525427 | 0.03811219 | 0.1480225 | 0.1471642 | 0.03833566 | 0.2257834 | 0.1479972 | 0.03844602
[5 empty] | 0.03922576 | 0.1467429 | 0.03775619 |  | 0.06914262 | 0.1533372 | 0.03811219 | 0.1432489 | 0.1479307 | 0.03833566 | 0.2261509 | 0.1487681 | 0.03844602
[5 empty] | 0.03950985 | 0.1475032 | 0.0380482 |  | 0.06869197 | 0.1541317 | 0.03811219 | 0.142814 | 0.1486972 | 0.03833566 | 0.221968 | 0.1495389 | 0.03844602
[5 empty] | 0.04011217 | 0.1482636 | 0.0384193 |  | 0.06986387 | 0.1549262 | 0.03870673 | 0.1480145 | 0.1494637 | 0.03915688 | 0.2227227 | 0.1503097 | 0.03913565
[5 empty] | 0.03981502 | 0.1490239 | 0.0383461 |  | 0.06908605 | 0.1557207 | 0.03870673 | 0.1441582 | 0.1502301 | 0.03915688 | 0.2234123 | 0.1510805 | 0.03913565
[5 empty] | 0.03981875 | 0.1497842 | 0.03875064 |  | 0.07010986 | 0.1565152 | 0.03870673 | 0.1466469 | 0.1509966 | 0.03915688 | 0.2256885 | 0.1518513 | 0.03913565
[5 empty] | 0.03952366 | 0.1505445 | 0.03901191 |  | 0.07048725 | 0.1573097 | 0.03914146 | 0.1471463 | 0.1517631 | 0.03887631 | 0.2204044 | 0.1526222 | 0.03875543
[5 empty] | 0.03992355428 | 0.1513049 | 0.03881205 |  | 0.06964593 | 0.1581041 | 0.03914146 | 0.143915 | 0.1525296 | 0.03887631 | 0.2201048 | 0.153393 | 0.03875543