## 1
Общество с ограниченной ответственностью "Инженерная геология" (ООО "ИнжГео") | [10 empty] | Общество с ограниченной ответственностью "Инженерная геология" (ООО "ИнжГео")
Юр. адрес: 117279, г. Москва, ул. Миклухо-Маклая, 36 а, этаж 5, пом. XXIII к. 76-84 | [10 empty] | Юр. адрес: 117279, г. Москва, ул. Миклухо-Маклая, 36 а, этаж 5, пом. XXIII к. 76-84 | [8 empty] | нагр |  |  | X0 | Y0 | R |  | нагр |  |  |  | X0 | Y0 | R | нагр |  |  |  | X0 | Y0 | R |  | нагр |  |  |  | X0 | Y0 | R
Телефон/факс +7 (495) 132-30-00, Адрес электронной почты inbox@inj-geo.ru | [10 empty] | Телефон/факс +7 (495) 132-30-00, Адрес электронной почты inbox@inj-geo.ru | [12 empty] | 0 | [7 empty] | 0 | [6 empty] | 0 | [7 empty] | 0
[20 empty] | девиатор | [6 empty] | девиатор | [6 empty] | девиатор | [7 empty] | девиатор
Испытательная лаборатория ООО «ИнжГео» | [10 empty] | Испытательная лаборатория ООО «ИнжГео» | [8 empty] | x0 | Угол | X | Y |  |  |  | x0 |  | Угол | X | Y |  |  | x0 |  | Угол | X | Y |  |  |  | x0 |  | Угол | X | Y
Адрес места осуществления деятельности лаборатории: г. Москва, просп. Вернадского, д. 51, стр. 1 | [10 empty] | Адрес места осуществления деятельности лаборатории: г. Москва, просп. Вернадского, д. 51, стр. 1 | [9 empty] | 0 | [7 empty] | 0 | [6 empty] | 0 | [7 empty] | 0
Телефон +7(910)4557682, E-mail: slg85@mail.ru | [10 empty] | Телефон +7(910)4557682, E-mail: slg85@mail.ru | [9 empty] | 5 | [7 empty] | 5 | [6 empty] | 5 | [7 empty] | 5
[21 empty] | 10 | [7 empty] | 10 | [6 empty] | 10 | [7 empty] | 10
Протокол испытаний № 13-63/23 от 21-11-2022 | [20 empty] | 15 | [7 empty] | 15 | [6 empty] | 15 | [7 empty] | 15
Наименование и адрес заказчика: ООО Регионстрой | [20 empty] | 20 | [7 empty] | 20 | [6 empty] | 20 | [7 empty] | 20
Наименование объекта: Переход трубопровода через р. Енисей | [20 empty] | 25 | [7 empty] | 25 | [6 empty] | 25 | [7 empty] | 25
Наименование используемого метода/методики: ГОСТ 12248.4-2020 | [20 empty] | 30 | [7 empty] | 30 | [6 empty] | 30 | [7 empty] | 30
Условия проведения испытания: температура окружающей среды (18 - 25)0С, влажность воздуха (40 - 75)% | [20 empty] | 35 | [7 empty] | 35 | [6 empty] | 35 | [7 empty] | 35
Дата получение объекта подлежащего испытаниям: 25.10.2022 | [20 empty] | 40 | [7 empty] | 40 | [6 empty] | 40 | [7 empty] | 40
Дата испытания: 25.10.2022-19.11.2023 | [20 empty] | 45 | [7 empty] | 45 | [6 empty] | 45 | [7 empty] | 45
Испытание грунтов методом трехосного сжатия | [10 empty] | Испытание грунтов методом трехосного сжатия | [9 empty] | 50 | [7 empty] | 50 | [6 empty] | 50 | [7 empty] | 50
Лабораторный номер: |  | 1058 | [5 empty] | We, % = | 0.322890956 |  | Лабораторный номер: | [6 empty] | We, % = |  |  | 55 | [7 empty] | 55 | [6 empty] | 55 | [7 empty] | 55
Номер скважины: |  | BH-032 | [5 empty] | ρ, г/см3 = | 1.9 |  | Номер скважины: | [6 empty] | ρ, г/см3 = |  |  | 60 | [7 empty] | 60 | [6 empty] | 60 | [7 empty] | 60
Глубина отбора, м: |  | 0.9 | [5 empty] | ρs, г/см3 = | 2.72 |  | Глубина отбора, м: | [6 empty] | ρs, г/см3 = |  |  | 65 | [7 empty] | 65 | [6 empty] | 65 | [7 empty] | 65
Наименование грунта: |  | Суглинок, после оттаивания текучепластичный, легкий песчанистый | [5 empty] | e, д.е. = | 1.1 |  | Наименование грунта: | [6 empty] | e, д.е. = |  |  | 70 | [7 empty] | 70 | [6 empty] | 70 | [7 empty] | 70
Схема проведения опыта: |  | КД | [5 empty] | IL, д.е. = | 0.892 |  | Схема проведения опыта: |  | CD |  |  |  |  | IL, д.е. = |  |  | 75 | [7 empty] | 75 | [6 empty] | 75 | [7 empty] | 75
Результаты испытаний | [10 empty] | Результаты испытаний | [9 empty] | 80 | [7 empty] | 80 | [6 empty] | 80 | [7 empty] | 80
[21 empty] | 85 | [7 empty] | 85 | [6 empty] | 85 | [7 empty] | 85
[21 empty] | 90 | [7 empty] | 90 | [6 empty] | 90 | [7 empty] | 90
[21 empty] | 95 | [7 empty] | 95 | [6 empty] | 95 | [7 empty] | 95
[21 empty] | 100 | [7 empty] | 100 | [6 empty] | 100 | [7 empty] | 100
[21 empty] | 105 | [7 empty] | 105 | [6 empty] | 105 | [7 empty] | 105
[21 empty] | 110 | [7 empty] | 110 | [6 empty] | 110 | [7 empty] | 110
[21 empty] | 115 | [7 empty] | 115 | [6 empty] | 115 | [7 empty] | 115
[21 empty] | 120 | [7 empty] | 120 | [6 empty] | 120 | [7 empty] | 120
[21 empty] | 125 | [7 empty] | 125 | [6 empty] | 125 | [7 empty] | 125
[21 empty] | 130 | [7 empty] | 130 | [6 empty] | 130 | [7 empty] | 130
[21 empty] | 135 | [7 empty] | 135 | [6 empty] | 135 | [7 empty] | 135
[21 empty] | 140 | [7 empty] | 140 | [6 empty] | 140 | [7 empty] | 140
[21 empty] | 145 | [7 empty] | 145 | [6 empty] | 145 | [7 empty] | 145
[21 empty] | 150 | [7 empty] | 150 | [6 empty] | 150 | [7 empty] | 150
[21 empty] | 155 | [7 empty] | 155 | [6 empty] | 155 | [7 empty] | 155
[21 empty] | 160 | [7 empty] | 160 | [6 empty] | 160 | [7 empty] | 160
[21 empty] | 165 | [7 empty] | 165 | [6 empty] | 165 | [7 empty] | 165
[21 empty] | 170 | [7 empty] | 170 | [6 empty] | 170 | [7 empty] | 170
[21 empty] | 175 | [7 empty] | 175 | [6 empty] | 175 | [7 empty] | 175
[21 empty] | 180 | [7 empty] | 180 | [6 empty] | 180 | [7 empty] | 180
[13 empty] | Давление в камере, Мпа σ3 | Вертикальная нагрузка, Мпа σ1 | Поровое давление, Мпа u
[13 empty] | 0.05 | 0.1495028 |  |  |  |  | 1 | [6 empty] | σ3,кПа | σ1,кПа | u, кПа |  |  |  | 4
[13 empty] | 0.15 | 0.361208 | [26 empty] | δ3, Мпа | δ1-δ3, МПа | δ1, МПа | δ1, КПа
[13 empty] | 0.25 | 0.5729131 | [20 empty] | С, МПа:
φ, град:
E, Мпа
[26 empty] | x | 0
[26 empty] | y |  |  |  | С, кПа | φ,°
Эффективные значения угла внутреннего трения и удельного сцепления ϕ', С'
[13 empty] | ϕ', град. = | 21
[13 empty] | С', МПа = | 0.015
|  | K0, д.е. | 0.6416321 | Эффективное напряжение, Мпа: |  |  |  |  | 0.0320816
|  | Модуль деформации E0, МПа: |  | Точки нахождения модуля Е0, Мпа (полное напряжение): |  |  |  |  | 0.0320816 | 0.0470816
|  | Модуль деформации E50, МПа: |  | qmax Давление при разрушении образца, Мпа (девиатор): |  |  |  |  | 0.06
|  | Коэф. Поперечной деформации, ϑ: |  | 0,5 qmax, Мпа (девиатор): |  |  |  |  | 0.03
| Начальник исп. лаборатории: | [6 empty] | Семиколенова Л.Г. |  |  |  |  | Начальник исп. лаборатории: |  |  |  |  | Семиколенова Л.Г.
Лист 1 , всего листов 2 | [11 empty] | Лист 2 , всего листов 2
Частичное воспроизведение протокола испытаний без письменного разрешения ООО «ИнжГео» ЗАПРЕЩАЕТСЯ | [11 empty] | Частичное воспроизведение протокола испытаний без письменного разрешения ООО «ИнжГео» ЗАПРЕЩАЕТСЯ
E0 |  |  | E50 |  | Деформация |  |  |  | Первая прочность |  |  | Вторая прочность |  |  | Третья прочность
devE0 | epsE0 |  | dev50 | epsE50 | dev | eps | ev |  | dev1 | eps1 | ev1 | dev1 | eps1 | ev2 | dev1 | eps1 | ev3
0.015 | 0.002498221 |  | 0.03 | 0.007494663 | 0 | 0 | 0 |  | 0 | 0 | 0 | 0 | 0 | 0 | 0 | 0 | 0
[5 empty] | 0.005092216 | 0.0007527936 | 0 |  | 0.005839288 | 0.0007775893 | 0 | 0.01383545 | 0.0007593233 | 0 | 0.02506474 | 0.0007548752 | 0
Секущая модуля Е0 |  |  | Линия Q max |  | 0.009776043 | 0.001505587 | 0 |  | 0.01048195 | 0.001555179 | 0 | 0.02928721 | 0.001518647 | 0 | 0.04759012 | 0.00150975 | 0
| 0 |  |  | 0 | 0.015 | 0.002498221 | -0.004798713 |  | 0.01523325 | 0.002332768 | -0.005751917 | 0.045 | 0.002498221 | -0.004793112 | 0.075 | 0.002449236 | -0.004765646
[5 empty] | 0.01643978 | 0.003011174 | -0.004817477 |  | 0.0187502 | 0.003110357 | -0.005751917 | 0.04992603 | 0.003037293 | -0.004793112 | 0.08725297 | 0.003019501 | -0.004765646
[5 empty] | 0.01961257 | 0.003763968 | -0.004785241 |  | 0.02189062 | 0.003645841 | -0.005751917 | 0.06218445 | 0.003796616 | -0.004793112 | 0.1033911 | 0.003774376 | -0.004765646
|  |  | Линия 0,5 Q max |  | 0.02204555 | 0.004516762 | -0.004834316 |  | 0.02641751 | 0.004665536 | -0.005751917 | 0.06887326 | 0.00455594 | -0.004793112 | 0.1155741 | 0.004529251 | -0.004765646
|  |  |  | 0 | 0.02448845 | 0.005269555 | -0.007594214 |  | 0.02863961 | 0.005443125 | -0.007192161 | 0.07958346 | 0.005315263 | -0.007122904 | 0.1269075 | 0.005284126 | -0.007399678
[5 empty] | 0.0274512 | 0.006022349 | -0.007590427 |  | 0.03270755 | 0.006220714 | -0.007192161 | 0.08595229 | 0.006074586 | -0.007122904 | 0.1371033 | 0.006039002 | -0.007399678
[5 empty] | 0.02874185 | 0.006775142 | -0.007525293 |  | 0.0342136 | 0.006998303 | -0.007192161 | 0.08918146 | 0.006833909 | -0.007122904 | 0.1509361 | 0.006793877 | -0.007399678
[5 empty] | 0.03 | 0.007494663 | -0.007498027 |  | 0.03701473 | 0.007775893 | -0.007192161 | 0.09602977 | 0.007593233 | -0.007122904 | 0.1614565 | 0.007908905 | -0.007399678
[5 empty] | 0.03071666 | 0.00828073 | -0.00884653 |  | 0.03926485 | 0.008553482 | -0.007865021 | 0.1007568 | 0.008352556 | -0.008502099 | 0.1635428 | 0.008303627 | -0.008798211
Коэфф. Точки |  |  |  |  | 0.03288451 | 0.009033523 | -0.008732006 |  | 0.04184597 | 0.009331071 | -0.007865021 | 0.105604 | 0.008794069 | -0.008502099 | 0.1708529 | 0.009058503 | -0.008798211
[5 empty] | 0.03492443 | 0.009786317 | -0.008751387 |  | 0.04315861 | 0.01010866 | -0.007865021 | 0.1138907 | 0.009871203 | -0.008502099 | 0.1815937 | 0.009813378 | -0.008798211
[5 empty] | 0.03527282 | 0.01053911 | -0.009673013 |  | 0.04628417 | 0.01088625 | -0.007865021 | 0.1159801 | 0.01063053 | -0.008502099 | 0.1870183 | 0.01056825 | -0.008798211
[5 empty] | 0.03655027 | 0.0112919 | -0.009615504 |  | 0.04834144 | 0.01166384 | -0.008335387 | 0.1195358 | 0.01138985 | -0.009323707 | 0.1949009 | 0.01132313 | -0.009433222
[5 empty] | 0.03791932 | 0.0120447 | -0.009620296 |  | 0.04975142 | 0.012429 | -0.008335387 | 0.128196 | 0.01214917 | -0.009323707 | 0.1971083 | 0.012078 | -0.009433222
[5 empty] | 0.03963376 | 0.01279749 | -0.009585791 |  | 0.0507525 | 0.01321902 | -0.008335387 | 0.1309314 | 0.0129085 | -0.009323707 | 0.206929 | 0.01283288 | -0.009433222
[5 empty] | 0.04040533 | 0.01355028 | -0.009664386 |  | 0.05280949 | 0.01399661 | -0.008335387 | 0.1354581 | 0.01366782 | -0.009323707 | 0.2110569 | 0.01358775 | -0.009433222
[5 empty] | 0.04121342 | 0.01430308 | -0.01042831 |  | 0.05467931 | 0.0147742 | -0.00897837 | 0.139257 | 0.01442714 | -0.01006828 | 0.2233595 | 0.01434263 | -0.01011616
[5 empty] | 0.04275534 | 0.01505587 | -0.01035898 |  | 0.05803603 | 0.01555179 | -0.00897837 | 0.143174 | 0.01518647 | -0.01006828 | 0.2265844 | 0.0150975 | -0.01011616
[5 empty] | 0.04372633 | 0.01580867 | -0.01024619 |  | 0.05984042 | 0.01632937 | -0.00897837 | 0.1462923 | 0.01594579 | -0.01006828 | 0.2361486 | 0.01585238 | -0.01011616
[5 empty] | 0.04424886 | 0.01656146 | -0.01036105 |  | 0.06282551 | 0.01710696 | -0.00897837 | 0.1532448 | 0.01670511 | -0.01006828 | 0.2349629 | 0.01660725 | -0.01011616
[5 empty] | 0.04545822 | 0.01731425 | -0.01082399 |  | 0.06336552 | 0.01788455 | -0.009742088 | 0.154941 | 0.01746444 | -0.01058671 | 0.2445626 | 0.01736213 | -0.01083602
[5 empty] | 0.04757908 | 0.01806705 | -0.01084237 |  | 0.06464559 | 0.01866214 | -0.009742088 | 0.1560265 | 0.01822376 | -0.01058671 | 0.2472561 | 0.01811701 | -0.01083602
[5 empty] | 0.04850845 | 0.01881984 | -0.01074076 |  | 0.06850012 | 0.01943973 | -0.009742088 | 0.1607881 | 0.01898308 | -0.01058671 | 0.255367 | 0.01887188 | -0.01083602
[5 empty] | 0.0478676 | 0.01957263 | -0.01075806 |  | 0.07017649 | 0.02021732 | -0.009742088 | 0.162727 | 0.01974241 | -0.01058671 | 0.2571049 | 0.01962676 | -0.01083602
[5 empty] | 0.04889466 | 0.02032543 | -0.01126092 |  | 0.07074058 | 0.02099491 | -0.01035827 | 0.1657341 | 0.02050173 | -0.01111181 | 0.2635792 | 0.02038163 | -0.01128133
[5 empty] | 0.05098077 | 0.02107822 | -0.01115428 |  | 0.07409195 | 0.0217725 | -0.01035827 | 0.1706455 | 0.02126105 | -0.01111181 | 0.2669463 | 0.02113651 | -0.01128133
[5 empty] | 0.05168834 | 0.02183101 | -0.01120479 |  | 0.07510317 | 0.02255009 | -0.01035827 | 0.1719295 | 0.02202037 | -0.01111181 | 0.2711434 | 0.02189138 | -0.01128133
[5 empty] | 0.05073307 | 0.02258381 | -0.01113632 |  | 0.07598759 | 0.02332768 | -0.01035827 | 0.178292 | 0.0227797 | -0.01111181 | 0.2754011 | 0.02264626 | -0.01128133
[5 empty] | 0.05305822 | 0.0233366 | -0.01144924 |  | 0.07895809 | 0.02410527 | -0.01089936 | 0.1826634 | 0.02353902 | -0.01146981 | 0.2833159 | 0.02340113 | -0.01141364
[5 empty] | 0.05242501 | 0.0240894 | -0.01134624 |  | 0.0810772 | 0.02488286 | -0.01089936 | 0.1801729 | 0.02429834 | -0.01146981 | 0.2827641 | 0.02415601 | -0.01141364
[5 empty] | 0.05358605 | 0.02484219 | -0.0115408 |  | 0.08046833 | 0.02566045 | -0.01089936 | 0.1866653 | 0.02505767 | -0.01146981 | 0.2891152 | 0.02491088 | -0.01141364
[5 empty] | 0.05284347 | 0.02559498 | -0.01145268 |  | 0.0837328 | 0.02643804 | -0.01089936 | 0.187841 | 0.02581699 | -0.01146981 | 0.2848312 | 0.02566576 | -0.01141364
[5 empty] | 0.05349534 | 0.02634778 | -0.01171087 |  | 0.08377068 | 0.02721562 | -0.01120866 | 0.1897259 | 0.02657631 | -0.01166833 | 0.2913781 | 0.02642063 | -0.01150505
[5 empty] | 0.05487852 | 0.02710057 | -0.01163028 |  | 0.08461445 | 0.02799321 | -0.01120866 | 0.1901867 | 0.02733564 | -0.01166833 | 0.2932113 | 0.02717551 | -0.01150505
[5 empty] | 0.05381085 | 0.02785336 | -0.01159525 |  | 0.08695457 | 0.0287708 | -0.01120866 | 0.1905335 | 0.02809496 | -0.01166833 | 0.2891824 | 0.02793038 | -0.01150505
[5 empty] | 0.05500226 | 0.02860616 | -0.01171087 |  | 0.08682968 | 0.02954839 | -0.0114767 | 0.1916547 | 0.02885428 | -0.01166833 | 0.293053 | 0.02868526 | -0.01150505
[5 empty] | 0.05462265 | 0.02935895 | -0.01164774 |  | 0.08759291 | 0.03032598 | -0.0114767 | 0.1919053 | 0.02961361 | -0.01154349 | 0.2988688 | 0.02944013 | -0.01168995
[5 empty] | 0.05543957 | 0.03011174 | -0.01148105 |  | 0.08842271 | 0.03110357 | -0.0114767 | 0.1917742 | 0.03037293 | -0.01154349 | 0.2997801 | 0.03019501 | -0.01168995
[5 empty] | 0.05565144 | 0.03086454 | -0.01151809 |  | 0.0912944 | 0.03188116 | -0.0114767 | 0.1952742 | 0.03113225 | -0.01154349 | 0.3037995 | 0.03094988 | -0.01168995
[5 empty] | 0.0554664 | 0.03161733 | -0.01163154 |  | 0.09183485 | 0.03265875 | -0.0114767 | 0.1987015 | 0.03189158 | -0.01172862 | 0.2990458 | 0.03170476 | -0.01164245
[5 empty] | 0.05565747 | 0.03237012 | -0.01166467 |  | 0.09211584 | 0.03343634 | -0.01153155 | 0.1997652 | 0.0326509 | -0.01172862 | 0.3053947 | 0.03245963 | -0.01164245
[5 empty] | 0.05641845 | 0.03312292 | -0.01151288 |  | 0.09294118 | 0.03421393 | -0.01153155 | 0.1992834 | 0.03341022 | -0.01172862 | 0.2994012 | 0.03321451 | -0.01164245
[5 empty] | 0.05652615 | 0.03387571 | -0.01159399 |  | 0.093306 | 0.03499152 | -0.01153155 | 0.1957129 | 0.03416955 | -0.01172862 | 0.3018902 | 0.03396938 | -0.01164245
[5 empty] | 0.05654302 | 0.03462851 | -0.01151751 |  | 0.09332057 | 0.03576911 | -0.01153155 | 0.2014992 | 0.03492887 | -0.01172862 | 0.3024138 | 0.03472426 | -0.01164245
[5 empty] | 0.05716425 | 0.0353813 | -0.01147179 |  | 0.09346787 | 0.0365467 | -0.01165888 | 0.2007809 | 0.03568819 | -0.01162423 | 0.3024072 | 0.03547913 | -0.01148224
[5 empty] | 0.05621634 | 0.03613409 | -0.01161213 |  | 0.09274606 | 0.03732429 | -0.01165888 | 0.2035442 | 0.03644752 | -0.01162423 | 0.3102306 | 0.03623401 | -0.01148224
[5 empty] | 0.05721407 | 0.03688689 | -0.01161788 |  | 0.09239805 | 0.03810187 | -0.01165888 | 0.1983941 | 0.03720684 | -0.01162423 | 0.3079961 | 0.03698889 | -0.01148224
[5 empty] | 0.05857495 | 0.03763968 | -0.01155576 |  | 0.09529164 | 0.03887946 | -0.01162959 | 0.2043232 | 0.03796616 | -0.01152301 | 0.3146737 | 0.03774376 | -0.01148224
[5 empty] | 0.05846865 | 0.03839247 | -0.01156729 |  | 0.09553323 | 0.03965705 | -0.01162959 | 0.2029196 | 0.03872549 | -0.01152301 | 0.3075537 | 0.03849864 | -0.01160545
[5 empty] | 0.05846378 | 0.03914527 | -0.01153403 |  | 0.09608343 | 0.04043464 | -0.01162959 | 0.2055504 | 0.03948481 | -0.01152301 | 0.3167694 | 0.03925351 | -0.01160545
[5 empty] | 0.05811762 | 0.03989806 | -0.01151454 |  | 0.09523371 | 0.04121223 | -0.01162959 | 0.2046661 | 0.04024413 | -0.01152301 | 0.3145107 | 0.04000839 | -0.01160545
[5 empty] | 0.05855435 | 0.04065085 | -0.01135858 |  | 0.09564783 | 0.04198982 | -0.01162959 | 0.2009928 | 0.04100346 | -0.01152301 | 0.3114228 | 0.04076326 | -0.01160545
[5 empty] | 0.05730594 | 0.04140365 | -0.0115292 |  | 0.09506289 | 0.04276741 | -0.01147177 | 0.2061575 | 0.04176278 | -0.01147794 | 0.3156793 | 0.04151814 | -0.01147314
[5 empty] | 0.05933642 | 0.04215644 | -0.01155462 |  | 0.09461049 | 0.043545 | -0.01147177 | 0.2039938 | 0.0425221 | -0.01147794 | 0.3131367 | 0.04227301 | -0.01147314
[5 empty] | 0.05955087 | 0.04290923 | -0.01155809 |  | 0.09750671 | 0.04432259 | -0.01147177 | 0.2065705 | 0.04328143 | -0.01147794 | 0.3154722 | 0.04302789 | -0.01147314
[5 empty] | 0.05936761 | 0.04366203 | -0.01157658 |  | 0.09529261 | 0.04510018 | -0.01147177 | 0.2079194 | 0.04404075 | -0.01150498 | 0.321006 | 0.04378276 | -0.01147314
[5 empty] | 0.05963481 | 0.04441482 | -0.01138834 |  | 0.09743036 | 0.04587777 | -0.01151456 | 0.205073 | 0.04480007 | -0.01150498 | 0.3146701 | 0.04453764 | -0.01141097
[5 empty] | 0.05842383 | 0.04516762 | -0.01134513 |  | 0.09659612 | 0.04665536 | -0.01151456 | 0.2071985 | 0.0455594 | -0.01150498 | 0.3165694 | 0.04529251 | -0.01141097
[5 empty] | 0.05836068 | 0.04592041 | -0.01144976 |  | 0.09670427 | 0.04743295 | -0.01151456 | 0.2070874 | 0.04631872 | -0.01150498 | 0.3165052 | 0.04604739 | -0.01141097
[5 empty] | 0.0598313 | 0.0466732 | -0.01129282 |  | 0.09855535 | 0.04821054 | -0.01137146 | 0.2082056 | 0.04707804 | -0.01150498 | 0.322433 | 0.04680226 | -0.01141097
[5 empty] | 0.05959175 | 0.047426 | -0.01123988 |  | 0.09744782 | 0.04898812 | -0.01137146 | 0.2090151 | 0.04783737 | -0.01122135 | 0.3152989 | 0.04755714 | -0.01127174
[5 empty] | 0.05990307 | 0.04817879 | -0.01125575 |  | 0.09809928 | 0.04976571 | -0.01137146 | 0.2070741 | 0.04859669 | -0.01122135 | 0.3227012 | 0.04831201 | -0.01127174
[5 empty] | 0.05972591 | 0.04893158 | -0.01131242 |  | 0.09862219 | 0.0505433 | -0.01137146 | 0.208302 | 0.04935601 | -0.01122135 | 0.3215815 | 0.04906689 | -0.01127174
[5 empty] | 0.06056086 | 0.04968438 | -0.01125688 |  | 0.09799311 | 0.05132089 | -0.01137146 | 0.2117003 | 0.05011534 | -0.01122135 | 0.3170545 | 0.04982176 | -0.01127174
[5 empty] | 0.05959084 | 0.05043717 | -0.01108274 |  | 0.09954655 | 0.05209848 | -0.0112623 | 0.2094295 | 0.05087466 | -0.01118036 | 0.3184794 | 0.05057664 | -0.01109655
[5 empty] | 0.06084042 | 0.05118996 | -0.01121269 |  | 0.09819441 | 0.05287607 | -0.0112623 | 0.2067696 | 0.05163398 | -0.01118036 | 0.3252963 | 0.05133151 | -0.01109655
[5 empty] | 0.06034899 | 0.05194276 | -0.0112038 |  | 0.09948882 | 0.05365366 | -0.0112623 | 0.2129803 | 0.05239331 | -0.01118036 | 0.3232191 | 0.05208639 | -0.01109655
[5 empty] | 0.05889389 | 0.05269555 | -0.01111717 |  | 0.09800476 | 0.05443125 | -0.0112623 | 0.2107361 | 0.05315263 | -0.01100619 | 0.3189259 | 0.05284126 | -0.01109655
[5 empty] | 0.05925457 | 0.05344835 | -0.01109741 |  | 0.09753336 | 0.05520884 | -0.01105898 | 0.207381 | 0.05391195 | -0.01100619 | 0.3271797 | 0.05359614 | -0.01107543
[5 empty] | 0.0588934 | 0.05420114 | -0.01112838 |  | 0.09882256 | 0.05598643 | -0.01105898 | 0.2082183 | 0.05467128 | -0.01100619 | 0.3246356 | 0.05435102 | -0.01107543
[5 empty] | 0.06085573 | 0.05495393 | -0.01117263 |  | 0.100593 | 0.05676402 | -0.01105898 | 0.2144442 | 0.0554306 | -0.01100619 | 0.3185552 | 0.05510589 | -0.01107543
[5 empty] | 0.05931361 | 0.05570673 | -0.0111129 |  | 0.09938214 | 0.05754161 | -0.01105898 | 0.2145441 | 0.05618992 | -0.01100619 | 0.3249176 | 0.05586077 | -0.01107543
[5 empty] | 0.06 | 0.05645952 | -0.01083013 |  | 0.0980373 | 0.0583192 | -0.01111441 | 0.2077544 | 0.05694925 | -0.01085414 | 0.3229131 | 0.05661564 | -0.01080472
[5 empty] | 0.060594 | 0.05721231 | -0.0108712 |  | 0.09939704 | 0.05909678 | -0.01111441 | 0.211208 | 0.05770857 | -0.01085414 | 0.321937 | 0.05737052 | -0.01080472
[5 empty] | 0.06066724 | 0.05796511 | -0.01084202 |  | 0.09847272 | 0.05987437 | -0.01111441 | 0.2078487 | 0.05846789 | -0.01085414 | 0.3263415 | 0.05812539 | -0.01080472
[5 empty] | 0.06013952 | 0.0587179 | -0.01086039 |  | 0.1000007 | 0.06065196 | -0.01111441 | 0.2089205 | 0.05922722 | -0.01085414 | 0.3222859 | 0.05888027 | -0.01080472
[5 empty] | 0.05934119 | 0.05947069 | -0.01059832 |  | 0.09950283 | 0.06142955 | -0.01079815 | 0.2132177 | 0.05998654 | -0.01066939 | 0.3272439 | 0.05963514 | -0.01077806
[5 empty] | 0.05899834 | 0.06022349 | -0.01053885 |  | 0.09944297 | 0.06220714 | -0.01079815 | 0.2082089 | 0.06074586 | -0.01066939 | 0.3220277 | 0.06039002 | -0.01077806
[5 empty] | 0.06085852 | 0.06097628 | -0.01054523 |  | 0.1006015 | 0.06298473 | -0.01079815 | 0.2146227 | 0.06150519 | -0.01066939 | 0.318897 | 0.06114489 | -0.01077806
[5 empty] | 0.05984346 | 0.06172907 | -0.01063442 |  | 0.09911656 | 0.06376232 | -0.01079815 | 0.2124563 | 0.06226451 | -0.01066939 | 0.3280389 | 0.06189977 | -0.01077806
[5 empty] | 0.05954795 | 0.06248187 | -0.01043353 |  | 0.09874102 | 0.06453991 | -0.01078779 | 0.2139847 | 0.06302383 | -0.01056984 | 0.3196346 | 0.06265464 | -0.01041854
[5 empty] | 0.05900525 | 0.06323466 | -0.01036319 |  | 0.09880225 | 0.0653175 | -0.01078779 | 0.2131819 | 0.06378316 | -0.01056984 | 0.3226991 | 0.06340952 | -0.01041854
[5 empty] | 0.05931327 | 0.06398746 | -0.01039836 |  | 0.09816514 | 0.06609509 | -0.01078779 | 0.2106644 | 0.06454248 | -0.01056984 | 0.3201281 | 0.06416439 | -0.01041854
[5 empty] | 0.05862838 | 0.06474025 | -0.009961479 |  | 0.1003838 | 0.06687268 | -0.01078779 | 0.2119836 | 0.0653018 | -0.010159 | 0.3177578 | 0.06491927 | -0.01041854
[5 empty] | 0.06063522 | 0.06549304 | -0.01001476 |  | 0.09905341 | 0.06765027 | -0.01030556 | 0.2074486 | 0.06606112 | -0.010159 | 0.323582 | 0.06567414 | -0.01006791
[5 empty] | 0.06001643 | 0.06624584 | -0.0100027 |  | 0.09941404 | 0.06842786 | -0.01030556 | 0.208549 | 0.06682045 | -0.010159 | 0.3244636 | 0.06642902 | -0.01006791
[5 empty] | 0.05857245 | 0.06699863 | -0.01005196 |  | 0.1004645 | 0.06920545 | -0.01030556 | 0.2096294 | 0.06757977 | -0.010159 | 0.3192729 | 0.06718389 | -0.01006791
[5 empty] | 0.05916014 | 0.06775142 | -0.01013137 |  | 0.09924025 | 0.06998303 | -0.01030556 | 0.2111931 | 0.06833909 | -0.010159 | 0.3193612 | 0.06793877 | -0.01006791
[5 empty] | 0.05844165 | 0.06850422 | -0.009588605 |  | 0.09939216 | 0.07076062 | -0.009932228 | 0.2098648 | 0.06909842 | -0.009788302 | 0.3236932 | 0.06869364 | -0.009657652
[5 empty] | 0.05870265 | 0.06925701 | -0.009649177 |  | 0.09995093 | 0.07153821 | -0.009932228 | 0.2057957 | 0.06985774 | -0.009788302 | 0.3175844 | 0.06944852 | -0.009657652
[5 empty] | 0.05811871 | 0.0700098 | -0.009587644 |  | 0.09993539 | 0.0723158 | -0.009932228 | 0.2071291 | 0.07061706 | -0.009788302 | 0.3161789 | 0.07020339 | -0.009657652
[5 empty] | 0.05887252 | 0.0707626 | -0.009029703 |  | 0.09887249 | 0.07309339 | -0.009932228 | 0.2068334 | 0.07137639 | -0.009788302 | 0.3132201 | 0.07095827 | -0.009657652
[5 empty] | 0.05795458 | 0.07151539 | -0.009003559 |  | 0.09712151 | 0.07387098 | -0.009566985 | 0.2108157 | 0.07213571 | -0.009121751 | 0.3131945 | 0.07171315 | -0.009151098
[5 empty] | 0.0594501 | 0.07226819 | -0.008934142 |  | 0.09892049 | 0.07464857 | -0.009566985 | 0.2095227 | 0.07289503 | -0.009121751 | 0.3186446 | 0.07246802 | -0.009151098
[5 empty] | 0.05908023 | 0.07302098 | -0.008929634 |  | 0.09857779 | 0.07542616 | -0.009566985 | 0.2052199 | 0.07365436 | -0.009121751 | 0.3180065 | 0.0732229 | -0.009151098
[5 empty] | 0.05881619 | 0.07377377 | -0.009078386 |  | 0.09785916 | 0.07620375 | -0.009566985 | 0.2066543 | 0.07441368 | -0.009121751 | 0.3149187 | 0.07397777 | -0.009151098
[5 empty] | 0.05860359 | 0.07452657 | -0.008265914 |  | 0.09729758 | 0.07698134 | -0.008961467 | 0.2068619 | 0.075173 | -0.008472832 | 0.3185412 | 0.07473265 | -0.008436326
[5 empty] | 0.05921179 | 0.07527936 | -0.008395225 |  | 0.09762982 | 0.07775893 | -0.008961467 | 0.2089427 | 0.07593233 | -0.008472832 | 0.3180757 | 0.07548752 | -0.008436326
[5 empty] | 0.05923118 | 0.07603215 | -0.008359352 |  | 0.09711579 | 0.07853652 | -0.008961467 | 0.2050729 | 0.07669165 | -0.008472832 | 0.3113952 | 0.0762424 | -0.008436326
[5 empty] | 0.05883686 | 0.07678495 | -0.007600549 |  | 0.09799364 | 0.07931411 | -0.008961467 | 0.2080517 | 0.07745097 | -0.008472832 | 0.3089367 | 0.07699727 | -0.008436326
[5 empty] | 0.05845159 | 0.07753774 | -0.007706856 |  | 0.09539867 | 0.0800917 | -0.008331807 | 0.2015128 | 0.0782103 | -0.007850344 | 0.3164215 | 0.07775215 | -0.007842851
[5 empty] | 0.05768723 | 0.07829053 | -0.007642613 |  | 0.0979659 | 0.08086928 | -0.008331807 | 0.2050003 | 0.07896962 | -0.007850344 | 0.3078135 | 0.07850702 | -0.007842851
[5 empty] | 0.05704092 | 0.07904333 | -0.007698443 |  | 0.09510418 | 0.08164687 | -0.008331807 | 0.202742 | 0.07972894 | -0.007850344 | 0.3060007 | 0.0792619 | -0.007842851
[5 empty] | 0.0567599 | 0.07979612 | -0.007638024 |  | 0.0959589 | 0.08242446 | -0.008331807 | 0.2058136 | 0.08048827 | -0.007850344 | 0.3125834 | 0.08001677 | -0.007842851
[5 empty] | 0.05733739 | 0.08054891 | -0.007014631 |  | 0.09625196 | 0.08320205 | -0.007504943 | 0.2052724 | 0.08124759 | -0.007066344 | 0.3072221 | 0.08077165 | -0.006995954
[5 empty] | 0.0564949 | 0.08130171 | -0.006992964 |  | 0.09441218 | 0.08397964 | -0.007504943 | 0.2022604 | 0.08200691 | -0.007066344 | 0.3112515 | 0.08152652 | -0.006995954
[5 empty] | 0.05797913 | 0.0820545 | -0.006953823 |  | 0.09568818 | 0.08475723 | -0.007504943 | 0.2002703 | 0.08276624 | -0.007066344 | 0.3135318 | 0.0822814 | -0.006995954
[5 empty] | 0.05656756 | 0.0828073 | -0.006953124 |  | 0.09631743 | 0.08553482 | -0.007504943 | 0.2027055 | 0.08352556 | -0.007066344 | 0.3062688 | 0.08303627 | -0.006191345
[5 empty] | 0.05781007 | 0.08356009 | -0.006167043 |  | 0.09582452 | 0.08631241 | -0.006755892 | 0.1989208 | 0.08428488 | -0.006348402 | 0.3066983 | 0.08379115 | -0.006191345
[5 empty] | 0.05572733 | 0.08431288 | -0.006159616 |  | 0.09379514 | 0.08709 | -0.006755892 | 0.197454 | 0.08504421 | -0.006348402 | 0.3060091 | 0.08454602 | -0.006191345
[5 empty] | 0.05669921 | 0.08506568 | -0.006129289 |  | 0.09505191 | 0.08786759 | -0.006755892 | 0.2011992 | 0.08580353 | -0.006348402 | 0.3014315 | 0.0853009 | -0.006191345
[5 empty] | 0.05564426 | 0.08581847 | -0.00620356 |  | 0.09513308 | 0.08864518 | -0.006755892 | 0.2014381 | 0.08656285 | -0.006348402 | 0.3067287 | 0.08605577 | -0.006191345
[5 empty] | 0.0567402 | 0.08657126 | -0.005235422 |  | 0.0945203 | 0.08942277 | -0.00583496 | 0.1964772 | 0.08732218 | -0.005442278 | 0.298004 | 0.08681065 | -0.00528754
[5 empty] | 0.05622891 | 0.08732406 | -0.005222825 |  | 0.09451224 | 0.09020036 | -0.00583496 | 0.2004448 | 0.0880815 | -0.005442278 | 0.301573 | 0.08756552 | -0.00528754
[5 empty] | 0.05647208 | 0.08807685 | -0.00529578 |  | 0.09497696 | 0.09097795 | -0.00583496 | 0.1953923 | 0.08884082 | -0.005442278 | 0.2997765 | 0.0883204 | -0.00528754
[5 empty] | 0.05539028 | 0.08882964 | -0.005236472 |  | 0.09344591 | 0.09175553 | -0.00583496 | 0.1994878 | 0.08960015 | -0.005442278 | 0.2986466 | 0.08907527 | -0.00528754
[5 empty] | 0.05666825 | 0.08958244 | -0.004229491 |  | 0.09213411 | 0.09253312 | -0.004943627 | 0.1934798 | 0.09035947 | -0.004476946 | 0.3015329 | 0.08983015 | -0.004325592
[5 empty] | 0.05602808 | 0.09033523 | -0.004272476 |  | 0.09431384 | 0.09331071 | -0.004943627 | 0.1944974 | 0.09111879 | -0.004476946 | 0.295664 | 0.09058503 | -0.004325592
[5 empty] | 0.05635819 | 0.09108803 | -0.004277583 |  | 0.09230556 | 0.0940883 | -0.004943627 | 0.1944964 | 0.09187812 | -0.004476946 | 0.2938052 | 0.0913399 | -0.004325592
[5 empty] | 0.05510615 | 0.09184082 | -0.004278859 |  | 0.09365196 | 0.09486589 | -0.004943627 | 0.193312 | 0.09263744 | -0.004476946 | 0.2964909 | 0.09209478 | -0.004325592
[5 empty] | 0.05600275 | 0.09259361 | -0.002997601 |  | 0.09305046 | 0.09564348 | -0.003836684 | 0.1952603 | 0.09339676 | -0.003239639 | 0.299162 | 0.09284965 | -0.003081417
[5 empty] | 0.05594168 | 0.09334641 | -0.00296188 |  | 0.09119506 | 0.09642107 | -0.003836684 | 0.1914213 | 0.09415609 | -0.003239639 | 0.3004033 | 0.09360453 | -0.003081417
[5 empty] | 0.05556802 | 0.0940992 | -0.002986289 |  | 0.0916491 | 0.09719866 | -0.003836684 | 0.1938081 | 0.09491541 | -0.003239639 | 0.3000096 | 0.0943594 | -0.003081417
[5 empty] | 0.05467555 | 0.09485199 | -0.002953843 |  | 0.09010524 | 0.09797625 | -0.003836684 | 0.1947156 | 0.09567473 | -0.003239639 | 0.2990828 | 0.09511428 | -0.003081417
[5 empty] | 0.05466614 | 0.09560479 | -0.001313823 |  | 0.08956637 | 0.09875384 | -0.002329107 | 0.1891 | 0.09643406 | -0.001578148 | 0.2883551 | 0.09586915 | -0.001392247
[5 empty] | 0.05322467 | 0.09635758 | -0.001305137 |  | 0.09185385 | 0.09953143 | -0.002329107 | 0.1921768 | 0.09719338 | -0.001578148 | 0.2935531 | 0.09662403 | -0.001392247
[5 empty] | 0.05464009 | 0.09711037 | -0.001304347 |  | 0.08932225 | 0.100309 | -0.002329107 | 0.1912736 | 0.0979527 | -0.001578148 | 0.2857908 | 0.0973789 | -0.001392247
[5 empty] | 0.0538171 | 0.09786317 | 0.0006451076 |  | 0.08919662 | 0.1010866 | -0.002329107 | 0.190255 | 0.09871203 | 0.0003427564 | 0.2898934 | 0.09813378 | -0.001392247
[5 empty] | 0.05254986 | 0.09861596 | 0.0006444667 |  | 0.08881064 | 0.1018642 | -0.0004676012 | 0.188584 | 0.09947135 | 0.0003427564 | 0.2927751 | 0.09888865 | 0.0005370929
[5 empty] | 0.0535966 | 0.09936875 | 0.0006361994 |  | 0.08961382 | 0.1026418 | -0.0004676012 | 0.1885981 | 0.1002307 | 0.0003427564 | 0.286512 | 0.09964353 | 0.0005370929
[5 empty] | 0.05300078 | 0.1001215 | 0.0006469662 |  | 0.08803557 | 0.1034194 | -0.0004676012 | 0.1845638 | 0.10099 | 0.0003427564 | 0.2896861 | 0.1003984 | 0.0005370929
[5 empty] | 0.05233536 | 0.1008743 | 0.0006396602 |  | 0.08708338 | 0.104197 | 0.001658131 | 0.1859874 | 0.1017493 | 0.0003427564 | 0.2867568 | 0.1011533 | 0.0005370929
[5 empty] | 0.05174525 | 0.1016271 | 0.002786538 |  | 0.08727729 | 0.1049746 | 0.001658131 | 0.188141 | 0.1025086 | 0.002490932 | 0.2772933 | 0.1019082 | 0.002721639
[5 empty] | 0.05179315 | 0.1023799 | 0.002763375 |  | 0.08608096 | 0.1057521 | 0.001658131 | 0.1820309 | 0.103268 | 0.002490932 | 0.2763818 | 0.102663 | 0.002721639
[5 empty] | 0.05187401 | 0.1031327 | 0.002779283 |  | 0.08778274 | 0.1065297 | 0.001658131 | 0.1805927 | 0.1040273 | 0.002490932 | 0.2791976 | 0.1034179 | 0.002721639
[5 empty] | 0.05165281 | 0.1038855 | 0.005139011 |  | 0.0858569 | 0.1073073 | 0.001658131 | 0.1829643 | 0.1047866 | 0.002490932 | 0.275567 | 0.1041728 | 0.005015805
[5 empty] | 0.05125439 | 0.1046383 | 0.005097642 |  | 0.0862619 | 0.1080849 | 0.00392041 | 0.1813897 | 0.1055459 | 0.004820007 | 0.2789418 | 0.1049277 | 0.005015805
[5 empty] | 0.05037683 | 0.1053911 | 0.005094066 |  | 0.08596427 | 0.1088625 | 0.00392041 | 0.1788803 | 0.1063053 | 0.004820007 | 0.2746442 | 0.1056825 | 0.005015805
[5 empty] | 0.0518639 | 0.1061439 | 0.005072105 |  | 0.08635358 | 0.1096401 | 0.00392041 | 0.1780557 | 0.1070646 | 0.004820007 | 0.2765937 | 0.1064374 | 0.005015805
[5 empty] | 0.05182588 | 0.1068967 | 0.005118582 |  | 0.08577787 | 0.1104177 | 0.00392041 | 0.1806277 | 0.1078239 | 0.004820007 | 0.2758917 | 0.1071923 | 0.007674431
[5 empty] | 0.05011045 | 0.1076495 | 0.007825844 |  | 0.085076 | 0.1111953 | 0.006488268 | 0.17922 | 0.1085832 | 0.007433454 | 0.2733835 | 0.1079472 | 0.007674431
[5 empty] | 0.05029715 | 0.1084023 | 0.007908503 |  | 0.08572525 | 0.1119729 | 0.006488268 | 0.1752076 | 0.1093426 | 0.007433454 | 0.2732086 | 0.108702 | 0.007674431
[5 empty] | 0.05097034 | 0.1091551 | 0.007918737 |  | 0.0851949 | 0.1127504 | 0.006488268 | 0.1747664 | 0.1101019 | 0.007433454 | 0.2709801 | 0.1094569 | 0.007674431
[5 empty] | 0.04963579 | 0.1099079 | 0.007863631 |  | 0.08377654 | 0.113528 | 0.009835814 | 0.1792127 | 0.1108612 | 0.007433454 | 0.2692102 | 0.1102118 | 0.007674431
[5 empty] | 0.04895342 | 0.1106607 | 0.01136678 |  | 0.08209213 | 0.1143056 | 0.009835814 | 0.1734285 | 0.1116205 | 0.01095311 | 0.2685215 | 0.1109667 | 0.0111719
[5 empty] | 0.05027439 | 0.1114135 | 0.01140768 |  | 0.08243143 | 0.1150832 | 0.009835814 | 0.177414 | 0.1123798 | 0.01095311 | 0.2692207 | 0.1117215 | 0.0111719
[5 empty] | 0.05011706 | 0.1121662 | 0.01127704 |  | 0.0813989 | 0.1158608 | 0.009835814 | 0.1747275 | 0.1131392 | 0.01095311 | 0.2621172 | 0.1124764 | 0.0111719
[5 empty] | 0.04932514 | 0.112919 | 0.01143153 |  | 0.08273405 | 0.1166384 | 0.009835814 | 0.1744761 | 0.1138985 | 0.01095311 | 0.2631248 | 0.1132313 | 0.0111719
[5 empty] | 0.04935811 | 0.1136718 | 0.0151841 |  | 0.08216184 | 0.117416 | 0.0135439 | 0.1729022 | 0.1146578 | 0.0146474 | 0.2607894 | 0.1139862 | 0.01499466
[5 empty] | 0.04839467 | 0.1144246 | 0.01505228 |  | 0.0822225 | 0.1181936 | 0.0135439 | 0.1702755 | 0.1154171 | 0.0146474 | 0.2574951 | 0.114741 | 0.01499466
[5 empty] | 0.04841224 | 0.1151774 | 0.01514471 |  | 0.08109113 | 0.1189712 | 0.0135439 | 0.1693352 | 0.1161765 | 0.0146474 | 0.2561661 | 0.1154959 | 0.01499466
[5 empty] | 0.04865807 | 0.1159302 | 0.01507046 |  | 0.07962836 | 0.1197487 | 0.0135439 | 0.1700717 | 0.1169358 | 0.0146474 | 0.2644939 | 0.1162508 | 0.01499466
[5 empty] | 0.04777803 | 0.116683 | 0.0191049 |  | 0.08115931 | 0.1205263 | 0.0175786 | 0.1707502 | 0.1176951 | 0.01860752 | 0.2574831 | 0.1170057 | 0.01896682
[5 empty] | 0.04830498 | 0.1174358 | 0.01916797 |  | 0.07986781 | 0.1213039 | 0.0175786 | 0.1669752 | 0.1184544 | 0.01860752 | 0.2544329 | 0.1177605 | 0.01896682
[5 empty] | 0.04748654 | 0.1181886 | 0.01894244 |  | 0.08041531 | 0.1220815 | 0.0175786 | 0.167017 | 0.1192138 | 0.01860752 | 0.2594752 | 0.1185154 | 0.01896682
[5 empty] | 0.04728101 | 0.1189414 | 0.01896346 |  | 0.07953331 | 0.1228591 | 0.0175786 | 0.1667273 | 0.1199731 | 0.02231941 | 0.2555755 | 0.1192703 | 0.01896682
[5 empty] | 0.04730606 | 0.1196942 | 0.02261649 |  | 0.07821367 | 0.1236367 | 0.02153377 | 0.1678525 | 0.1207324 | 0.02231941 | 0.2533386 | 0.1200252 | 0.02252895
[5 empty] | 0.04653196 | 0.120447 | 0.02263929 |  | 0.07919788 | 0.1244143 | 0.02153377 | 0.1675111 | 0.1214917 | 0.02231941 | 0.2512475 | 0.12078 | 0.02252895
[5 empty] | 0.04748375 | 0.1211998 | 0.02262789 |  | 0.07697137 | 0.1251919 | 0.02153377 | 0.1637914 | 0.122251 | 0.02231941 | 0.2565933 | 0.1215349 | 0.02252895
[5 empty] | 0.04748275 | 0.1219526 | 0.0256948 |  | 0.07901367 | 0.1259695 | 0.02153377 | 0.162444 | 0.1230104 | 0.02231941 | 0.2532848 | 0.1222898 | 0.02252895
[5 empty] | 0.0472881 | 0.1227054 | 0.02547971 |  | 0.07853469 | 0.1267471 | 0.02500355 | 0.166569 | 0.1237697 | 0.02588304 | 0.2493856 | 0.1230447 | 0.02594642
[5 empty] | 0.04564754 | 0.1234581 | 0.02579209 |  | 0.07769162 | 0.1275246 | 0.02500355 | 0.160802 | 0.124529 | 0.02588304 | 0.2548541 | 0.1237995 | 0.02594642
[5 empty] | 0.0459488 | 0.1242109 | 0.02584331 |  | 0.07812716 | 0.1283022 | 0.02500355 | 0.1623255 | 0.1252883 | 0.02588304 | 0.2462317 | 0.1245544 | 0.02594642
[5 empty] | 0.04627995 | 0.1249637 | 0.02543618 |  | 0.07708306 | 0.1290798 | 0.02755683 | 0.161101 | 0.1260477 | 0.02588304 | 0.2535536 | 0.1253093 | 0.02594642
[5 empty] | 0.04530607 | 0.1257165 | 0.02829032 |  | 0.0756321 | 0.1298574 | 0.02755683 | 0.160766 | 0.126807 | 0.02776282 | 0.2487695 | 0.1260642 | 0.02798701
[5 empty] | 0.04526163 | 0.1264693 | 0.02803782 |  | 0.07701407 | 0.130635 | 0.02755683 | 0.1631155 | 0.1275663 | 0.02776282 | 0.2445314 | 0.126819 | 0.02798701
[5 empty] | 0.04593645 | 0.1272221 | 0.02817249 |  | 0.07687492 | 0.1314126 | 0.02755683 | 0.1625313 | 0.1283256 | 0.02776282 | 0.2475094 | 0.1275739 | 0.02798701
[5 empty] | 0.04569048 | 0.1279749 | 0.02824262 |  | 0.07727827 | 0.1321902 | 0.02755683 | 0.1601435 | 0.129085 | 0.02776282 | 0.2480491 | 0.1283288 | 0.02798701
[5 empty] | 0.04631617 | 0.1287277 | 0.02962127 |  | 0.07479724 | 0.1329678 | 0.02939341 | 0.1636386 | 0.1298443 | 0.02944789 | 0.2435809 | 0.1290837 | 0.02976942
[5 empty] | 0.04465669 | 0.1294805 | 0.02999912 |  | 0.0749895 | 0.1337454 | 0.02939341 | 0.1607303 | 0.1306036 | 0.02944789 | 0.2475965 | 0.1298385 | 0.02976942
[5 empty] | 0.04481568 | 0.1302333 | 0.02979383 |  | 0.07540825 | 0.1345229 | 0.02939341 | 0.1605611 | 0.1313629 | 0.02944789 | 0.2409193 | 0.1305934 | 0.02976942
[5 empty] | 0.04564305 | 0.1309861 | 0.02961234 |  | 0.07595265 | 0.1353005 | 0.02939341 | 0.161511 | 0.1321222 | 0.02944789 | 0.2426649 | 0.1313483 | 0.02976942
[5 empty] | 0.04600304 | 0.1317389 | 0.03162903 |  | 0.0756082 | 0.1360781 | 0.03148701 | 0.1591823 | 0.1328816 | 0.03123229 | 0.2432281 | 0.1321032 | 0.0317252
[5 empty] | 0.04568786 | 0.1324917 | 0.03148035 |  | 0.07422875 | 0.1368557 | 0.03148701 | 0.1573893 | 0.1336409 | 0.03123229 | 0.2393091 | 0.132858 | 0.0317252
[5 empty] | 0.04558416 | 0.1332445 | 0.03150249 |  | 0.07609044 | 0.1376333 | 0.03148701 | 0.1598674 | 0.1344002 | 0.03123229 | 0.2413199 | 0.1336129 | 0.0317252
[5 empty] | 0.04522599 | 0.1339973 | 0.03148667 |  | 0.07365904 | 0.1384109 | 0.03148701 | 0.1564853 | 0.1351595 | 0.03123229 | 0.2402351 | 0.1343678 | 0.0317252
[5 empty] | 0.04415866 | 0.1347501 | 0.03371587 |  | 0.07462583 | 0.1391885 | 0.03279782 | 0.1587877 | 0.1359189 | 0.03298968 | 0.2463925 | 0.1351227 | 0.03302619
[5 empty] | 0.04470768 | 0.1355028 | 0.03309417 |  | 0.07497172 | 0.1399661 | 0.03279782 | 0.1585381 | 0.1366782 | 0.03298968 | 0.2424784 | 0.1358775 | 0.03302619
[5 empty] | 0.04473705 | 0.1362556 | 0.03321784 |  | 0.07410281 | 0.1407437 | 0.03279782 | 0.1596816 | 0.1374375 | 0.03298968 | 0.2372598 | 0.1366324 | 0.03302619
[5 empty] | 0.04403066 | 0.1370084 | 0.03351866 |  | 0.07432043 | 0.1415212 | 0.03279782 | 0.1545949 | 0.1381968 | 0.03298968 | 0.2367237 | 0.1373873 | 0.03302619
[5 empty] | 0.04452957 | 0.1377612 | 0.03501932 |  | 0.07400914 | 0.1422988 | 0.03450168 | 0.1561586 | 0.1389562 | 0.03460755 | 0.2393398 | 0.1381422 | 0.03464071
[5 empty] | 0.04403839 | 0.138514 | 0.03463879 |  | 0.07366657 | 0.1430764 | 0.03450168 | 0.157209 | 0.1397155 | 0.03460755 | 0.2373172 | 0.138897 | 0.03464071
[5 empty] | 0.0448734 | 0.1392668 | 0.03521133 |  | 0.07393667 | 0.143854 | 0.03450168 | 0.1557563 | 0.1404748 | 0.03460755 | 0.2440719 | 0.1396519 | 0.03464071
[5 empty] | 0.04503123 | 0.1400196 | 0.03475749 |  | 0.0724814 | 0.1446316 | 0.03450168 | 0.1572275 | 0.1412341 | 0.03460755 | 0.2353399 | 0.1404068 | 0.03464071
[5 empty] | 0.04341019 | 0.1407724 | 0.0361679 |  | 0.07391315 | 0.1454092 | 0.03556705 | 0.1559863 | 0.1419935 | 0.03591939 | 0.2359215 | 0.1411617 | 0.03609128
[5 empty] | 0.04512207 | 0.1415252 | 0.03562578 |  | 0.07300433 | 0.1461868 | 0.03556705 | 0.1570237 | 0.1427528 | 0.03591939 | 0.2398427 | 0.1419165 | 0.03609128
[5 empty] | 0.04418928 | 0.142278 | 0.03624329 |  | 0.07373187 | 0.1469644 | 0.03556705 | 0.1544992 | 0.1435121 | 0.03591939 | 0.2378297 | 0.1426714 | 0.03609128
[5 empty] | 0.04505053 | 0.1430308 | 0.03598839 |  | 0.07429335 | 0.147742 | 0.03556705 | 0.1525736 | 0.1442714 | 0.03591939 | 0.2380366 | 0.1434263 | 0.03609128
[5 empty] | 0.0436573 | 0.1437836 | 0.03649505 |  | 0.07207911 | 0.1485196 | 0.03651626 | 0.1569843 | 0.1450307 | 0.03690996 | 0.2331026 | 0.1441812 | 0.03681864
[5 empty] | 0.04441445 | 0.1445364 | 0.03635259 |  | 0.07316174 | 0.1492971 | 0.03651626 | 0.156374 | 0.1457901 | 0.03690996 | 0.2408627 | 0.144936 | 0.03681864
[5 empty] | 0.04345555 | 0.1452892 | 0.0363672 |  | 0.07410426 | 0.1500747 | 0.03651626 | 0.1545623 | 0.1465494 | 0.03690996 | 0.2404638 | 0.1456909 | 0.03681864
[5 empty] | 0.04374303 | 0.146042 | 0.03682014 |  | 0.07294042 | 0.1508523 | 0.03767931 | 0.1566722 | 0.1473087 | 0.03690996 | 0.237222 | 0.1464458 | 0.03681864
[5 empty] | 0.04474035 | 0.1467948 | 0.03755496 |  | 0.07361815 | 0.1516299 | 0.03767931 | 0.1525838 | 0.148068 | 0.03729055 | 0.2319194 | 0.1472007 | 0.03761407
[5 empty] | 0.04350727 | 0.1475475 | 0.03741292 |  | 0.07236421 | 0.1524075 | 0.03767931 | 0.1573827 | 0.1488274 | 0.03729055 | 0.238713 | 0.1479555 | 0.03761407
[5 empty] | 0.04417752 | 0.1483003 | 0.03711762 |  | 0.07382334 | 0.1531851 | 0.03767931 | 0.1539462 | 0.1495867 | 0.03729055 | 0.2373648 | 0.1487104 | 0.03761407
[5 empty] | 0.0430882 | 0.1490531 | 0.03731556 |  | 0.07372064 | 0.1539627 | 0.03773253 | 0.1544304 | 0.150346 | 0.03744297 | 0.2359036 | 0.1494653 | 0.03787167
[5 empty] | 0.043902 | 0.1498059 | 0.03718047 |  | 0.07328517 | 0.1547403 | 0.03773253 | 0.15247 | 0.1511053 | 0.03744297 | 0.2348167 | 0.1502202 | 0.03787167