## 1
Общество с ограниченной ответственностью "Инженерная геология" (ООО "ИнжГео") | [10 empty] | Общество с ограниченной ответственностью "Инженерная геология" (ООО "ИнжГео")
Юр. адрес: 117279, г. Москва, ул. Миклухо-Маклая, 36 а, этаж 5, пом. XXIII к. 76-84 | [10 empty] | Юр. адрес: 117279, г. Москва, ул. Миклухо-Маклая, 36 а, этаж 5, пом. XXIII к. 76-84 | [8 empty] | нагр |  |  | X0 | Y0 | R |  | нагр |  |  |  | X0 | Y0 | R | нагр |  |  |  | X0 | Y0 | R |  | нагр |  |  |  | X0 | Y0 | R
Телефон/факс +7 (495) 132-30-00, Адрес электронной почты inbox@inj-geo.ru | [10 empty] | Телефон/факс +7 (495) 132-30-00, Адрес электронной почты inbox@inj-geo.ru | [12 empty] | 0 | [7 empty] | 0 | [6 empty] | 0 | [7 empty] | 0
[20 empty] | девиатор | [6 empty] | девиатор | [6 empty] | девиатор | [7 empty] | девиатор
Испытательная лаборатория ООО «ИнжГео» | [10 empty] | Испытательная лаборатория ООО «ИнжГео» | [8 empty] | x0 | Угол | X | Y |  |  |  | x0 |  | Угол | X | Y |  |  | x0 |  | Угол | X | Y |  |  |  | x0 |  | Угол | X | Y
Адрес места осуществления деятельности лаборатории: г. Москва, просп. Вернадского, д. 51, стр. 1 | [10 empty] | Адрес места осуществления деятельности лаборатории: г. Москва, просп. Вернадского, д. 51, стр. 1 | [9 empty] | 0 | [7 empty] | 0 | [6 empty] | 0 | [7 empty] | 0
Телефон +7(910)4557682, E-mail: slg85@mail.ru | [10 empty] | Телефон +7(910)4557682, E-mail: slg85@mail.ru | [9 empty] | 5 | [7 empty] | 5 | [6 empty] | 5 | [7 empty] | 5
[21 empty] | 10 | [7 empty] | 10 | [6 empty] | 10 | [7 empty] | 10
Протокол испытаний № 13-63/24 от 22-11-2022 | [20 empty] | 15 | [7 empty] | 15 | [6 empty] | 15 | [7 empty] | 15
Наименование и адрес заказчика: ООО Регионстрой | [20 empty] | 20 | [7 empty] | 20 | [6 empty] | 20 | [7 empty] | 20
Наименование объекта: Переход трубопровода через р. Енисей | [20 empty] | 25 | [7 empty] | 25 | [6 empty] | 25 | [7 empty] | 25
Наименование используемого метода/методики: ГОСТ 12248.4-2020 | [20 empty] | 30 | [7 empty] | 30 | [6 empty] | 30 | [7 empty] | 30
Условия проведения испытания: температура окружающей среды (18 - 25)0С, влажность воздуха (40 - 75)% | [20 empty] | 35 | [7 empty] | 35 | [6 empty] | 35 | [7 empty] | 35
Дата получение объекта подлежащего испытаниям: 26.10.2022 | [20 empty] | 40 | [7 empty] | 40 | [6 empty] | 40 | [7 empty] | 40
Дата испытания: 25.10.2022-19.11.2024 | [20 empty] | 45 | [7 empty] | 45 | [6 empty] | 45 | [7 empty] | 45
Испытание грунтов методом трехосного сжатия | [10 empty] | Испытание грунтов методом трехосного сжатия | [9 empty] | 50 | [7 empty] | 50 | [6 empty] | 50 | [7 empty] | 50
Лабораторный номер: |  | 1059 | [5 empty] | We, % = | 0.322852279 |  | Лабораторный номер: | [6 empty] | We, % = |  |  | 55 | [7 empty] | 55 | [6 empty] | 55 | [7 empty] | 55
Номер скважины: |  | BH-050 | [5 empty] | ρ, г/см3 = | 1.9 |  | Номер скважины: | [6 empty] | ρ, г/см3 = |  |  | 60 | [7 empty] | 60 | [6 empty] | 60 | [7 empty] | 60
Глубина отбора, м: |  | 3 | [5 empty] | ρs, г/см3 = | 2.74 |  | Глубина отбора, м: | [6 empty] | ρs, г/см3 = |  |  | 65 | [7 empty] | 65 | [6 empty] | 65 | [7 empty] | 65
Наименование грунта: |  | Суглинок, после оттаивания текучий, легкий песчанистый | [5 empty] | e, д.е. = | 1.1 |  | Наименование грунта: | [6 empty] | e, д.е. = |  |  | 70 | [7 empty] | 70 | [6 empty] | 70 | [7 empty] | 70
Схема проведения опыта: |  | КД | [5 empty] | IL, д.е. = | 1.061 |  | Схема проведения опыта: |  | CD |  |  |  |  | IL, д.е. = |  |  | 75 | [7 empty] | 75 | [6 empty] | 75 | [7 empty] | 75
Результаты испытаний | [10 empty] | Результаты испытаний | [9 empty] | 80 | [7 empty] | 80 | [6 empty] | 80 | [7 empty] | 80
[21 empty] | 85 | [7 empty] | 85 | [6 empty] | 85 | [7 empty] | 85
[21 empty] | 90 | [7 empty] | 90 | [6 empty] | 90 | [7 empty] | 90
[21 empty] | 95 | [7 empty] | 95 | [6 empty] | 95 | [7 empty] | 95
[21 empty] | 100 | [7 empty] | 100 | [6 empty] | 100 | [7 empty] | 100
[21 empty] | 105 | [7 empty] | 105 | [6 empty] | 105 | [7 empty] | 105
[21 empty] | 110 | [7 empty] | 110 | [6 empty] | 110 | [7 empty] | 110
[21 empty] | 115 | [7 empty] | 115 | [6 empty] | 115 | [7 empty] | 115
[21 empty] | 120 | [7 empty] | 120 | [6 empty] | 120 | [7 empty] | 120
[21 empty] | 125 | [7 empty] | 125 | [6 empty] | 125 | [7 empty] | 125
[21 empty] | 130 | [7 empty] | 130 | [6 empty] | 130 | [7 empty] | 130
[21 empty] | 135 | [7 empty] | 135 | [6 empty] | 135 | [7 empty] | 135
[21 empty] | 140 | [7 empty] | 140 | [6 empty] | 140 | [7 empty] | 140
[21 empty] | 145 | [7 empty] | 145 | [6 empty] | 145 | [7 empty] | 145
[21 empty] | 150 | [7 empty] | 150 | [6 empty] | 150 | [7 empty] | 150
[21 empty] | 155 | [7 empty] | 155 | [6 empty] | 155 | [7 empty] | 155
[21 empty] | 160 | [7 empty] | 160 | [6 empty] | 160 | [7 empty] | 160
[21 empty] | 165 | [7 empty] | 165 | [6 empty] | 165 | [7 empty] | 165
[21 empty] | 170 | [7 empty] | 170 | [6 empty] | 170 | [7 empty] | 170
[21 empty] | 175 | [7 empty] | 175 | [6 empty] | 175 | [7 empty] | 175
[21 empty] | 180 | [7 empty] | 180 | [6 empty] | 180 | [7 empty] | 180
[13 empty] | Давление в камере, Мпа σ3 | Вертикальная нагрузка, Мпа σ1 | Поровое давление, Мпа u
[13 empty] | 0.055897905 | 0.1673397 |  |  |  |  | 1 | [6 empty] | σ3,кПа | σ1,кПа | u, кПа |  |  |  | 4
[13 empty] | 0.155897905 | 0.3871384 | [26 empty] | δ3, Мпа | δ1-δ3, МПа | δ1, МПа | δ1, КПа
[13 empty] | 0.255897905 | 0.6069371 | [20 empty] | С, МПа:
φ, град:
E, Мпа
[26 empty] | x | 0
[26 empty] | y |  |  |  | С, кПа | φ,°
Эффективные значения угла внутреннего трения и удельного сцепления ϕ', С'
[13 empty] | ϕ', град. = | 22
[13 empty] | С', МПа = | 0.015
|  | K0, д.е. | 0.6253934 | Эффективное напряжение, Мпа: |  |  |  |  | 0.03495818
|  | Модуль деформации E0, МПа: |  | Точки нахождения модуля Е0, Мпа (полное напряжение): |  |  |  |  | 0.03495818 | 0.06495818
|  | Модуль деформации E50, МПа: |  | qmax Давление при разрушении образца, Мпа (девиатор): |  |  |  |  | 0.1285714
|  | Коэф. Поперечной деформации, ϑ: |  | 0,5 qmax, Мпа (девиатор): |  |  |  |  | 0.06428571
| Начальник исп. лаборатории: | [6 empty] | Семиколенова Л.Г. |  |  |  |  | Начальник исп. лаборатории: |  |  |  |  | Семиколенова Л.Г.
Лист 1 , всего листов 2 | [11 empty] | Лист 2 , всего листов 2
Частичное воспроизведение протокола испытаний без письменного разрешения ООО «ИнжГео» ЗАПРЕЩАЕТСЯ | [11 empty] | Частичное воспроизведение протокола испытаний без письменного разрешения ООО «ИнжГео» ЗАПРЕЩАЕТСЯ
E0 |  |  | E50 |  | Деформация |  |  |  | Первая прочность |  |  | Вторая прочность |  |  | Третья прочность
devE0 | epsE0 |  | dev50 | epsE50 | dev | eps | ev |  | dev1 | eps1 | ev1 | dev1 | eps1 | ev2 | dev1 | eps1 | ev3
0.03 | 0.004282665 |  | 0.06428571 | 0.01284799 | 0 | 0 | 0 |  | 0 | 0 | 0 | 0 | 0 | 0 | 0 | 0 | 0
[5 empty] | 0.006406221 | 0.0007796948 | 0 |  | 0.00641619 | 0.000771093 | 0 | 0.01688372 | 0.0007559504 | 0 | 0.0306722 | 0.0007504581 | 0
Секущая модуля Е0 |  |  | Линия Q max |  | 0.01212459 | 0.00155939 | 0 |  | 0.01299837 | 0.001542186 | 0 | 0.03523105 | 0.001511901 | 0 | 0.06055951 | 0.001500916 | 0
| 0 |  |  | 0 | 0.01801167 | 0.002339084 | -0.006045914 |  | 0.01848528 | 0.002313279 | -0.006167109 | 0.04968418 | 0.002267851 | -0.005216834 | 0.08700107 | 0.002251374 | -0.004902474
[5 empty] | 0.02326086 | 0.003118779 | -0.006100075 |  | 0.02404767 | 0.003084372 | -0.006167109 | 0.0625871 | 0.003023802 | -0.005216834 | 0.1035566 | 0.002962598 | -0.004902474
[5 empty] | 0.03 | 0.004282665 | -0.006107986 |  | 0.02824671 | 0.003855465 | -0.006167109 | 0.06821595 | 0.003423212 | -0.005216834 | 0.1245489 | 0.00375229 | -0.004902474
|  |  | Линия 0,5 Q max |  | 0.03204689 | 0.004678169 | -0.006078776 |  | 0.0312037 | 0.0044545 | -0.006167109 | 0.08464534 | 0.004535703 | -0.005216834 | 0.140348 | 0.004502748 | -0.004902474
|  |  |  | 0 | 0.03653463 | 0.005457863 | -0.007519376 |  | 0.03616297 | 0.005397651 | -0.0076657 | 0.08965023 | 0.005291653 | -0.007498161 | 0.1470234 | 0.005253207 | -0.007834788
[5 empty] | 0.03898735 | 0.006237558 | -0.007539717 |  | 0.03952149 | 0.006168744 | -0.0076657 | 0.09780072 | 0.006047604 | -0.007498161 | 0.1586707 | 0.006003665 | -0.007834788
[5 empty] | 0.04301568 | 0.007017253 | -0.007609027 |  | 0.04122928 | 0.006939837 | -0.0076657 | 0.1057478 | 0.006803554 | -0.007498161 | 0.1755196 | 0.007029894 | -0.007834788
[5 empty] | 0.04599274 | 0.007796948 | -0.007564578 |  | 0.04390194 | 0.00771093 | -0.0076657 | 0.108883 | 0.007559504 | -0.007498161 | 0.1810579 | 0.007504581 | -0.007834788
[5 empty] | 0.04935527 | 0.008576642 | -0.008012274 |  | 0.04759359 | 0.008482023 | -0.00815441 | 0.1156202 | 0.008122876 | -0.008620744 | 0.1904434 | 0.008255039 | -0.008965985
Коэфф. Точки |  |  |  |  | 0.05301981 | 0.009356337 | -0.008036422 |  | 0.0503664 | 0.009253116 | -0.00815441 | 0.1230193 | 0.009071405 | -0.008620744 | 0.2011931 | 0.009005497 | -0.008965985
[5 empty] | 0.05555636 | 0.01013603 | -0.008050106 |  | 0.05330557 | 0.01002421 | -0.00815441 | 0.1282722 | 0.009827356 | -0.008620744 | 0.2052251 | 0.009755955 | -0.008965985
[5 empty] | 0.05728824 | 0.01091573 | -0.007984102 |  | 0.0557209 | 0.01113625 | -0.00815441 | 0.1333107 | 0.01058331 | -0.008620744 | 0.2099729 | 0.01050641 | -0.008965985
[5 empty] | 0.06093657 | 0.01169542 | -0.008331316 |  | 0.05606159 | 0.0115664 | -0.00855236 | 0.1364215 | 0.01133926 | -0.009407096 | 0.2158645 | 0.01125687 | -0.009792862
[5 empty] | 0.06428571 | 0.01284799 | -0.008367325 |  | 0.06010129 | 0.01233749 | -0.00855236 | 0.1428368 | 0.01209521 | -0.009407096 | 0.2245553 | 0.01200733 | -0.009792862
[5 empty] | 0.06594633 | 0.01325481 | -0.008428455 |  | 0.06179017 | 0.01310858 | -0.00855236 | 0.1447003 | 0.01285116 | -0.009407096 | 0.2299052 | 0.01275779 | -0.009792862
[5 empty] | 0.06796091 | 0.01403451 | -0.008298658 |  | 0.06458259 | 0.01387967 | -0.00855236 | 0.1507031 | 0.01360711 | -0.009407096 | 0.2442859 | 0.01350825 | -0.01042002
[5 empty] | 0.07072128 | 0.0148142 | -0.009038834 |  | 0.06519745 | 0.01465077 | -0.009221598 | 0.1557038 | 0.01436306 | -0.01009674 | 0.2430089 | 0.0142587 | -0.01042002
[5 empty] | 0.07377414 | 0.0155939 | -0.009004823 |  | 0.06780088 | 0.01542186 | -0.009221598 | 0.1613296 | 0.01511901 | -0.01009674 | 0.2486447 | 0.01500916 | -0.01042002
[5 empty] | 0.0754675 | 0.01637359 | -0.008959177 |  | 0.07026259 | 0.01619295 | -0.009221598 | 0.1660014 | 0.01587496 | -0.01009674 | 0.2616687 | 0.01575962 | -0.01042002
[5 empty] | 0.07773756 | 0.01715328 | -0.008959177 |  | 0.07325012 | 0.01696405 | -0.009221598 | 0.1714292 | 0.01663091 | -0.01009674 | 0.2606975 | 0.01651008 | -0.01042002
[5 empty] | 0.07974909 | 0.01793298 | -0.009503954 |  | 0.07590925 | 0.01773514 | -0.00975859 | 0.1739601 | 0.01738686 | -0.01073421 | 0.2668738 | 0.01726054 | -0.01096428
[5 empty] | 0.082669 | 0.01871267 | -0.009569908 |  | 0.07671703 | 0.01850623 | -0.00975859 | 0.1752484 | 0.01814281 | -0.01073421 | 0.2751615 | 0.01801099 | -0.01096428
[5 empty] | 0.08677467 | 0.01949237 | -0.009567996 |  | 0.07922181 | 0.01927733 | -0.00975859 | 0.1787816 | 0.01889876 | -0.01073421 | 0.2849766 | 0.01876145 | -0.01096428
[5 empty] | 0.08947776 | 0.02027206 | -0.009499175 |  | 0.08096705 | 0.02004842 | -0.00975859 | 0.1807299 | 0.01965471 | -0.01073421 | 0.2879466 | 0.01951191 | -0.01096428
[5 empty] | 0.0920045 | 0.02105176 | -0.01016489 |  | 0.08247022 | 0.02081951 | -0.01036092 | 0.1884859 | 0.02041066 | -0.01103787 | 0.2880464 | 0.02026237 | -0.01139316
[5 empty] | 0.09299212 | 0.02183145 | -0.01018516 |  | 0.08612632 | 0.0215906 | -0.01036092 | 0.1904796 | 0.02116661 | -0.01103787 | 0.2965728 | 0.02101283 | -0.01139316
[5 empty] | 0.09642439 | 0.02261115 | -0.01019935 |  | 0.08810868 | 0.0223617 | -0.01036092 | 0.1947893 | 0.02192256 | -0.01103787 | 0.3047763 | 0.02176328 | -0.01139316
[5 empty] | 0.0992334 | 0.02339084 | -0.01017401 |  | 0.08919872 | 0.02313279 | -0.01036092 | 0.1995004 | 0.02267851 | -0.01103787 | 0.2991042 | 0.02251374 | -0.01139316
[5 empty] | 0.09934149 | 0.02417054 | -0.01065755 |  | 0.09019421 | 0.02390388 | -0.01091489 | 0.1968123 | 0.02343446 | -0.01154346 | 0.3123313 | 0.0232642 | -0.01162304
[5 empty] | 0.1012263 | 0.02495023 | -0.01062236 |  | 0.09239138 | 0.02467498 | -0.01091489 | 0.2044973 | 0.02419041 | -0.01154346 | 0.3151313 | 0.02401466 | -0.01162304
[5 empty] | 0.1031706 | 0.02572993 | -0.01062662 |  | 0.0928684 | 0.02544607 | -0.01091489 | 0.2008303 | 0.02494636 | -0.01154346 | 0.309771 | 0.02476512 | -0.01162304
[5 empty] | 0.1055788 | 0.02650962 | -0.01063089 |  | 0.09488889 | 0.02621716 | -0.01091489 | 0.2087443 | 0.02570232 | -0.01154346 | 0.314317 | 0.02551557 | -0.01162304
[5 empty] | 0.1073094 | 0.02728932 | -0.01117795 |  | 0.09640848 | 0.02698826 | -0.01129317 | 0.2048738 | 0.02645827 | -0.01162484 | 0.3150679 | 0.02626603 | -0.01170212
[5 empty] | 0.109756 | 0.02806901 | -0.01105972 |  | 0.09665802 | 0.02775935 | -0.01129317 | 0.2113519 | 0.02721422 | -0.01162484 | 0.3224612 | 0.02701649 | -0.01170212
[5 empty] | 0.1123388 | 0.02884871 | -0.01111437 |  | 0.09815586 | 0.02853044 | -0.01129317 | 0.213462 | 0.02797017 | -0.01162484 | 0.3243076 | 0.02776695 | -0.01170212
[5 empty] | 0.113704 | 0.0296284 | -0.01120806 |  | 0.09991402 | 0.02930153 | -0.01164306 | 0.2105966 | 0.02872612 | -0.01162484 | 0.3274988 | 0.02851741 | -0.01170212
[5 empty] | 0.1133221 | 0.0304081 | -0.01140556 |  | 0.1007271 | 0.03007263 | -0.01164306 | 0.2127573 | 0.02948207 | -0.01160529 | 0.3271642 | 0.02926786 | -0.01163352
[5 empty] | 0.1144723 | 0.03118779 | -0.01145027 |  | 0.1028239 | 0.03084372 | -0.01164306 | 0.2152742 | 0.03023802 | -0.01160529 | 0.327901 | 0.03001832 | -0.01163352
[5 empty] | 0.1166008 | 0.03196748 | -0.01139066 |  | 0.1031368 | 0.03161481 | -0.01164306 | 0.2130406 | 0.03099397 | -0.01160529 | 0.3255771 | 0.03076878 | -0.01163352
[5 empty] | 0.1160412 | 0.03274718 | -0.01155804 |  | 0.1015826 | 0.03238591 | -0.01164306 | 0.2182368 | 0.03174992 | -0.01160529 | 0.3256642 | 0.03151924 | -0.01163352
[5 empty] | 0.1171134 | 0.03352687 | -0.01156346 |  | 0.1026386 | 0.033157 | -0.01157968 | 0.2159931 | 0.03250587 | -0.01167037 | 0.3333887 | 0.0322697 | -0.01159282
[5 empty] | 0.1172793 | 0.03430657 | -0.01155182 |  | 0.1031321 | 0.03392809 | -0.01157968 | 0.2200565 | 0.03326182 | -0.01167037 | 0.3278527 | 0.03302016 | -0.01159282
[5 empty] | 0.1182921 | 0.03508626 | -0.01173565 |  | 0.1035851 | 0.03469919 | -0.01157968 | 0.2190701 | 0.03401777 | -0.01167037 | 0.32714 | 0.03377061 | -0.01159282
[5 empty] | 0.1204155 | 0.03586596 | -0.01162279 |  | 0.1041414 | 0.03547028 | -0.01157968 | 0.216147 | 0.03477372 | -0.01167037 | 0.3387009 | 0.03452107 | -0.01159282
[5 empty] | 0.1192599 | 0.03664565 | -0.01147591 |  | 0.1051063 | 0.03624137 | -0.01162432 | 0.2223075 | 0.03552967 | -0.01159662 | 0.3394135 | 0.03527153 | -0.01160121
[5 empty] | 0.1195319 | 0.03742535 | -0.01148861 |  | 0.1049065 | 0.03701247 | -0.01162432 | 0.2236946 | 0.03628562 | -0.01159662 | 0.3303981 | 0.03602199 | -0.01160121
[5 empty] | 0.1198773 | 0.03820504 | -0.01154286 |  | 0.1058551 | 0.03778356 | -0.01162432 | 0.2218618 | 0.03704157 | -0.01159662 | 0.3331013 | 0.03677245 | -0.01160121
[5 empty] | 0.1202451 | 0.03898474 | -0.01142974 |  | 0.1067803 | 0.03855465 | -0.01146521 | 0.2227913 | 0.03779752 | -0.01159662 | 0.3380928 | 0.0375229 | -0.01160121
[5 empty] | 0.1229533 | 0.03976443 | -0.01169299 |  | 0.1072282 | 0.03932574 | -0.01146521 | 0.2187853 | 0.03855347 | -0.01144616 | 0.3427089 | 0.03827336 | -0.01148464
[5 empty] | 0.1217198 | 0.04054413 | -0.01164499 |  | 0.1051826 | 0.04009684 | -0.01146521 | 0.2258388 | 0.03930942 | -0.01144616 | 0.3343281 | 0.03902382 | -0.01148464
[5 empty] | 0.1225021 | 0.04132382 | -0.01166256 |  | 0.1064674 | 0.04086793 | -0.01146521 | 0.2226867 | 0.04006537 | -0.01144616 | 0.3385232 | 0.03977428 | -0.01148464
[5 empty] | 0.1212679 | 0.04210352 | -0.01173046 |  | 0.1067839 | 0.04163902 | -0.01146521 | 0.225428 | 0.04082132 | -0.01144616 | 0.338754 | 0.04052474 | -0.01148464
[5 empty] | 0.124174 | 0.04288321 | -0.01164341 |  | 0.1062729 | 0.04241012 | -0.01144548 | 0.2214169 | 0.04157727 | -0.01154299 | 0.3416392 | 0.04127519 | -0.01149395
[5 empty] | 0.1224403 | 0.04366291 | -0.01165967 |  | 0.1087588 | 0.04318121 | -0.01144548 | 0.2215618 | 0.04233322 | -0.01154299 | 0.3475487 | 0.04202565 | -0.01149395
[5 empty] | 0.123714 | 0.0444426 | -0.01154 |  | 0.10793 | 0.0439523 | -0.01144548 | 0.2263772 | 0.04308918 | -0.01154299 | 0.3483403 | 0.04277611 | -0.01149395
[5 empty] | 0.1228851 | 0.0452223 | -0.01164573 |  | 0.107135 | 0.0447234 | -0.01144548 | 0.2287729 | 0.04384513 | -0.01154299 | 0.3415323 | 0.04352657 | -0.01144302
[5 empty] | 0.1249573 | 0.04600199 | -0.01145847 |  | 0.1073283 | 0.04549449 | -0.01142046 | 0.2256381 | 0.04460108 | -0.01147302 | 0.3481912 | 0.04427703 | -0.01144302
[5 empty] | 0.1252365 | 0.04678169 | -0.01144591 |  | 0.109141 | 0.04626558 | -0.01142046 | 0.2298271 | 0.04535703 | -0.01147302 | 0.349893 | 0.04502748 | -0.01144302
[5 empty] | 0.1262736 | 0.04756138 | -0.01140825 |  | 0.1086692 | 0.04703667 | -0.01142046 | 0.2266723 | 0.04611298 | -0.01147302 | 0.3449942 | 0.04577794 | -0.01144302
[5 empty] | 0.124874 | 0.04834107 | -0.01150527 |  | 0.1082162 | 0.04780777 | -0.01144166 | 0.2290533 | 0.04686893 | -0.01147302 | 0.3445674 | 0.0465284 | -0.01144302
[5 empty] | 0.126764 | 0.04912077 | -0.01132258 |  | 0.1080965 | 0.04857886 | -0.01144166 | 0.2304131 | 0.04762488 | -0.01138135 | 0.3526687 | 0.04727886 | -0.01129426
[5 empty] | 0.12466 | 0.04990046 | -0.01139593 |  | 0.1112447 | 0.04934995 | -0.01144166 | 0.2275925 | 0.04838083 | -0.01138135 | 0.3439538 | 0.04802932 | -0.01129426
[5 empty] | 0.1278315 | 0.05068016 | -0.01120747 |  | 0.1084642 | 0.05012105 | -0.01144166 | 0.2322122 | 0.04913678 | -0.01138135 | 0.3514432 | 0.04877977 | -0.01129426
[5 empty] | 0.1264344 | 0.05145985 | -0.01129549 |  | 0.1089694 | 0.05089214 | -0.01144166 | 0.2298734 | 0.04989273 | -0.01138135 | 0.3468654 | 0.04953023 | -0.01129426
[5 empty] | 0.1272309 | 0.05223955 | -0.01126845 |  | 0.1113414 | 0.05166323 | -0.01113864 | 0.2308981 | 0.05064868 | -0.01107044 | 0.3478688 | 0.05028069 | -0.01103426
[5 empty] | 0.1287404 | 0.05301924 | -0.01148344 |  | 0.1101757 | 0.05243433 | -0.01113864 | 0.2293098 | 0.05140463 | -0.01107044 | 0.3482258 | 0.05103115 | -0.01103426
[5 empty] | 0.1259424 | 0.05379894 | -0.01129347 |  | 0.1110266 | 0.05320542 | -0.01113864 | 0.2266869 | 0.05216058 | -0.01107044 | 0.3467228 | 0.05178161 | -0.01103426
[5 empty] | 0.1283986 | 0.05457863 | -0.01112299 |  | 0.1120652 | 0.05397651 | -0.01113864 | 0.2290573 | 0.05291653 | -0.01111526 | 0.352632 | 0.05253207 | -0.01103426
[5 empty] | 0.1264865 | 0.05535833 | -0.01109315 |  | 0.1109052 | 0.0547476 | -0.01120083 | 0.2302413 | 0.05367248 | -0.01111526 | 0.3543785 | 0.05328252 | -0.01091389
[5 empty] | 0.1294667 | 0.05613802 | -0.01113736 |  | 0.1098963 | 0.0555187 | -0.01120083 | 0.2296565 | 0.05442843 | -0.01111526 | 0.3447377 | 0.05403298 | -0.01091389
[5 empty] | 0.1283383 | 0.05691772 | -0.01096938 |  | 0.1127314 | 0.05628979 | -0.01120083 | 0.2335691 | 0.05518438 | -0.01111526 | 0.3479113 | 0.05478344 | -0.01091389
[5 empty] | 0.1280825 | 0.05769741 | -0.01104121 |  | 0.1105735 | 0.05706088 | -0.01120083 | 0.2303324 | 0.05594033 | -0.01111526 | 0.3475821 | 0.0555339 | -0.01099454
[5 empty] | 0.1277558 | 0.05847711 | -0.01107578 |  | 0.1128305 | 0.05783198 | -0.01108746 | 0.2329482 | 0.05669628 | -0.01092525 | 0.3510392 | 0.05628436 | -0.01099454
[5 empty] | 0.1275186 | 0.0592568 | -0.0110791 |  | 0.1105743 | 0.05860307 | -0.01108746 | 0.2312405 | 0.05745223 | -0.01092525 | 0.3527352 | 0.05703481 | -0.01099454
[5 empty] | 0.129459 | 0.0600365 | -0.01101163 |  | 0.1128529 | 0.05937416 | -0.01108746 | 0.2330951 | 0.05820818 | -0.01092525 | 0.3540328 | 0.05778527 | -0.01099454
[5 empty] | 0.1281873 | 0.06081619 | -0.01082307 |  | 0.1114418 | 0.06014526 | -0.01108746 | 0.2298542 | 0.05896413 | -0.0107867 | 0.3514669 | 0.05853573 | -0.01099454
[5 empty] | 0.1285714 | 0.06159589 | -0.0108798 |  | 0.1098018 | 0.06091635 | -0.01076825 | 0.2343283 | 0.05972009 | -0.0107867 | 0.3491658 | 0.05928619 | -0.01081416
[5 empty] | 0.1276424 | 0.06237558 | -0.01086234 |  | 0.1125377 | 0.06168744 | -0.01076825 | 0.2273975 | 0.06047604 | -0.0107867 | 0.3458572 | 0.06003665 | -0.01081416
[5 empty] | 0.1290664 | 0.06315528 | -0.01100416 |  | 0.1118296 | 0.06245853 | -0.01076825 | 0.2284143 | 0.06123199 | -0.0107867 | 0.3445754 | 0.0607871 | -0.01081416
[5 empty] | 0.1267602 | 0.06393497 | -0.0109027 |  | 0.1122795 | 0.06322963 | -0.01076825 | 0.231649 | 0.06198794 | -0.0107867 | 0.3473197 | 0.06153756 | -0.01081416
[5 empty] | 0.1271169 | 0.06471466 | -0.01070903 |  | 0.1102412 | 0.06400072 | -0.01069226 | 0.2342387 | 0.06274389 | -0.01055392 | 0.3506934 | 0.06228802 | -0.01057153
[5 empty] | 0.1293141 | 0.06549436 | -0.0107371 |  | 0.1096796 | 0.06477181 | -0.01069226 | 0.234291 | 0.06349984 | -0.01055392 | 0.3496092 | 0.06303848 | -0.01057153
[5 empty] | 0.1287476 | 0.06627405 | -0.01077057 |  | 0.1116796 | 0.06554291 | -0.01069226 | 0.2313467 | 0.06425579 | -0.01055392 | 0.3517008 | 0.06378894 | -0.01057153
[5 empty] | 0.1267051 | 0.06705375 | -0.01066758 |  | 0.1111942 | 0.066314 | -0.01069226 | 0.2325521 | 0.06501174 | -0.01041975 | 0.3503102 | 0.06453939 | -0.01057153
[5 empty] | 0.1299079 | 0.06783344 | -0.01068136 |  | 0.1103139 | 0.06708509 | -0.01054175 | 0.2314587 | 0.06576769 | -0.01041975 | 0.343208 | 0.06528985 | -0.01031554
[5 empty] | 0.1293354 | 0.06861314 | -0.01066439 |  | 0.1102243 | 0.06785619 | -0.01054175 | 0.2296137 | 0.06652364 | -0.01041975 | 0.3538451 | 0.06604031 | -0.01031554
[5 empty] | 0.1279849 | 0.06939283 | -0.01052123 |  | 0.1118743 | 0.06862728 | -0.01054175 | 0.2290225 | 0.06727959 | -0.01041975 | 0.3418623 | 0.06679077 | -0.01031554
[5 empty] | 0.1263745 | 0.07017253 | -0.01067288 |  | 0.1095639 | 0.06939837 | -0.01054175 | 0.2264115 | 0.06803554 | -0.01041975 | 0.3425361 | 0.06754123 | -0.01031554
[5 empty] | 0.1263715 | 0.07095222 | -0.01053739 |  | 0.1116075 | 0.07016947 | -0.01033445 | 0.2311314 | 0.06879149 | -0.01007574 | 0.3423383 | 0.06829168 | -0.01012314
[5 empty] | 0.1269602 | 0.07173192 | -0.01043393 |  | 0.1112434 | 0.07094056 | -0.01033445 | 0.2294086 | 0.06954744 | -0.01007574 | 0.3480155 | 0.06904214 | -0.01012314
[5 empty] | 0.1278024 | 0.07251161 | -0.01048827 |  | 0.1109535 | 0.07171165 | -0.01033445 | 0.2263663 | 0.07030339 | -0.01007574 | 0.3427693 | 0.0697926 | -0.01012314
[5 empty] | 0.1276217 | 0.07329131 | -0.01023958 |  | 0.1096095 | 0.07248274 | -0.01033445 | 0.2238118 | 0.07105934 | -0.01007574 | 0.3456222 | 0.07054306 | -0.01012314
[5 empty] | 0.1259259 | 0.074071 | -0.01016207 |  | 0.1106966 | 0.07325384 | -0.01011167 | 0.226342 | 0.07181529 | -0.009962125 | 0.3401612 | 0.07129352 | -0.009739452
[5 empty] | 0.127353 | 0.0748507 | -0.0102865 |  | 0.1105972 | 0.07402493 | -0.01011167 | 0.22889 | 0.07257124 | -0.009962125 | 0.3463246 | 0.07204397 | -0.009739452
[5 empty] | 0.1250583 | 0.07563039 | -0.01028446 |  | 0.1084883 | 0.07479602 | -0.01011167 | 0.2243452 | 0.07332719 | -0.009962125 | 0.3426283 | 0.07279443 | -0.009739452
[5 empty] | 0.1275746 | 0.07641009 | -0.01011618 |  | 0.1086567 | 0.07556712 | -0.01011167 | 0.2224314 | 0.07408314 | -0.009962125 | 0.3484355 | 0.07354489 | -0.009739452
[5 empty] | 0.1269928 | 0.07718978 | -0.009764118 |  | 0.1105334 | 0.07633821 | -0.009706431 | 0.2281758 | 0.07483909 | -0.00957645 | 0.3395646 | 0.07429535 | -0.009467629
[5 empty] | 0.1241695 | 0.07796948 | -0.009750417 |  | 0.107685 | 0.0771093 | -0.009706431 | 0.2249027 | 0.07559504 | -0.00957645 | 0.3426976 | 0.07504581 | -0.009467629
[5 empty] | 0.1265453 | 0.07874917 | -0.009826753 |  | 0.1075199 | 0.0778804 | -0.009706431 | 0.2284369 | 0.07635099 | -0.00957645 | 0.3402596 | 0.07579627 | -0.009467629
[5 empty] | 0.1252928 | 0.07952886 | -0.009264462 |  | 0.106971 | 0.07865149 | -0.009706431 | 0.2218796 | 0.07710695 | -0.00957645 | 0.3384665 | 0.07654672 | -0.009467629
[5 empty] | 0.1256303 | 0.08030856 | -0.009313934 |  | 0.1069263 | 0.07942258 | -0.009367752 | 0.2206041 | 0.0778629 | -0.009103699 | 0.3331526 | 0.07729718 | -0.008991399
[5 empty] | 0.1259945 | 0.08108825 | -0.009416613 |  | 0.1079743 | 0.08019367 | -0.009367752 | 0.226032 | 0.07861885 | -0.009103699 | 0.3408507 | 0.07804764 | -0.008991399
[5 empty] | 0.1248141 | 0.08186795 | -0.009408212 |  | 0.1088994 | 0.08096477 | -0.009367752 | 0.2228423 | 0.0793748 | -0.009103699 | 0.3327308 | 0.0787981 | -0.008991399
[5 empty] | 0.1244154 | 0.08264764 | -0.00936434 |  | 0.1082152 | 0.08173586 | -0.009367752 | 0.2187451 | 0.08013075 | -0.009103699 | 0.3425184 | 0.07954856 | -0.008991399
[5 empty] | 0.1242036 | 0.08342734 | -0.008996918 |  | 0.1071855 | 0.08250695 | -0.008948784 | 0.2212209 | 0.0808867 | -0.008645605 | 0.3326185 | 0.08029901 | -0.008517356
[5 empty] | 0.1239346 | 0.08420703 | -0.008898474 |  | 0.1060895 | 0.08327805 | -0.008948784 | 0.2228155 | 0.08164265 | -0.008645605 | 0.3295325 | 0.08104947 | -0.008517356
[5 empty] | 0.1217704 | 0.08498673 | -0.008938747 |  | 0.1071891 | 0.08404914 | -0.008948784 | 0.2211232 | 0.0823986 | -0.008645605 | 0.33837 | 0.08179993 | -0.008517356
[5 empty] | 0.1232977 | 0.08576642 | -0.00860273 |  | 0.1050656 | 0.08482023 | -0.008948784 | 0.2193923 | 0.08315455 | -0.008645605 | 0.338451 | 0.08255039 | -0.008517356
[5 empty] | 0.1230519 | 0.08654612 | -0.008510126 |  | 0.1057024 | 0.08559133 | -0.008341772 | 0.219163 | 0.0839105 | -0.008119729 | 0.3333441 | 0.08330085 | -0.00798605
[5 empty] | 0.1229066 | 0.08732581 | -0.008573577 |  | 0.1059781 | 0.08636242 | -0.008341772 | 0.2166053 | 0.08466645 | -0.008119729 | 0.3361231 | 0.0840513 | -0.00798605
[5 empty] | 0.1217589 | 0.08810551 | -0.008627596 |  | 0.1061533 | 0.08713351 | -0.008341772 | 0.2203786 | 0.0854224 | -0.008119729 | 0.3253865 | 0.08480176 | -0.00798605
[5 empty] | 0.1207154 | 0.0888852 | -0.008627596 |  | 0.106826 | 0.0879046 | -0.008341772 | 0.2174832 | 0.08617835 | -0.008119729 | 0.3313262 | 0.08555222 | -0.00798605
[5 empty] | 0.1201708 | 0.0896649 | -0.007949731 |  | 0.1060929 | 0.0886757 | -0.007768872 | 0.2209778 | 0.0869343 | -0.007468832 | 0.3272352 | 0.08630268 | -0.007378649
[5 empty] | 0.1215453 | 0.09044459 | -0.008010428 |  | 0.1038164 | 0.08944679 | -0.007768872 | 0.2168558 | 0.08769025 | -0.007468832 | 0.329059 | 0.08705314 | -0.007378649
[5 empty] | 0.1196799 | 0.09122429 | -0.008041575 |  | 0.1049348 | 0.09021788 | -0.007768872 | 0.2156856 | 0.0884462 | -0.007468832 | 0.3263815 | 0.08780359 | -0.007378649
[5 empty] | 0.1219523 | 0.09200398 | -0.007147133 |  | 0.1035317 | 0.09098898 | -0.007768872 | 0.2195368 | 0.08920215 | -0.007468832 | 0.3227207 | 0.08855405 | -0.007378649
[5 empty] | 0.1214371 | 0.09278368 | -0.007143525 |  | 0.1041496 | 0.09176007 | -0.007115301 | 0.2170278 | 0.0899581 | -0.00675727 | 0.3243373 | 0.08930451 | -0.006562117
[5 empty] | 0.1216549 | 0.09356337 | -0.007267622 |  | 0.1042061 | 0.09253116 | -0.007115301 | 0.2141522 | 0.09071405 | -0.00675727 | 0.3291854 | 0.09005497 | -0.006562117
[5 empty] | 0.1181695 | 0.09434307 | -0.007181765 |  | 0.1033939 | 0.09330226 | -0.007115301 | 0.2113093 | 0.09147 | -0.00675727 | 0.3196106 | 0.09080543 | -0.006562117
[5 empty] | 0.1210592 | 0.09512276 | -0.007254636 |  | 0.1046294 | 0.09407335 | -0.007115301 | 0.2145602 | 0.09222595 | -0.00675727 | 0.3258746 | 0.09155588 | -0.006562117
[5 empty] | 0.1187468 | 0.09590245 | -0.006178261 |  | 0.1032448 | 0.09484444 | -0.005878839 | 0.2161334 | 0.0929819 | -0.005149276 | 0.3264449 | 0.09230634 | -0.004808989
[5 empty] | 0.1179684 | 0.09668215 | -0.006146818 |  | 0.1032226 | 0.09561553 | -0.005878839 | 0.2136137 | 0.09373786 | -0.005149276 | 0.3216471 | 0.0930568 | -0.004808989
[5 empty] | 0.1197433 | 0.09746184 | -0.006128322 |  | 0.1022141 | 0.09638663 | -0.005878839 | 0.2101868 | 0.09449381 | -0.005149276 | 0.3150324 | 0.09380726 | -0.004808989
[5 empty] | 0.1164287 | 0.09824154 | -0.004050612 |  | 0.1019961 | 0.09715772 | -0.005878839 | 0.2129318 | 0.09524976 | -0.005149276 | 0.3179955 | 0.09455772 | -0.004808989
[5 empty] | 0.118185 | 0.09902123 | -0.004069839 |  | 0.1027064 | 0.09792881 | -0.003539875 | 0.2060609 | 0.09600571 | -0.002513066 | 0.3180959 | 0.09530818 | -0.002133658
[5 empty] | 0.117021 | 0.09980093 | -0.004111564 |  | 0.10112 | 0.09869991 | -0.003539875 | 0.2102065 | 0.09676166 | -0.002513066 | 0.3173025 | 0.09605863 | -0.002133658
[5 empty] | 0.1154121 | 0.1005806 | -0.004091519 |  | 0.1015487 | 0.099471 | -0.003539875 | 0.204636 | 0.09751761 | -0.002513066 | 0.3176814 | 0.09680909 | -0.002133658
[5 empty] | 0.1146437 | 0.1013603 | -0.004072702 |  | 0.1002135 | 0.1002421 | -0.003539875 | 0.2064394 | 0.09827356 | 0.0006061831 | 0.3145612 | 0.09755955 | -0.002133658
[5 empty] | 0.1172114 | 0.10214 | -0.001079504 |  | 0.1005735 | 0.1010132 | -0.0004852555 | 0.2061203 | 0.09902951 | 0.0006061831 | 0.3150153 | 0.09831001 | 0.0009973688
[5 empty] | 0.1138908 | 0.1029197 | -0.001097565 |  | 0.09800296 | 0.1017843 | -0.0004852555 | 0.2029041 | 0.09978546 | 0.0006061831 | 0.3129044 | 0.09906047 | 0.0009973688
[5 empty] | 0.1145314 | 0.1036994 | -0.001078525 |  | 0.09999442 | 0.1025554 | -0.0004852555 | 0.2034781 | 0.1005414 | 0.0006061831 | 0.3045788 | 0.09981092 | 0.0009973688
[5 empty] | 0.1153249 | 0.1044791 | -0.001084073 |  | 0.09898937 | 0.1033265 | 0.002878638 | 0.2056983 | 0.1012974 | 0.0006061831 | 0.3131512 | 0.1005614 | 0.0009973688
[5 empty] | 0.1124779 | 0.1052588 | 0.002314081 |  | 0.09832646 | 0.1040976 | 0.002878638 | 0.2016023 | 0.1020533 | 0.003986638 | 0.3017174 | 0.1013118 | 0.004314865
[5 empty] | 0.112206 | 0.1060385 | 0.002285572 |  | 0.09731376 | 0.1048687 | 0.002878638 | 0.2047866 | 0.1028093 | 0.003986638 | 0.3052191 | 0.1020623 | 0.004314865
[5 empty] | 0.1126994 | 0.1068182 | 0.002308333 |  | 0.09696677 | 0.1056397 | 0.002878638 | 0.1981952 | 0.1035652 | 0.003986638 | 0.3072086 | 0.1028128 | 0.004314865
[5 empty] | 0.1111996 | 0.1075979 | 0.005733807 |  | 0.09592302 | 0.1064108 | 0.002878638 | 0.2001487 | 0.1043212 | 0.003986638 | 0.3061945 | 0.1035632 | 0.004314865
[5 empty] | 0.1106988 | 0.1083776 | 0.005809251 |  | 0.09524088 | 0.1071819 | 0.006291446 | 0.1996258 | 0.1050771 | 0.007248165 | 0.3033181 | 0.1043137 | 0.007452276
[5 empty] | 0.1107074 | 0.1091573 | 0.00571365 |  | 0.09457012 | 0.107953 | 0.006291446 | 0.1951967 | 0.1058331 | 0.007248165 | 0.2958727 | 0.1050641 | 0.007452276
[5 empty] | 0.1113676 | 0.109937 | 0.005767786 |  | 0.0942155 | 0.1087241 | 0.006291446 | 0.1970611 | 0.106589 | 0.007248165 | 0.2959672 | 0.1058146 | 0.007452276
[5 empty] | 0.1088191 | 0.1107167 | 0.005789094 |  | 0.09613963 | 0.1094952 | 0.009494641 | 0.1938292 | 0.107345 | 0.007248165 | 0.2928168 | 0.106565 | 0.007452276
[5 empty] | 0.1089442 | 0.1114963 | 0.008877514 |  | 0.09577481 | 0.1102663 | 0.009494641 | 0.1971648 | 0.1081009 | 0.01039845 | 0.2965549 | 0.1073155 | 0.01073311
[5 empty] | 0.1080225 | 0.112276 | 0.0089104 |  | 0.093402 | 0.1110374 | 0.009494641 | 0.1913454 | 0.1088569 | 0.01039845 | 0.2996422 | 0.108066 | 0.01073311
[5 empty] | 0.1094888 | 0.1130557 | 0.008919288 |  | 0.09413342 | 0.1118085 | 0.009494641 | 0.1910305 | 0.1096128 | 0.01039845 | 0.2948277 | 0.1088164 | 0.01073311
[5 empty] | 0.1070591 | 0.1138354 | 0.008938842 |  | 0.09452318 | 0.1125796 | 0.009494641 | 0.1923434 | 0.1103688 | 0.01039845 | 0.2945695 | 0.1095669 | 0.01073311
[5 empty] | 0.1062743 | 0.1146151 | 0.01247391 |  | 0.09357708 | 0.1133507 | 0.01318804 | 0.1952746 | 0.1111247 | 0.0140564 | 0.2963766 | 0.1103173 | 0.01434249
[5 empty] | 0.1074038 | 0.1153948 | 0.01244289 |  | 0.09185758 | 0.1141218 | 0.01318804 | 0.1910972 | 0.1118807 | 0.0140564 | 0.2928126 | 0.1110678 | 0.01434249
[5 empty] | 0.1078769 | 0.1161745 | 0.01230516 |  | 0.09263199 | 0.1148929 | 0.01318804 | 0.1872462 | 0.1126366 | 0.0140564 | 0.2878421 | 0.1118183 | 0.01434249
[5 empty] | 0.1057019 | 0.1169542 | 0.01249252 |  | 0.09069532 | 0.115664 | 0.01318804 | 0.1886638 | 0.1133926 | 0.0140564 | 0.2857719 | 0.1125687 | 0.01434249
[5 empty] | 0.1042535 | 0.1177339 | 0.01648676 |  | 0.09043224 | 0.116435 | 0.0168756 | 0.1877641 | 0.1141485 | 0.01784401 | 0.28149 | 0.1133192 | 0.01834945
[5 empty] | 0.1041628 | 0.1185136 | 0.01627248 |  | 0.09143314 | 0.1172061 | 0.0168756 | 0.1871806 | 0.1149045 | 0.01784401 | 0.2853989 | 0.1140696 | 0.01834945
[5 empty] | 0.1045057 | 0.1192933 | 0.0164933 |  | 0.09165304 | 0.1179772 | 0.0168756 | 0.1890059 | 0.1156604 | 0.01784401 | 0.2882735 | 0.1148201 | 0.01834945
[5 empty] | 0.1052954 | 0.120073 | 0.02048479 |  | 0.09118777 | 0.1187483 | 0.0168756 | 0.1838504 | 0.1164164 | 0.01784401 | 0.2838823 | 0.1155705 | 0.01834945
[5 empty] | 0.1047152 | 0.1208527 | 0.02066498 |  | 0.09049602 | 0.1195194 | 0.02077688 | 0.1867517 | 0.1171723 | 0.02186572 | 0.2831807 | 0.116321 | 0.02189676
[5 empty] | 0.1023967 | 0.1216324 | 0.02059126 |  | 0.08897133 | 0.1202905 | 0.02077688 | 0.1840345 | 0.1179283 | 0.02186572 | 0.2801472 | 0.1170715 | 0.02189676
[5 empty] | 0.1026052 | 0.1224121 | 0.02027183 |  | 0.08992357 | 0.1210616 | 0.02077688 | 0.1825018 | 0.1186842 | 0.02186572 | 0.2783299 | 0.1178219 | 0.02189676
[5 empty] | 0.1013587 | 0.1231918 | 0.02041721 |  | 0.08813509 | 0.1218327 | 0.02077688 | 0.1800465 | 0.1194402 | 0.02186572 | 0.2818327 | 0.1185724 | 0.02189676
[5 empty] | 0.1010718 | 0.1239715 | 0.0242818 |  | 0.08859861 | 0.1226038 | 0.02468148 | 0.1808715 | 0.1201961 | 0.02524549 | 0.2815236 | 0.1193228 | 0.02523929
[5 empty] | 0.100905 | 0.1247512 | 0.02396383 |  | 0.08687282 | 0.1233749 | 0.02468148 | 0.1808749 | 0.1209521 | 0.02524549 | 0.2771119 | 0.1200733 | 0.02523929
[5 empty] | 0.1015842 | 0.1255309 | 0.02389638 |  | 0.08850835 | 0.124146 | 0.02468148 | 0.1804353 | 0.121708 | 0.02524549 | 0.2779588 | 0.1208237 | 0.02523929
[5 empty] | 0.1015078 | 0.1263106 | 0.02396624 |  | 0.0867185 | 0.1249171 | 0.02468148 | 0.1776086 | 0.122464 | 0.02836578 | 0.2752522 | 0.1215742 | 0.02523929
[5 empty] | 0.09880476 | 0.1270902 | 0.02771279 |  | 0.08616575 | 0.1256882 | 0.02760478 | 0.1777465 | 0.1232199 | 0.02836578 | 0.2739828 | 0.1223247 | 0.02848654
[5 empty] | 0.100123 | 0.1278699 | 0.02764075 |  | 0.08645901 | 0.1264593 | 0.02760478 | 0.1777207 | 0.1239759 | 0.02836578 | 0.2748334 | 0.1230751 | 0.02848654
[5 empty] | 0.1002005 | 0.1286496 | 0.02797878 |  | 0.08509315 | 0.1272303 | 0.02760478 | 0.1756952 | 0.1247318 | 0.02836578 | 0.2672095 | 0.1238256 | 0.02848654
[5 empty] | 0.09928624 | 0.1294293 | 0.02777651 |  | 0.08717265 | 0.1280014 | 0.02760478 | 0.177327 | 0.1254878 | 0.02836578 | 0.2754052 | 0.124576 | 0.02848654
[5 empty] | 0.1002941 | 0.130209 | 0.02970376 |  | 0.08497539 | 0.1287725 | 0.02974218 | 0.1775001 | 0.1262437 | 0.03010675 | 0.2646806 | 0.1253265 | 0.03020445
[5 empty] | 0.09860336 | 0.1309887 | 0.02998868 |  | 0.0852975 | 0.1295436 | 0.02974218 | 0.1799008 | 0.1269997 | 0.03010675 | 0.2731674 | 0.126077 | 0.03020445
[5 empty] | 0.09855351 | 0.1317684 | 0.02999468 |  | 0.08534236 | 0.1303147 | 0.02974218 | 0.1772372 | 0.1277556 | 0.03010675 | 0.2655382 | 0.1268274 | 0.03020445
[5 empty] | 0.09694608 | 0.1325481 | 0.03168741 |  | 0.08561282 | 0.1310858 | 0.03194199 | 0.1757772 | 0.1285116 | 0.03010675 | 0.2701827 | 0.1275779 | 0.03020445
[5 empty] | 0.09897261 | 0.1333278 | 0.03174791 |  | 0.08423465 | 0.1318569 | 0.03194199 | 0.1792026 | 0.1292675 | 0.03246372 | 0.2621069 | 0.1283283 | 0.03216615
[5 empty] | 0.09855354 | 0.1341075 | 0.03214914 |  | 0.08575919 | 0.132628 | 0.03194199 | 0.1766197 | 0.1300235 | 0.03246372 | 0.2619955 | 0.1290788 | 0.03216615
[5 empty] | 0.09810744 | 0.1348872 | 0.03154729 |  | 0.08323453 | 0.1333991 | 0.03194199 | 0.1738803 | 0.1307794 | 0.03246372 | 0.2643945 | 0.1298292 | 0.03216615
[5 empty] | 0.09781183 | 0.1356669 | 0.0317288 |  | 0.08407161 | 0.1341702 | 0.03194199 | 0.1760806 | 0.1315354 | 0.03246372 | 0.2635614 | 0.1305797 | 0.03216615
[5 empty] | 0.09607649 | 0.1364466 | 0.03389127 |  | 0.08319901 | 0.1349413 | 0.03372789 | 0.1741165 | 0.1322913 | 0.03382337 | 0.2672162 | 0.1313302 | 0.03402003
[5 empty] | 0.09634825 | 0.1372263 | 0.03378317 |  | 0.08476602 | 0.1357124 | 0.03372789 | 0.171535 | 0.1330473 | 0.03382337 | 0.2655128 | 0.1320806 | 0.03402003
[5 empty] | 0.09691599 | 0.138006 | 0.03353996 |  | 0.08482246 | 0.1364835 | 0.03372789 | 0.1753294 | 0.1338032 | 0.03382337 | 0.2614838 | 0.1328311 | 0.03402003
[5 empty] | 0.09530159 | 0.1387857 | 0.03354671 |  | 0.08310938 | 0.1372546 | 0.03372789 | 0.1755322 | 0.1345592 | 0.03562513 | 0.2587198 | 0.1335815 | 0.03402003
[5 empty] | 0.09732627 | 0.1395654 | 0.03510182 |  | 0.0823104 | 0.1380257 | 0.0353561 | 0.1733075 | 0.1353151 | 0.03562513 | 0.267695 | 0.134332 | 0.03541166
[5 empty] | 0.09663098 | 0.1403451 | 0.03511594 |  | 0.08363387 | 0.1387967 | 0.0353561 | 0.1702742 | 0.1360711 | 0.03562513 | 0.2656289 | 0.1350825 | 0.03541166
[5 empty] | 0.09531492 | 0.1411248 | 0.03494301 |  | 0.08302557 | 0.1395678 | 0.0353561 | 0.1700149 | 0.136827 | 0.03562513 | 0.266273 | 0.1358329 | 0.03541166
[5 empty] | 0.09534942 | 0.1419044 | 0.03537711 |  | 0.08396561 | 0.1403389 | 0.0353561 | 0.1744246 | 0.137583 | 0.03562513 | 0.2627424 | 0.1365834 | 0.03541166
[5 empty] | 0.0956376 | 0.1426841 | 0.036714 |  | 0.0836323 | 0.14111 | 0.03691225 | 0.1745764 | 0.1383389 | 0.03724337 | 0.2642472 | 0.1373338 | 0.03716907
[5 empty] | 0.09417164 | 0.1434638 | 0.03678017 |  | 0.08404022 | 0.1418811 | 0.03691225 | 0.1719236 | 0.1390949 | 0.03724337 | 0.2578166 | 0.1380843 | 0.03716907
[5 empty] | 0.09457608 | 0.1442435 | 0.03654857 |  | 0.08258408 | 0.1426522 | 0.03691225 | 0.170368 | 0.1398508 | 0.03724337 | 0.257761 | 0.1388347 | 0.03716907
[5 empty] | 0.09603237 | 0.1450232 | 0.03839948 |  | 0.08115126 | 0.1434233 | 0.03691225 | 0.1697438 | 0.1406068 | 0.03724337 | 0.2577258 | 0.1395852 | 0.03716907
[5 empty] | 0.09488391 | 0.1458029 | 0.03859908 |  | 0.08227144 | 0.1441944 | 0.03818625 | 0.1740349 | 0.1413627 | 0.0379638 | 0.2633784 | 0.1403357 | 0.03805799
[5 empty] | 0.09364504 | 0.1465826 | 0.03863746 |  | 0.08173986 | 0.1449655 | 0.03818625 | 0.1705332 | 0.1421187 | 0.0379638 | 0.2631263 | 0.1410861 | 0.03805799
[5 empty] | 0.09360444 | 0.1473623 | 0.03848776 |  | 0.08117564 | 0.1457366 | 0.03818625 | 0.1684878 | 0.1428746 | 0.0379638 | 0.255234 | 0.1418366 | 0.03805799
[5 empty] | 0.09348683 | 0.148142 | 0.03835342 |  | 0.08318545 | 0.1465077 | 0.03939581 | 0.1680592 | 0.1436306 | 0.0379638 | 0.2582245 | 0.142587 | 0.03805799
[5 empty] | 0.0945212 | 0.1489217 | 0.03902398 |  | 0.08244519 | 0.1472788 | 0.03939581 | 0.1727968 | 0.1443865 | 0.03904758 | 0.2562538 | 0.1433375 | 0.03908875
[5 empty] | 0.09358648 | 0.1497014 | 0.03895359 |  | 0.08061331 | 0.1480499 | 0.03939581 | 0.1687876 | 0.1451425 | 0.03904758 | 0.2544668 | 0.1440879 | 0.03908875
[5 empty] | 0.0940208 | 0.1504811 | 0.03916085 |  | 0.08241322 | 0.148821 | 0.03939581 | 0.1677962 | 0.1458984 | 0.03904758 | 0.2614378 | 0.1448384 | 0.03908875
[5 empty] | 0.09560598 | 0.1512608 | 0.03909046 |  | 0.0829006 | 0.149592 | 0.03939581 | 0.1724224 | 0.1466544 | 0.03904758 | 0.2610436 | 0.1455889 | 0.03908875
[5 empty] | 0.09362621 | 0.1520405 | 0.03980883 |  | 0.0806474 | 0.1503631 | 0.04006316 | 0.1698776 | 0.1474103 | 0.0395447 | 0.25709 | 0.1463393 | 0.03994059
[5 empty] | 0.09536508 | 0.1528202 | 0.03999133 |  | 0.0824901 | 0.1511342 | 0.04006316 | 0.1699577 | 0.1481663 | 0.0395447 | 0.2534275 | 0.1470898 | 0.03994059
[5 empty] | 0.09368665 | 0.1535999 | 0.03944383 |  | 0.08020552 | 0.1519053 | 0.04006316 | 0.1690199 | 0.1489222 | 0.0395447 | 0.2557489 | 0.1478402 | 0.03994059
[5 empty] | 0.09428472 | 0.1543796 | 0.04040811 |  | 0.08169933 | 0.1526764 | 0.03992794 | 0.169081 | 0.1496782 | 0.03963224 | 0.2518487 | 0.1485907 | 0.03969218
[5 empty] | 0.09336974 | 0.1551593 | 0.04070259 |  | 0.08026377 | 0.1534475 | 0.03992794 | 0.1687435 | 0.1504341 | 0.03963224 | 0.2588038 | 0.1493412 | 0.03969218