## 1
Общество с ограниченной ответственностью "Инженерная геология" (ООО "ИнжГео") | [10 empty] | Общество с ограниченной ответственностью "Инженерная геология" (ООО "ИнжГео")
Юр. адрес: 117279, г. Москва, ул. Миклухо-Маклая, 36 а, этаж 5, пом. XXIII к. 76-84 | [10 empty] | Юр. адрес: 117279, г. Москва, ул. Миклухо-Маклая, 36 а, этаж 5, пом. XXIII к. 76-84 | [8 empty] | нагр |  |  | X0 | Y0 | R |  | нагр |  |  |  | X0 | Y0 | R | нагр |  |  |  | X0 | Y0 | R |  | нагр |  |  |  | X0 | Y0 | R
Телефон/факс +7 (495) 132-30-00, Адрес электронной почты inbox@inj-geo.ru | [10 empty] | Телефон/факс +7 (495) 132-30-00, Адрес электронной почты inbox@inj-geo.ru | [12 empty] | 0 | [7 empty] | 0 | [6 empty] | 0 | [7 empty] | 0
[20 empty] | девиатор | [6 empty] | девиатор | [6 empty] | девиатор | [7 empty] | девиатор
Испытательная лаборатория ООО «ИнжГео» | [10 empty] | Испытательная лаборатория ООО «ИнжГео» | [8 empty] | x0 | Угол | X | Y |  |  |  | x0 |  | Угол | X | Y |  |  | x0 |  | Угол | X | Y |  |  |  | x0 |  | Угол | X | Y
Адрес места осуществления деятельности лаборатории: г. Москва, просп. Вернадского, д. 51, стр. 1 | [10 empty] | Адрес места осуществления деятельности лаборатории: г. Москва, просп. Вернадского, д. 51, стр. 1 | [9 empty] | 0 | [7 empty] | 0 | [6 empty] | 0 | [7 empty] | 0
Телефон +7(910)4557682, E-mail: slg85@mail.ru | [10 empty] | Телефон +7(910)4557682, E-mail: slg85@mail.ru | [9 empty] | 5 | [7 empty] | 5 | [6 empty] | 5 | [7 empty] | 5
[21 empty] | 10 | [7 empty] | 10 | [6 empty] | 10 | [7 empty] | 10
Протокол испытаний № 13-63/25 от 23-11-2022 | [20 empty] | 15 | [7 empty] | 15 | [6 empty] | 15 | [7 empty] | 15
Наименование и адрес заказчика: ООО Регионстрой | [20 empty] | 20 | [7 empty] | 20 | [6 empty] | 20 | [7 empty] | 20
Наименование объекта: Переход трубопровода через р. Енисей | [20 empty] | 25 | [7 empty] | 25 | [6 empty] | 25 | [7 empty] | 25
Наименование используемого метода/методики: ГОСТ 12248.4-2020 | [20 empty] | 30 | [7 empty] | 30 | [6 empty] | 30 | [7 empty] | 30
Условия проведения испытания: температура окружающей среды (18 - 25)0С, влажность воздуха (40 - 75)% | [20 empty] | 35 | [7 empty] | 35 | [6 empty] | 35 | [7 empty] | 35
Дата получение объекта подлежащего испытаниям: 27.10.2022 | [20 empty] | 40 | [7 empty] | 40 | [6 empty] | 40 | [7 empty] | 40
Дата испытания: 25.10.2022-19.11.2025 | [20 empty] | 45 | [7 empty] | 45 | [6 empty] | 45 | [7 empty] | 45
Испытание грунтов методом трехосного сжатия | [10 empty] | Испытание грунтов методом трехосного сжатия | [9 empty] | 50 | [7 empty] | 50 | [6 empty] | 50 | [7 empty] | 50
Лабораторный номер: |  | 1060 | [5 empty] | We, % = | 0.307246408 |  | Лабораторный номер: | [6 empty] | We, % = |  |  | 55 | [7 empty] | 55 | [6 empty] | 55 | [7 empty] | 55
Номер скважины: |  | BH-050 | [5 empty] | ρ, г/см3 = | 1.9 |  | Номер скважины: | [6 empty] | ρ, г/см3 = |  |  | 60 | [7 empty] | 60 | [6 empty] | 60 | [7 empty] | 60
Глубина отбора, м: |  | 3.9 | [5 empty] | ρs, г/см3 = | 2.71 |  | Глубина отбора, м: | [6 empty] | ρs, г/см3 = |  |  | 65 | [7 empty] | 65 | [6 empty] | 65 | [7 empty] | 65
Наименование грунта: |  | Суглинок, после оттаивания текучепластичный, легкий песчанистый | [5 empty] | e, д.е. = | 1.1 |  | Наименование грунта: | [6 empty] | e, д.е. = |  |  | 70 | [7 empty] | 70 | [6 empty] | 70 | [7 empty] | 70
Схема проведения опыта: |  | КД | [5 empty] | IL, д.е. = | 0.923 |  | Схема проведения опыта: |  | CD |  |  |  |  | IL, д.е. = |  |  | 75 | [7 empty] | 75 | [6 empty] | 75 | [7 empty] | 75
Результаты испытаний | [10 empty] | Результаты испытаний | [9 empty] | 80 | [7 empty] | 80 | [6 empty] | 80 | [7 empty] | 80
[21 empty] | 85 | [7 empty] | 85 | [6 empty] | 85 | [7 empty] | 85
[21 empty] | 90 | [7 empty] | 90 | [6 empty] | 90 | [7 empty] | 90
[21 empty] | 95 | [7 empty] | 95 | [6 empty] | 95 | [7 empty] | 95
[21 empty] | 100 | [7 empty] | 100 | [6 empty] | 100 | [7 empty] | 100
[21 empty] | 105 | [7 empty] | 105 | [6 empty] | 105 | [7 empty] | 105
[21 empty] | 110 | [7 empty] | 110 | [6 empty] | 110 | [7 empty] | 110
[21 empty] | 115 | [7 empty] | 115 | [6 empty] | 115 | [7 empty] | 115
[21 empty] | 120 | [7 empty] | 120 | [6 empty] | 120 | [7 empty] | 120
[21 empty] | 125 | [7 empty] | 125 | [6 empty] | 125 | [7 empty] | 125
[21 empty] | 130 | [7 empty] | 130 | [6 empty] | 130 | [7 empty] | 130
[21 empty] | 135 | [7 empty] | 135 | [6 empty] | 135 | [7 empty] | 135
[21 empty] | 140 | [7 empty] | 140 | [6 empty] | 140 | [7 empty] | 140
[21 empty] | 145 | [7 empty] | 145 | [6 empty] | 145 | [7 empty] | 145
[21 empty] | 150 | [7 empty] | 150 | [6 empty] | 150 | [7 empty] | 150
[21 empty] | 155 | [7 empty] | 155 | [6 empty] | 155 | [7 empty] | 155
[21 empty] | 160 | [7 empty] | 160 | [6 empty] | 160 | [7 empty] | 160
[21 empty] | 165 | [7 empty] | 165 | [6 empty] | 165 | [7 empty] | 165
[21 empty] | 170 | [7 empty] | 170 | [6 empty] | 170 | [7 empty] | 170
[21 empty] | 175 | [7 empty] | 175 | [6 empty] | 175 | [7 empty] | 175
[21 empty] | 180 | [7 empty] | 180 | [6 empty] | 180 | [7 empty] | 180
[13 empty] | Давление в камере, Мпа σ3 | Вертикальная нагрузка, Мпа σ1 | Поровое давление, Мпа u
[13 empty] | 0.0726672765 | 0.2111971 |  |  |  |  | 1 | [6 empty] | σ3,кПа | σ1,кПа | u, кПа |  |  |  | 4
[13 empty] | 0.1726672765 | 0.4394593 | [26 empty] | δ3, Мпа | δ1-δ3, МПа | δ1, МПа | δ1, КПа
[13 empty] | 0.2726672765 | 0.6677216 | [20 empty] | С, МПа:
φ, град:
E, Мпа
[26 empty] | x | 0
[26 empty] | y |  |  |  | С, кПа | φ,°
Эффективные значения угла внутреннего трения и удельного сцепления ϕ', С'
[13 empty] | ϕ', град. = | 23
[13 empty] | С', МПа = | 0.015
|  | K0, д.е. | 0.6092689 | Эффективное напряжение, Мпа: |  |  |  |  | 0.04427391
|  | Модуль деформации E0, МПа: |  | Точки нахождения модуля Е0, Мпа (полное напряжение): |  |  |  |  | 0.04427391 | 0.07427391
|  | Модуль деформации E50, МПа: |  | qmax Давление при разрушении образца, Мпа (девиатор): |  |  |  |  | 0.135
|  | Коэф. Поперечной деформации, ϑ: |  | 0,5 qmax, Мпа (девиатор): |  |  |  |  | 0.0675
| Начальник исп. лаборатории: | [6 empty] | Семиколенова Л.Г. |  |  |  |  | Начальник исп. лаборатории: |  |  |  |  | Семиколенова Л.Г.
Лист 1 , всего листов 2 | [11 empty] | Лист 2 , всего листов 2
Частичное воспроизведение протокола испытаний без письменного разрешения ООО «ИнжГео» ЗАПРЕЩАЕТСЯ | [11 empty] | Частичное воспроизведение протокола испытаний без письменного разрешения ООО «ИнжГео» ЗАПРЕЩАЕТСЯ
E0 |  |  | E50 |  | Деформация |  |  |  | Первая прочность |  |  | Вторая прочность |  |  | Третья прочность
devE0 | epsE0 |  | dev50 | epsE50 | dev | eps | ev |  | dev1 | eps1 | ev1 | dev1 | eps1 | ev2 | dev1 | eps1 | ev3
0.03 | 0.003747331 |  | 0.0675 | 0.01124199 | 0 | 0 | 0 |  | 0 | 0 | 0 | 0 | 0 | 0 | 0 | 0 | 0
[5 empty] | 0.006825764 | 0.0007716244 | 0 |  | 0.007785137 | 0.0007731015 | 0 | 0.01507806 | 0.0007645898 | 0 | 0.0232855 | 0.0007615082 | 0
Секущая модуля Е0 |  |  | Линия Q max |  | 0.01382397 | 0.001543249 | 0 |  | 0.01389696 | 0.001546203 | 0 | 0.03089857 | 0.00152918 | 0 | 0.0479418 | 0.001523016 | 0
| 0 |  |  | 0 | 0.01956165 | 0.002314873 | -0.005600008 |  | 0.02077728 | 0.002319304 | -0.006142982 | 0.04683922 | 0.002293769 | -0.005710616 | 0.07399225 | 0.002284525 | -0.005624652
[5 empty] | 0.02609014 | 0.003086498 | -0.005608432 |  | 0.02576516 | 0.003092406 | -0.006142982 | 0.05922179 | 0.003058359 | -0.005710616 | 0.09160344 | 0.003046033 | -0.005624652
[5 empty] | 0.03 | 0.003747331 | -0.005642126 |  | 0.03186495 | 0.003865507 | -0.006142982 | 0.0706999 | 0.003912235 | -0.005710616 | 0.10864 | 0.003806911 | -0.005624652
|  |  | Линия 0,5 Q max |  | 0.03604011 | 0.004629746 | -0.005605624 |  | 0.03463244 | 0.004325975 | -0.006142982 | 0.08201544 | 0.004587539 | -0.005710616 | 0.1233228 | 0.004569049 | -0.005624652
|  |  |  | 0 | 0.0396727 | 0.005401371 | -0.007219563 |  | 0.04139944 | 0.00541171 | -0.007681416 | 0.08698896 | 0.005352128 | -0.007422024 | 0.1378357 | 0.005330558 | -0.007528329
[5 empty] | 0.04475969 | 0.006172995 | -0.007196363 |  | 0.04582304 | 0.006184812 | -0.007681416 | 0.09876312 | 0.006116718 | -0.007422024 | 0.1508661 | 0.006092066 | -0.007528329
[5 empty] | 0.04830818 | 0.00694462 | -0.007226088 |  | 0.04836767 | 0.006957913 | -0.007681416 | 0.1069702 | 0.006881308 | -0.007422024 | 0.1650676 | 0.006853574 | -0.007528329
[5 empty] | 0.05254019 | 0.007716244 | -0.007215938 |  | 0.05229761 | 0.007731015 | -0.007681416 | 0.1131906 | 0.007645898 | -0.007422024 | 0.1789833 | 0.007615082 | -0.007528329
[5 empty] | 0.05612924 | 0.008487868 | -0.007894845 |  | 0.05666382 | 0.008504116 | -0.008030201 | 0.1228508 | 0.008410487 | -0.008206491 | 0.1916627 | 0.00837659 | -0.008436744
Коэфф. Точки |  |  |  |  | 0.05980499 | 0.009259493 | -0.007902778 |  | 0.05998392 | 0.009277218 | -0.008030201 | 0.1280829 | 0.009175077 | -0.008206491 | 0.1975272 | 0.009228874 | -0.008436744
[5 empty] | 0.06282773 | 0.01003112 | -0.007959901 |  | 0.06478689 | 0.01005032 | -0.008030201 | 0.133396 | 0.0098421 | -0.008206491 | 0.2026173 | 0.009899607 | -0.008436744
[5 empty] | 0.06564534 | 0.01080274 | -0.007902778 |  | 0.06551472 | 0.01082342 | -0.008030201 | 0.1423979 | 0.01070426 | -0.008206491 | 0.215524 | 0.01066112 | -0.008436744
[5 empty] | 0.0675 | 0.01124199 | -0.008667074 |  | 0.06926489 | 0.01153593 | -0.008487827 | 0.142506 | 0.01146885 | -0.008868601 | 0.2194302 | 0.01142262 | -0.009136573
[5 empty] | 0.07211873 | 0.01234599 | -0.008694917 |  | 0.07203384 | 0.01236962 | -0.008487827 | 0.1521756 | 0.01223344 | -0.008868601 | 0.230165 | 0.01218413 | -0.009136573
[5 empty] | 0.07352181 | 0.01311761 | -0.008756694 |  | 0.07531335 | 0.01314273 | -0.008487827 | 0.1555004 | 0.01299803 | -0.008868601 | 0.2345128 | 0.01294564 | -0.009136573
[5 empty] | 0.07690612 | 0.01388924 | -0.00872711 |  | 0.07696523 | 0.01391583 | -0.008487827 | 0.1617251 | 0.01376262 | -0.008868601 | 0.2423927 | 0.01370715 | -0.009136573
[5 empty] | 0.08002324 | 0.01466086 | -0.009341886 |  | 0.08081947 | 0.01468893 | -0.009196418 | 0.1700702 | 0.01452721 | -0.009650487 | 0.2542854 | 0.01446866 | -0.009856222
[5 empty] | 0.08320758 | 0.01543249 | -0.00933441 |  | 0.0830856 | 0.01546203 | -0.009196418 | 0.1754068 | 0.0152918 | -0.009650487 | 0.2622253 | 0.01523016 | -0.009856222
[5 empty] | 0.08462913 | 0.01620411 | -0.009330672 |  | 0.08658156 | 0.01623513 | -0.009196418 | 0.1759362 | 0.01605638 | -0.009650487 | 0.2660285 | 0.01599167 | -0.009856222
[5 empty] | 0.08905328 | 0.01697574 | -0.00936992 |  | 0.09026618 | 0.01700823 | -0.009196418 | 0.185151 | 0.01682097 | -0.009650487 | 0.2776815 | 0.01675318 | -0.009856222
[5 empty] | 0.09062766 | 0.01774736 | -0.01001118 |  | 0.09182105 | 0.01778133 | -0.009817417 | 0.1906765 | 0.01758556 | -0.01019915 | 0.2861771 | 0.01751469 | -0.01044371
[5 empty] | 0.09311369 | 0.01851899 | -0.01012752 |  | 0.0946473 | 0.01855444 | -0.009817417 | 0.1956788 | 0.01835015 | -0.01019915 | 0.2879941 | 0.0182762 | -0.01044371
[5 empty] | 0.09501319 | 0.01929061 | -0.0100513 |  | 0.09598257 | 0.01932754 | -0.009817417 | 0.1986121 | 0.01911474 | -0.01019915 | 0.2970528 | 0.01903771 | -0.01044371
[5 empty] | 0.09859296 | 0.02006223 | -0.01060575 |  | 0.09977248 | 0.02010064 | -0.009817417 | 0.1998447 | 0.01987933 | -0.01085735 | 0.3108329 | 0.01979921 | -0.01044371
[5 empty] | 0.09966698 | 0.02083386 | -0.01070349 |  | 0.1017486 | 0.02087374 | -0.01042628 | 0.2052761 | 0.02064392 | -0.01085735 | 0.3121884 | 0.02056072 | -0.01080209
[5 empty] | 0.1033789 | 0.02160548 | -0.01058025 |  | 0.104471 | 0.02164684 | -0.01042628 | 0.2131296 | 0.02140851 | -0.01085735 | 0.3158227 | 0.02132223 | -0.01080209
[5 empty] | 0.1044251 | 0.02237711 | -0.01071836 |  | 0.1088652 | 0.02241994 | -0.01042628 | 0.2175015 | 0.0221731 | -0.01085735 | 0.3238321 | 0.02208374 | -0.01080209
[5 empty] | 0.1061523 | 0.02314873 | -0.01060362 |  | 0.110731 | 0.02319304 | -0.01042628 | 0.2156119 | 0.02293769 | -0.01085735 | 0.3322468 | 0.02284525 | -0.01080209
[5 empty] | 0.1082846 | 0.02392036 | -0.01102861 |  | 0.1123629 | 0.02396615 | -0.01099278 | 0.2262188 | 0.02370228 | -0.01119296 | 0.330396 | 0.02360675 | -0.01139206
[5 empty] | 0.1109001 | 0.02469198 | -0.0108662 |  | 0.1146629 | 0.02473925 | -0.01099278 | 0.2256072 | 0.02446687 | -0.01119296 | 0.3348903 | 0.02436826 | -0.01139206
[5 empty] | 0.1130488 | 0.02546361 | -0.0109913 |  | 0.1170849 | 0.02551235 | -0.01099278 | 0.2268332 | 0.02523146 | -0.01119296 | 0.3417516 | 0.02512977 | -0.01139206
[5 empty] | 0.1152558 | 0.02623523 | -0.01098252 |  | 0.1174046 | 0.02628545 | -0.01099278 | 0.2352052 | 0.02599605 | -0.01119296 | 0.3501533 | 0.02589128 | -0.01139206
[5 empty] | 0.1181523 | 0.02700685 | -0.01133134 |  | 0.1190115 | 0.02705855 | -0.01125012 | 0.2312161 | 0.02676064 | -0.01142614 | 0.3480826 | 0.02665279 | -0.01158133
[5 empty] | 0.1165234 | 0.02777848 | -0.01129826 |  | 0.1225948 | 0.02783165 | -0.01125012 | 0.2400939 | 0.02752523 | -0.01142614 | 0.3599169 | 0.0274143 | -0.01158133
[5 empty] | 0.1209988 | 0.0285501 | -0.01135644 |  | 0.1221369 | 0.02860475 | -0.01125012 | 0.2410659 | 0.02828982 | -0.01142614 | 0.3599196 | 0.0281758 | -0.01158133
[5 empty] | 0.1196973 | 0.02932173 | -0.01155036 |  | 0.1231361 | 0.02937786 | -0.01125012 | 0.2417064 | 0.02905441 | -0.01142614 | 0.3538631 | 0.02893731 | -0.01158133
[5 empty] | 0.1214991 | 0.03009335 | -0.01161146 |  | 0.1243167 | 0.03015096 | -0.01159321 | 0.2430468 | 0.029819 | -0.01168248 | 0.3663515 | 0.02969882 | -0.01159617
[5 empty] | 0.1241085 | 0.03086498 | -0.0115469 |  | 0.1274224 | 0.03092406 | -0.01159321 | 0.245882 | 0.03058359 | -0.01168248 | 0.3677959 | 0.03046033 | -0.01159617
[5 empty] | 0.1229507 | 0.0316366 | -0.01155728 |  | 0.1246669 | 0.03169716 | -0.01159321 | 0.241694 | 0.03134818 | -0.01168248 | 0.3676882 | 0.03122184 | -0.01159617
[5 empty] | 0.1255852 | 0.03240823 | -0.01159071 |  | 0.127768 | 0.03247026 | -0.01159321 | 0.2487164 | 0.03211277 | -0.01171496 | 0.370673 | 0.03198335 | -0.01163006
[5 empty] | 0.1255995 | 0.03317985 | -0.01163407 |  | 0.1295854 | 0.03324336 | -0.01155408 | 0.2438938 | 0.03287736 | -0.01171496 | 0.3723533 | 0.03274485 | -0.01163006
[5 empty] | 0.1258804 | 0.03395147 | -0.01155437 |  | 0.1274194 | 0.03401647 | -0.01155408 | 0.2464802 | 0.03364195 | -0.01171496 | 0.3738105 | 0.03350636 | -0.01163006
[5 empty] | 0.1249021 | 0.0347231 | -0.01161444 |  | 0.1271214 | 0.03478957 | -0.01155408 | 0.2506576 | 0.03440654 | -0.01171496 | 0.3734347 | 0.03426787 | -0.01163006
[5 empty] | 0.1251725 | 0.03549472 | -0.01160635 |  | 0.1302208 | 0.03556267 | -0.01162743 | 0.2486904 | 0.03517113 | -0.01171496 | 0.3667014 | 0.03502938 | -0.01163006
[5 empty] | 0.127797 | 0.03626635 | -0.01151246 |  | 0.1316618 | 0.03633577 | -0.01162743 | 0.2505482 | 0.03593572 | -0.0116665 | 0.3787621 | 0.03579089 | -0.01162289
[5 empty] | 0.1278009 | 0.03703797 | -0.01163538 |  | 0.1320809 | 0.03710887 | -0.01162743 | 0.2545128 | 0.03670031 | -0.0116665 | 0.3800239 | 0.03655239 | -0.01162289
[5 empty] | 0.1259083 | 0.0378096 | -0.01153102 |  | 0.1295989 | 0.03788197 | -0.01162743 | 0.2523754 | 0.0374649 | -0.0116665 | 0.3697067 | 0.0373139 | -0.01162289
[5 empty] | 0.1288338 | 0.03858122 | -0.01167481 |  | 0.1297212 | 0.03865507 | -0.01162743 | 0.2581839 | 0.03822949 | -0.0116665 | 0.3791278 | 0.03807541 | -0.01162289
[5 empty] | 0.1266914 | 0.03935284 | -0.01149274 |  | 0.1298296 | 0.03942818 | -0.01157165 | 0.251457 | 0.03899408 | -0.01159156 | 0.3723993 | 0.03883692 | -0.01143475
[5 empty] | 0.1303558 | 0.04012447 | -0.01156636 |  | 0.1327707 | 0.04020128 | -0.01157165 | 0.2570169 | 0.03975867 | -0.01159156 | 0.3850401 | 0.03959843 | -0.01143475
[5 empty] | 0.1305444 | 0.04089609 | -0.0115468 |  | 0.1320358 | 0.04097438 | -0.01157165 | 0.2608523 | 0.04052326 | -0.01159156 | 0.386774 | 0.04035994 | -0.01143475
[5 empty] | 0.1300361 | 0.04166772 | -0.01139496 |  | 0.1340594 | 0.04174748 | -0.01157165 | 0.2574915 | 0.04128785 | -0.01159156 | 0.3840873 | 0.04112144 | -0.01143475
[5 empty] | 0.1284301 | 0.04243934 | -0.01146893 |  | 0.1319135 | 0.04252058 | -0.01156176 | 0.2618442 | 0.04205244 | -0.01140633 | 0.3846923 | 0.04188295 | -0.01156515
[5 empty] | 0.1303578 | 0.04321097 | -0.01140502 |  | 0.1327791 | 0.04329368 | -0.01156176 | 0.2599261 | 0.04281703 | -0.01140633 | 0.3817773 | 0.04264446 | -0.01156515
[5 empty] | 0.1314285 | 0.04398259 | -0.01136165 |  | 0.1331776 | 0.04406678 | -0.01156176 | 0.2575837 | 0.04358162 | -0.01140633 | 0.3858455 | 0.04340597 | -0.01156515
[5 empty] | 0.1303319 | 0.04475422 | -0.01138676 |  | 0.1340802 | 0.04483989 | -0.01152318 | 0.2610045 | 0.04434621 | -0.01140633 | 0.3921208 | 0.04416748 | -0.01156515
[5 empty] | 0.1309405 | 0.04552584 | -0.01148203 |  | 0.1361742 | 0.04561299 | -0.01152318 | 0.2621517 | 0.0451108 | -0.01145029 | 0.3882163 | 0.04492899 | -0.01149215
[5 empty] | 0.1310812 | 0.04629746 | -0.01145454 |  | 0.1355774 | 0.04638609 | -0.01152318 | 0.2629684 | 0.04587539 | -0.01145029 | 0.3911228 | 0.04569049 | -0.01149215
[5 empty] | 0.1305329 | 0.04706909 | -0.01136979 |  | 0.13717 | 0.04715919 | -0.01152318 | 0.2661038 | 0.04663998 | -0.01145029 | 0.3820943 | 0.046452 | -0.01149215
[5 empty] | 0.1339814 | 0.04784071 | -0.01143507 |  | 0.1354982 | 0.04793229 | -0.01152318 | 0.2595128 | 0.04740457 | -0.01125847 | 0.3837197 | 0.04721351 | -0.01149215
[5 empty] | 0.1325821 | 0.04861234 | -0.011232 |  | 0.137585 | 0.04870539 | -0.01133 | 0.2632437 | 0.04816915 | -0.01125847 | 0.38484 | 0.04797502 | -0.01122983
[5 empty] | 0.1324254 | 0.04938396 | -0.01135725 |  | 0.1377793 | 0.0494785 | -0.01133 | 0.2623289 | 0.04893374 | -0.01125847 | 0.3842592 | 0.04873653 | -0.01122983
[5 empty] | 0.1323438 | 0.05015559 | -0.01125457 |  | 0.1349009 | 0.0502516 | -0.01133 | 0.2656157 | 0.04969833 | -0.01125847 | 0.3871495 | 0.04949803 | -0.01122983
[5 empty] | 0.1326679 | 0.05092721 | -0.01123313 |  | 0.1384755 | 0.0510247 | -0.01133 | 0.262628 | 0.05046292 | -0.01125847 | 0.3883374 | 0.05025954 | -0.01122983
[5 empty] | 0.1319108 | 0.05169884 | -0.01116658 |  | 0.1357885 | 0.0517978 | -0.01129385 | 0.2647203 | 0.05122751 | -0.01124769 | 0.398856 | 0.05102105 | -0.01118909
[5 empty] | 0.1333241 | 0.05247046 | -0.01126333 |  | 0.1384349 | 0.0525709 | -0.01129385 | 0.2688411 | 0.0519921 | -0.01124769 | 0.399095 | 0.05178256 | -0.01118909
[5 empty] | 0.133969 | 0.05324208 | -0.0112037 |  | 0.1393032 | 0.053344 | -0.01129385 | 0.2626845 | 0.05275669 | -0.01124769 | 0.3956231 | 0.05254407 | -0.01118909
[5 empty] | 0.1331424 | 0.05401371 | -0.01136009 |  | 0.137778 | 0.0541171 | -0.01129385 | 0.2649904 | 0.05352128 | -0.01124769 | 0.3873002 | 0.05330558 | -0.01118909
[5 empty] | 0.1328323 | 0.05478533 | -0.01109074 |  | 0.1371382 | 0.05489021 | -0.01119847 | 0.2693712 | 0.05428587 | -0.01116717 | 0.3932519 | 0.05406708 | -0.01095681
[5 empty] | 0.133741 | 0.05555696 | -0.01111613 |  | 0.1383552 | 0.05566331 | -0.01119847 | 0.2699047 | 0.05505046 | -0.01116717 | 0.3952912 | 0.05482859 | -0.01095681
[5 empty] | 0.133304 | 0.05632858 | -0.01113268 |  | 0.1366463 | 0.05643641 | -0.01119847 | 0.2706676 | 0.05581505 | -0.01116717 | 0.3955468 | 0.0555901 | -0.01095681
[5 empty] | 0.1351401 | 0.05710021 | -0.01112937 |  | 0.1379129 | 0.05720951 | -0.01119847 | 0.2694199 | 0.05657964 | -0.01116717 | 0.3956846 | 0.05635161 | -0.01095681
[5 empty] | 0.1364056 | 0.05787183 | -0.0111029 |  | 0.1385926 | 0.05798261 | -0.01109919 | 0.2645776 | 0.05734423 | -0.01103287 | 0.3884274 | 0.05711312 | -0.01090874
[5 empty] | 0.1340851 | 0.05864345 | -0.01111508 |  | 0.1387054 | 0.05875571 | -0.01109919 | 0.2651024 | 0.05810882 | -0.01103287 | 0.3950544 | 0.05787463 | -0.01090874
[5 empty] | 0.1341495 | 0.05941508 | -0.0110608 |  | 0.1384194 | 0.05952881 | -0.01109919 | 0.2667921 | 0.05887341 | -0.01103287 | 0.3899758 | 0.05863613 | -0.01090874
[5 empty] | 0.135 | 0.0601867 | -0.01107631 |  | 0.1385298 | 0.06030192 | -0.01109919 | 0.2635838 | 0.059638 | -0.01103287 | 0.3918402 | 0.05939764 | -0.01090874
[5 empty] | 0.135185 | 0.06095833 | -0.0108985 |  | 0.1368609 | 0.06107502 | -0.01077144 | 0.2670351 | 0.06040259 | -0.01072542 | 0.3899846 | 0.06015915 | -0.01084254
[5 empty] | 0.1363971 | 0.06172995 | -0.01087029 |  | 0.1394958 | 0.06184812 | -0.01077144 | 0.2683887 | 0.06116718 | -0.01072542 | 0.3932904 | 0.06092066 | -0.01084254
[5 empty] | 0.1343925 | 0.06250158 | -0.01074876 |  | 0.1399592 | 0.06262122 | -0.01077144 | 0.2627257 | 0.06193177 | -0.01072542 | 0.3930126 | 0.06168217 | -0.01084254
[5 empty] | 0.1333527 | 0.0632732 | -0.01075093 |  | 0.1384421 | 0.06339432 | -0.01077144 | 0.2661265 | 0.06269636 | -0.01072542 | 0.3891549 | 0.06244367 | -0.01084254
[5 empty] | 0.1349415 | 0.06404483 | -0.01062404 |  | 0.1375006 | 0.06416742 | -0.01066068 | 0.2676957 | 0.06346095 | -0.01062535 | 0.3931945 | 0.06320518 | -0.01061089
[5 empty] | 0.1352204 | 0.06481645 | -0.01073536 |  | 0.1393291 | 0.06494052 | -0.01066068 | 0.2663825 | 0.06422554 | -0.01062535 | 0.3953229 | 0.06396669 | -0.01061089
[5 empty] | 0.1331939 | 0.06558807 | -0.01071823 |  | 0.1402129 | 0.06571363 | -0.01066068 | 0.2682448 | 0.06499013 | -0.01062535 | 0.3966093 | 0.0647282 | -0.01061089
[5 empty] | 0.1362688 | 0.0663597 | -0.01044216 |  | 0.1361688 | 0.06648673 | -0.01066068 | 0.26508 | 0.06575472 | -0.01062535 | 0.3981217 | 0.06548971 | -0.01061089
[5 empty] | 0.1331455 | 0.06713132 | -0.01055623 |  | 0.139447 | 0.06725983 | -0.01064005 | 0.2625059 | 0.06651931 | -0.0103989 | 0.3948679 | 0.06625122 | -0.01050998
[5 empty] | 0.1325387 | 0.06790295 | -0.01047146 |  | 0.1383695 | 0.06803293 | -0.01064005 | 0.2624497 | 0.0672839 | -0.0103989 | 0.3921135 | 0.06701272 | -0.01050998
[5 empty] | 0.1331726 | 0.06867457 | -0.01055413 |  | 0.1360592 | 0.06880603 | -0.01064005 | 0.2667891 | 0.06804849 | -0.0103989 | 0.3943132 | 0.06777423 | -0.01050998
[5 empty] | 0.1352101 | 0.0694462 | -0.01054786 |  | 0.1359261 | 0.06957913 | -0.01064005 | 0.2608657 | 0.06881308 | -0.0103989 | 0.3967409 | 0.06853574 | -0.01050998
[5 empty] | 0.1333514 | 0.07021782 | -0.0103604 |  | 0.1384489 | 0.07035224 | -0.01026702 | 0.260041 | 0.06957767 | -0.01016483 | 0.3897059 | 0.06929725 | -0.01022553
[5 empty] | 0.1331745 | 0.07098945 | -0.010438 |  | 0.1377642 | 0.07112534 | -0.01026702 | 0.2659189 | 0.07034226 | -0.01016483 | 0.3859002 | 0.07005876 | -0.01022553
[5 empty] | 0.1325828 | 0.07176107 | -0.01030349 |  | 0.1389775 | 0.07189844 | -0.01026702 | 0.2626488 | 0.07110685 | -0.01016483 | 0.3900219 | 0.07082026 | -0.01022553
[5 empty] | 0.1320913 | 0.07253269 | -0.01000976 |  | 0.1353577 | 0.07267154 | -0.01026702 | 0.2595821 | 0.07187144 | -0.01016483 | 0.3853016 | 0.07158177 | -0.01022553
[5 empty] | 0.1330737 | 0.07330432 | -0.009963686 |  | 0.1378462 | 0.07344464 | -0.0100547 | 0.2630318 | 0.07263603 | -0.009897737 | 0.3933924 | 0.07234328 | -0.009927465
[5 empty] | 0.1317022 | 0.07407594 | -0.0100298 |  | 0.1373288 | 0.07421774 | -0.0100547 | 0.2662817 | 0.07340062 | -0.009897737 | 0.3901417 | 0.07310479 | -0.009927465
[5 empty] | 0.1314022 | 0.07484757 | -0.009944654 |  | 0.135382 | 0.07499084 | -0.0100547 | 0.2576027 | 0.07416521 | -0.009897737 | 0.3813274 | 0.0738663 | -0.009927465
[5 empty] | 0.1322611 | 0.07561919 | -0.009923619 |  | 0.1363506 | 0.07576395 | -0.0100547 | 0.2636799 | 0.0749298 | -0.009897737 | 0.3854949 | 0.07462781 | -0.009927465
[5 empty] | 0.1315965 | 0.07639082 | -0.009803225 |  | 0.1340987 | 0.07653705 | -0.009801705 | 0.2643518 | 0.07569439 | -0.009723838 | 0.3837025 | 0.07538931 | -0.009698002
[5 empty] | 0.1313981 | 0.07716244 | -0.009781578 |  | 0.1352148 | 0.07731015 | -0.009801705 | 0.2609364 | 0.07645898 | -0.009723838 | 0.3812337 | 0.07615082 | -0.009698002
[5 empty] | 0.1325365 | 0.07793407 | -0.009834712 |  | 0.1367145 | 0.07808325 | -0.009801705 | 0.2585087 | 0.07722357 | -0.009723838 | 0.3836767 | 0.07691233 | -0.009698002
[5 empty] | 0.1327566 | 0.07870569 | -0.009935076 |  | 0.1333243 | 0.07885635 | -0.009328989 | 0.2598734 | 0.07798816 | -0.009723838 | 0.3811063 | 0.07767384 | -0.009698002
[5 empty] | 0.1313746 | 0.07947731 | -0.00945396 |  | 0.1340606 | 0.07962945 | -0.009328989 | 0.2617819 | 0.07875275 | -0.009318639 | 0.3765569 | 0.07843535 | -0.009290313
[5 empty] | 0.132359 | 0.08024894 | -0.009523244 |  | 0.1360297 | 0.08040255 | -0.009328989 | 0.257168 | 0.07951733 | -0.009318639 | 0.3870558 | 0.07919686 | -0.009290313
[5 empty] | 0.131564 | 0.08102056 | -0.009553615 |  | 0.1336042 | 0.08117566 | -0.009328989 | 0.2564693 | 0.08028192 | -0.009318639 | 0.3818218 | 0.07995836 | -0.009290313
[5 empty] | 0.1311981 | 0.08179219 | -0.009496669 |  | 0.1349359 | 0.08194876 | -0.009328989 | 0.2588548 | 0.08104651 | -0.009318639 | 0.3844199 | 0.08071987 | -0.009290313
[5 empty] | 0.1285057 | 0.08256381 | -0.008926835 |  | 0.1349593 | 0.08272186 | -0.008964325 | 0.255646 | 0.0818111 | -0.008801737 | 0.3837367 | 0.08148138 | -0.008798318
[5 empty] | 0.1290872 | 0.08333544 | -0.008999426 |  | 0.1314581 | 0.08349496 | -0.008964325 | 0.2558642 | 0.08257569 | -0.008801737 | 0.3727547 | 0.08224289 | -0.008798318
[5 empty] | 0.1288187 | 0.08410706 | -0.00901018 |  | 0.1340445 | 0.08426806 | -0.008964325 | 0.2538485 | 0.08334028 | -0.008801737 | 0.3745345 | 0.0830044 | -0.008798318
[5 empty] | 0.1306237 | 0.08487868 | -0.008992256 |  | 0.1305046 | 0.08504116 | -0.008964325 | 0.2530697 | 0.08410487 | -0.008801737 | 0.3789607 | 0.0837659 | -0.008798318
[5 empty] | 0.1286467 | 0.08565031 | -0.008515879 |  | 0.1337518 | 0.08581426 | -0.008537213 | 0.251689 | 0.08486946 | -0.008360743 | 0.3698136 | 0.08452741 | -0.008367361
[5 empty] | 0.1281361 | 0.08642193 | -0.008407004 |  | 0.133774 | 0.08658737 | -0.008537213 | 0.2566109 | 0.08563405 | -0.008360743 | 0.3782302 | 0.08528892 | -0.008367361
[5 empty] | 0.1298149 | 0.08719356 | -0.008478744 |  | 0.1329149 | 0.08736047 | -0.008537213 | 0.2488371 | 0.08639864 | -0.008360743 | 0.3771761 | 0.08605043 | -0.008367361
[5 empty] | 0.1280356 | 0.08796518 | -0.007994419 |  | 0.132871 | 0.08813357 | -0.008537213 | 0.2514456 | 0.08716323 | -0.008360743 | 0.3763127 | 0.08681194 | -0.007732921
[5 empty] | 0.1272186 | 0.08873681 | -0.007933241 |  | 0.1301993 | 0.08890667 | -0.008012605 | 0.253237 | 0.08792782 | -0.00788608 | 0.3720301 | 0.08757345 | -0.007732921
[5 empty] | 0.1272708 | 0.08950843 | -0.007922118 |  | 0.1318219 | 0.08967977 | -0.008012605 | 0.2543427 | 0.08869241 | -0.00788608 | 0.3722627 | 0.08833495 | -0.007732921
[5 empty] | 0.1280464 | 0.09028006 | -0.008018255 |  | 0.1292382 | 0.09045287 | -0.008012605 | 0.24669 | 0.089457 | -0.00788608 | 0.3726853 | 0.08909646 | -0.007732921
[5 empty] | 0.1259937 | 0.09105168 | -0.00800157 |  | 0.1279784 | 0.09122598 | -0.008012605 | 0.2472505 | 0.09022159 | -0.00788608 | 0.3660446 | 0.08985797 | -0.007732921
[5 empty] | 0.125287 | 0.0918233 | -0.007242613 |  | 0.1299374 | 0.09199908 | -0.007331761 | 0.2460805 | 0.09098618 | -0.007183749 | 0.3730765 | 0.09061948 | -0.007037963
[5 empty] | 0.1275199 | 0.09259493 | -0.007230929 |  | 0.1293664 | 0.09277218 | -0.007331761 | 0.2470988 | 0.09175077 | -0.007183749 | 0.3614389 | 0.09138099 | -0.007037963
[5 empty] | 0.1258399 | 0.09336655 | -0.007259409 |  | 0.1290951 | 0.09354528 | -0.007331761 | 0.2497019 | 0.09251536 | -0.007183749 | 0.3690493 | 0.0921425 | -0.007037963
[5 empty] | 0.1252221 | 0.09413818 | -0.007246264 |  | 0.128413 | 0.09431838 | -0.007331761 | 0.24502 | 0.09327995 | -0.007183749 | 0.3630248 | 0.092904 | -0.007037963
[5 empty] | 0.1254508 | 0.0949098 | -0.006004994 |  | 0.1271199 | 0.09509148 | -0.006071226 | 0.2477127 | 0.09404454 | -0.005674463 | 0.3675768 | 0.09366551 | -0.005506135
[5 empty] | 0.1242375 | 0.09568143 | -0.006070679 |  | 0.1292498 | 0.09586458 | -0.006071226 | 0.2483796 | 0.09480913 | -0.005674463 | 0.35685 | 0.09442702 | -0.005506135
[5 empty] | 0.1251442 | 0.09645305 | -0.005971248 |  | 0.1286042 | 0.09663769 | -0.006071226 | 0.2413642 | 0.09557372 | -0.005674463 | 0.3580232 | 0.09518853 | -0.005506135
[5 empty] | 0.1224304 | 0.09722468 | -0.00596944 |  | 0.1265804 | 0.09741079 | -0.006071226 | 0.2456148 | 0.09633831 | -0.005674463 | 0.3621056 | 0.09595004 | -0.005506135
[5 empty] | 0.1232918 | 0.0979963 | -0.003635489 |  | 0.1270513 | 0.09818389 | -0.003725209 | 0.2411301 | 0.0971029 | -0.003185386 | 0.3599915 | 0.09671154 | -0.003010925
[5 empty] | 0.122576 | 0.09876792 | -0.003624151 |  | 0.1242048 | 0.09895699 | -0.003725209 | 0.2408163 | 0.09786749 | -0.003185386 | 0.3552565 | 0.09747305 | -0.003010925
[5 empty] | 0.1229654 | 0.09953955 | -0.003655971 |  | 0.1258892 | 0.09973009 | -0.003725209 | 0.2365075 | 0.09863208 | -0.003185386 | 0.3544616 | 0.09823456 | -0.003010925
[5 empty] | 0.1209876 | 0.1003112 | -0.003689253 |  | 0.1251009 | 0.1005032 | -0.003725209 | 0.2379659 | 0.09939667 | -0.003185386 | 0.3494981 | 0.09899607 | -0.003010925
[5 empty] | 0.1226858 | 0.1010828 | -0.0005466108 |  | 0.1250323 | 0.1012763 | -0.0006612563 | 0.2421511 | 0.1001613 | -3.215881e-05 | 0.3586643 | 0.09975758 | 0.0001973275
[5 empty] | 0.1206466 | 0.1018544 | -0.0005426944 |  | 0.1231666 | 0.1020494 | -0.0006612563 | 0.2360049 | 0.1009258 | -3.215881e-05 | 0.3494849 | 0.1005191 | 0.0001973275
[5 empty] | 0.1206514 | 0.102626 | -0.0005472091 |  | 0.1217729 | 0.1028225 | -0.0006612563 | 0.2396958 | 0.1016904 | -3.215881e-05 | 0.3541505 | 0.1012806 | 0.0001973275
[5 empty] | 0.1185838 | 0.1033977 | 0.002921778 |  | 0.1216896 | 0.1035956 | -0.0006612563 | 0.2393621 | 0.102455 | -3.215881e-05 | 0.3446318 | 0.1020421 | 0.0001973275
[5 empty] | 0.1178768 | 0.1041693 | 0.002913265 |  | 0.1232583 | 0.1043687 | 0.002831141 | 0.2351616 | 0.1032196 | 0.003413 | 0.348471 | 0.1028036 | 0.003672361
[5 empty] | 0.1191594 | 0.1049409 | 0.002906514 |  | 0.1217885 | 0.1051418 | 0.002831141 | 0.2315937 | 0.1039842 | 0.003413 | 0.3452551 | 0.1035651 | 0.003672361
[5 empty] | 0.1183885 | 0.1057125 | 0.002948195 |  | 0.1226517 | 0.1059149 | 0.002831141 | 0.2285366 | 0.1047488 | 0.003413 | 0.3465029 | 0.1043266 | 0.003672361
[5 empty] | 0.117643 | 0.1064842 | 0.002934106 |  | 0.1200199 | 0.106688 | 0.002831141 | 0.2343501 | 0.1055134 | 0.003413 | 0.3360863 | 0.1050881 | 0.003672361
[5 empty] | 0.1158914 | 0.1072558 | 0.006389414 |  | 0.1215486 | 0.1074611 | 0.006311955 | 0.2326182 | 0.106278 | 0.006779174 | 0.3463463 | 0.1058496 | 0.006995428
[5 empty] | 0.1155059 | 0.1080274 | 0.006368423 |  | 0.1182975 | 0.1082342 | 0.006311955 | 0.2278216 | 0.1070426 | 0.006779174 | 0.3437456 | 0.1066112 | 0.006995428
[5 empty] | 0.1159794 | 0.108799 | 0.006318173 |  | 0.1200735 | 0.1090073 | 0.006311955 | 0.2242764 | 0.1078072 | 0.006779174 | 0.335582 | 0.1073727 | 0.006995428
[5 empty] | 0.1140508 | 0.1095707 | 0.009513573 |  | 0.1172133 | 0.1097804 | 0.006311955 | 0.2302436 | 0.1085717 | 0.006779174 | 0.3314218 | 0.1081342 | 0.01018266
[5 empty] | 0.1143867 | 0.1103423 | 0.00949344 |  | 0.1179865 | 0.1105535 | 0.009508359 | 0.2278576 | 0.1093363 | 0.01012702 | 0.3362327 | 0.1088957 | 0.01018266
[5 empty] | 0.1145584 | 0.1111139 | 0.009500151 |  | 0.1184941 | 0.1113266 | 0.009508359 | 0.2219942 | 0.1101009 | 0.01012702 | 0.3329237 | 0.1096572 | 0.01018266
[5 empty] | 0.1128161 | 0.1118855 | 0.009532748 |  | 0.1186637 | 0.1120997 | 0.009508359 | 0.223206 | 0.1108655 | 0.01012702 | 0.3287525 | 0.1104187 | 0.01018266
[5 empty] | 0.1125758 | 0.1126572 | 0.009631498 |  | 0.114493 | 0.1128728 | 0.009508359 | 0.2203525 | 0.1116301 | 0.01012702 | 0.3267465 | 0.1111802 | 0.01018266
[5 empty] | 0.1134671 | 0.1134288 | 0.01328256 |  | 0.1156317 | 0.1136459 | 0.01312883 | 0.2206981 | 0.1123947 | 0.01373198 | 0.3286398 | 0.1119417 | 0.01398611
[5 empty] | 0.1112939 | 0.1142004 | 0.01335983 |  | 0.1159481 | 0.114419 | 0.01312883 | 0.2196895 | 0.1131593 | 0.01373198 | 0.3267249 | 0.1127032 | 0.01398611
[5 empty] | 0.1109725 | 0.114972 | 0.01327989 |  | 0.1139514 | 0.1151921 | 0.01312883 | 0.2172618 | 0.1139239 | 0.01373198 | 0.3301359 | 0.1134647 | 0.01398611
[5 empty] | 0.1117291 | 0.1157437 | 0.01322393 |  | 0.115998 | 0.1159652 | 0.01712056 | 0.2175066 | 0.1146885 | 0.01373198 | 0.3214581 | 0.1142262 | 0.01398611
[5 empty] | 0.1114654 | 0.1165153 | 0.01740293 |  | 0.1132601 | 0.1167383 | 0.01712056 | 0.2218924 | 0.1154531 | 0.01769422 | 0.3183017 | 0.1149877 | 0.0176861
[5 empty] | 0.1105775 | 0.1172869 | 0.01742892 |  | 0.1124693 | 0.1175114 | 0.01712056 | 0.2208739 | 0.1162176 | 0.01769422 | 0.324374 | 0.1157493 | 0.0176861
[5 empty] | 0.1096161 | 0.1180585 | 0.01731633 |  | 0.1112763 | 0.1182845 | 0.01712056 | 0.2177249 | 0.1169822 | 0.01769422 | 0.3231321 | 0.1165108 | 0.0176861
[5 empty] | 0.1091569 | 0.1188302 | 0.01742025 |  | 0.1127718 | 0.1190576 | 0.01712056 | 0.2158801 | 0.1177468 | 0.01769422 | 0.3193658 | 0.1172723 | 0.0176861
[5 empty] | 0.1095776 | 0.1196018 | 0.0211049 |  | 0.1125501 | 0.1198307 | 0.02093339 | 0.2151006 | 0.1185114 | 0.02139867 | 0.3151631 | 0.1180338 | 0.02175823
[5 empty] | 0.1088469 | 0.1203734 | 0.02105215 |  | 0.1123913 | 0.1206038 | 0.02093339 | 0.2113662 | 0.119276 | 0.02139867 | 0.3105319 | 0.1187953 | 0.02175823
[5 empty] | 0.1080499 | 0.121145 | 0.02109224 |  | 0.1114905 | 0.1213769 | 0.02093339 | 0.2121746 | 0.1200406 | 0.02139867 | 0.3109402 | 0.1195568 | 0.02175823
[5 empty] | 0.1076606 | 0.1219167 | 0.02107747 |  | 0.1085579 | 0.12215 | 0.02093339 | 0.2139997 | 0.1208052 | 0.02139867 | 0.3075713 | 0.1203183 | 0.02175823
[5 empty] | 0.10578 | 0.1226883 | 0.02448902 |  | 0.1105016 | 0.1229231 | 0.0247999 | 0.2140778 | 0.1215698 | 0.02528228 | 0.3090479 | 0.1210798 | 0.02533964
[5 empty] | 0.1053933 | 0.1234599 | 0.02459704 |  | 0.1100313 | 0.1236962 | 0.0247999 | 0.2117361 | 0.1223344 | 0.02528228 | 0.315169 | 0.1218413 | 0.02533964
[5 empty] | 0.1052581 | 0.1242315 | 0.02468788 |  | 0.1089626 | 0.1244693 | 0.0247999 | 0.209666 | 0.123099 | 0.02528228 | 0.3043161 | 0.1226028 | 0.02533964
[5 empty] | 0.106012 | 0.1250032 | 0.02739962 |  | 0.1094736 | 0.1252424 | 0.0247999 | 0.2084022 | 0.1238635 | 0.02528228 | 0.3063409 | 0.1233643 | 0.02819795
[5 empty] | 0.1045471 | 0.1257748 | 0.02773966 |  | 0.1080338 | 0.1260155 | 0.02788321 | 0.2072971 | 0.1246281 | 0.02785395 | 0.3018057 | 0.1241258 | 0.02819795
[5 empty] | 0.1044572 | 0.1265464 | 0.02777837 |  | 0.1085867 | 0.1267886 | 0.02788321 | 0.2052143 | 0.1253927 | 0.02785395 | 0.3053976 | 0.1248873 | 0.02819795
[5 empty] | 0.1046535 | 0.127318 | 0.02788065 |  | 0.1074885 | 0.1275617 | 0.02788321 | 0.2077329 | 0.1261573 | 0.02785395 | 0.3064461 | 0.1256489 | 0.02819795
[5 empty] | 0.1051363 | 0.1280897 | 0.02757102 |  | 0.1083958 | 0.1283348 | 0.02788321 | 0.203786 | 0.1269219 | 0.02785395 | 0.3028915 | 0.1264104 | 0.02819795
[5 empty] | 0.1042903 | 0.1288613 | 0.03012805 |  | 0.1077145 | 0.1291079 | 0.03016337 | 0.2043632 | 0.1276865 | 0.03031051 | 0.3010409 | 0.1271719 | 0.03026896
[5 empty] | 0.1030757 | 0.1296329 | 0.0303003 |  | 0.1057935 | 0.129881 | 0.03016337 | 0.2046102 | 0.1284511 | 0.03031051 | 0.3016205 | 0.1279334 | 0.03026896
[5 empty] | 0.1044043 | 0.1304045 | 0.03005855 |  | 0.1064802 | 0.1306542 | 0.03016337 | 0.2064831 | 0.1292157 | 0.03031051 | 0.3055381 | 0.1286949 | 0.03026896
[5 empty] | 0.1019604 | 0.1311761 | 0.03036678 |  | 0.1055758 | 0.1314273 | 0.03016337 | 0.2001825 | 0.1299803 | 0.03031051 | 0.3022103 | 0.1294564 | 0.03026896
[5 empty] | 0.102721 | 0.1319478 | 0.03190251 |  | 0.1042821 | 0.1322004 | 0.0317735 | 0.2016818 | 0.1307448 | 0.03247667 | 0.2987776 | 0.1302179 | 0.03226912
[5 empty] | 0.104198 | 0.1327194 | 0.03174656 |  | 0.1052009 | 0.1329735 | 0.0317735 | 0.2060339 | 0.1315094 | 0.03247667 | 0.3005137 | 0.1309794 | 0.03226912
[5 empty] | 0.1014785 | 0.133491 | 0.03183568 |  | 0.106848 | 0.1337466 | 0.0317735 | 0.2019015 | 0.132274 | 0.03247667 | 0.3012203 | 0.1317409 | 0.03226912
[5 empty] | 0.1018142 | 0.1342626 | 0.03192797 |  | 0.1045143 | 0.1345197 | 0.0317735 | 0.2050139 | 0.1330386 | 0.03247667 | 0.3042183 | 0.1325024 | 0.03226912
[5 empty] | 0.1010263 | 0.1350343 | 0.03424612 |  | 0.1051336 | 0.1352928 | 0.03377541 | 0.2020993 | 0.1338032 | 0.03404595 | 0.3011643 | 0.1332639 | 0.03415077
[5 empty] | 0.10079 | 0.1358059 | 0.03381779 |  | 0.1033629 | 0.1360659 | 0.03377541 | 0.1991602 | 0.1345678 | 0.03404595 | 0.2925363 | 0.1340254 | 0.03415077
[5 empty] | 0.1026497 | 0.1365775 | 0.03433451 |  | 0.1038472 | 0.136839 | 0.03377541 | 0.2040004 | 0.1353324 | 0.03404595 | 0.2961309 | 0.134787 | 0.03415077
[5 empty] | 0.1025856 | 0.1373491 | 0.0337192 |  | 0.1043873 | 0.1376121 | 0.03550129 | 0.1988805 | 0.136097 | 0.03404595 | 0.2907939 | 0.1355485 | 0.03415077
[5 empty] | 0.1021179 | 0.1381208 | 0.03592208 |  | 0.1023363 | 0.1383852 | 0.03550129 | 0.2027214 | 0.1368616 | 0.03567041 | 0.2958291 | 0.13631 | 0.03539397
[5 empty] | 0.1013545 | 0.1388924 | 0.03547229 |  | 0.1042087 | 0.1391583 | 0.03550129 | 0.2031405 | 0.1376262 | 0.03567041 | 0.2980855 | 0.1370715 | 0.03539397
[5 empty] | 0.102046 | 0.139664 | 0.03569718 |  | 0.1044096 | 0.1399314 | 0.03550129 | 0.1990716 | 0.1383907 | 0.03567041 | 0.2970058 | 0.137833 | 0.03539397
[5 empty] | 0.1000463 | 0.1404356 | 0.03706171 |  | 0.1046866 | 0.1407045 | 0.03550129 | 0.2015219 | 0.1391553 | 0.03567041 | 0.2919213 | 0.1385945 | 0.03684501
[5 empty] | 0.1004493 | 0.1412073 | 0.03726663 |  | 0.1031602 | 0.1414776 | 0.03674156 | 0.1996766 | 0.1399199 | 0.03743302 | 0.2945108 | 0.139356 | 0.03684501
[5 empty] | 0.1002124 | 0.1419789 | 0.03721075 |  | 0.1028377 | 0.1422507 | 0.03674156 | 0.1973668 | 0.1406845 | 0.03743302 | 0.2945133 | 0.1401175 | 0.03684501
[5 empty] | 0.1004186 | 0.1427505 | 0.0374492 |  | 0.1041892 | 0.1430238 | 0.03674156 | 0.1972239 | 0.1414491 | 0.03743302 | 0.2970817 | 0.140879 | 0.03684501
[5 empty] | 0.1003776 | 0.1435221 | 0.03732625 |  | 0.1019731 | 0.1437969 | 0.03674156 | 0.1973561 | 0.1422137 | 0.03743302 | 0.2930603 | 0.1416405 | 0.03684501
[5 empty] | 0.09961159 | 0.1442938 | 0.03768896 |  | 0.1038826 | 0.14457 | 0.0379373 | 0.2006106 | 0.1429783 | 0.03841975 | 0.2917794 | 0.142402 | 0.03807527
[5 empty] | 0.100352 | 0.1450654 | 0.03803535 |  | 0.1035599 | 0.1453431 | 0.0379373 | 0.1980777 | 0.1437429 | 0.03841975 | 0.2882705 | 0.1431635 | 0.03807527
[5 empty] | 0.09867948 | 0.145837 | 0.03834369 |  | 0.1033351 | 0.1461162 | 0.0379373 | 0.1978562 | 0.1445075 | 0.03841975 | 0.2888523 | 0.1439251 | 0.03807527
[5 empty] | 0.0997228 | 0.1466086 | 0.03783361 |  | 0.1018291 | 0.1468893 | 0.0379373 | 0.1944819 | 0.1452721 | 0.03841975 | 0.292448 | 0.1446866 | 0.03807527
[5 empty] | 0.09865615 | 0.1473803 | 0.0394943 |  | 0.101383 | 0.1476624 | 0.03893367 | 0.1974746 | 0.1460366 | 0.0390827 | 0.2909467 | 0.1454481 | 0.0391433
[5 empty] | 0.09813895 | 0.1481519 | 0.03939608 |  | 0.1034251 | 0.1484355 | 0.03893367 | 0.1964687 | 0.1468012 | 0.0390827 | 0.2879035 | 0.1462096 | 0.0391433
[5 empty] | 0.09757435 | 0.1489235 | 0.03914855 |  | 0.1001961 | 0.1492086 | 0.03893367 | 0.1958181 | 0.1475658 | 0.0390827 | 0.2944582 | 0.1469711 | 0.0391433
[5 empty] | 0.09925679 | 0.1496951 | 0.03901889 |  | 0.1022438 | 0.1499817 | 0.03893367 | 0.1940871 | 0.1483304 | 0.0390827 | 0.2917094 | 0.1477326 | 0.0391433
[5 empty] | 0.09798732 | 0.1504668 | 0.03999877 |  | 0.09991446 | 0.1507548 | 0.03972181 | 0.1971672 | 0.149095 | 0.04030022 | 0.2900668 | 0.1484941 | 0.04018175
[5 empty] | 0.09887529 | 0.1512384 | 0.03973737 |  | 0.1023007 | 0.1515279 | 0.03972181 | 0.1927639 | 0.1498596 | 0.04030022 | 0.2901486 | 0.1492556 | 0.04018175
[5 empty] | 0.09778238 | 0.15201 | 0.03925813 |  | 0.1014276 | 0.152301 | 0.03972181 | 0.1986544 | 0.1506242 | 0.04030022 | 0.2881346 | 0.1500171 | 0.04018175
[5 empty] | 0.0992036 | 0.1527816 | 0.03993881 |  | 0.1028319 | 0.1530741 | 0.03993248 | 0.1954838 | 0.1513888 | 0.04036182 | 0.2902062 | 0.1507786 | 0.04001273
[5 empty] | 0.0984224292 | 0.1535533 | 0.03939017 |  | 0.1015363 | 0.1538472 | 0.03993248 | 0.198633 | 0.1521534 | 0.04036182 | 0.293836 | 0.1515401 | 0.04001273