## 1
Общество с ограниченной ответственностью "Инженерная геология" (ООО "ИнжГео") | [10 empty] | Общество с ограниченной ответственностью "Инженерная геология" (ООО "ИнжГео")
Юр. адрес: 117279, г. Москва, ул. Миклухо-Маклая, 36 а, этаж 5, пом. XXIII к. 76-84 | [10 empty] | Юр. адрес: 117279, г. Москва, ул. Миклухо-Маклая, 36 а, этаж 5, пом. XXIII к. 76-84 | [8 empty] | нагр |  |  | X0 | Y0 | R |  | нагр |  |  |  | X0 | Y0 | R | нагр |  |  |  | X0 | Y0 | R |  | нагр |  |  |  | X0 | Y0 | R
Телефон/факс +7 (495) 132-30-00, Адрес электронной почты inbox@inj-geo.ru | [10 empty] | Телефон/факс +7 (495) 132-30-00, Адрес электронной почты inbox@inj-geo.ru | [12 empty] | 0 | [7 empty] | 0 | [6 empty] | 0 | [7 empty] | 0
[20 empty] | девиатор | [6 empty] | девиатор | [6 empty] | девиатор | [7 empty] | девиатор
Испытательная лаборатория ООО «ИнжГео» | [10 empty] | Испытательная лаборатория ООО «ИнжГео» | [8 empty] | x0 | Угол | X | Y |  |  |  | x0 |  | Угол | X | Y |  |  | x0 |  | Угол | X | Y |  |  |  | x0 |  | Угол | X | Y
Адрес места осуществления деятельности лаборатории: г. Москва, просп. Вернадского, д. 51, стр. 1 | [10 empty] | Адрес места осуществления деятельности лаборатории: г. Москва, просп. Вернадского, д. 51, стр. 1 | [9 empty] | 0 | [7 empty] | 0 | [6 empty] | 0 | [7 empty] | 0
Телефон +7(910)4557682, E-mail: slg85@mail.ru | [10 empty] | Телефон +7(910)4557682, E-mail: slg85@mail.ru | [9 empty] | 5 | [7 empty] | 5 | [6 empty] | 5 | [7 empty] | 5
[21 empty] | 10 | [7 empty] | 10 | [6 empty] | 10 | [7 empty] | 10
Протокол испытаний № 13-63/26 от 24-11-2022 | [20 empty] | 15 | [7 empty] | 15 | [6 empty] | 15 | [7 empty] | 15
Наименование и адрес заказчика: ООО Регионстрой | [20 empty] | 20 | [7 empty] | 20 | [6 empty] | 20 | [7 empty] | 20
Наименование объекта: Переход трубопровода через р. Енисей | [20 empty] | 25 | [7 empty] | 25 | [6 empty] | 25 | [7 empty] | 25
Наименование используемого метода/методики: ГОСТ 12248.4-2020 | [20 empty] | 30 | [7 empty] | 30 | [6 empty] | 30 | [7 empty] | 30
Условия проведения испытания: температура окружающей среды (18 - 25)0С, влажность воздуха (40 - 75)% | [20 empty] | 35 | [7 empty] | 35 | [6 empty] | 35 | [7 empty] | 35
Дата получение объекта подлежащего испытаниям: 28.10.2022 | [20 empty] | 40 | [7 empty] | 40 | [6 empty] | 40 | [7 empty] | 40
Дата испытания: 25.10.2022-19.11.2026 | [20 empty] | 45 | [7 empty] | 45 | [6 empty] | 45 | [7 empty] | 45
Испытание грунтов методом трехосного сжатия | [10 empty] | Испытание грунтов методом трехосного сжатия | [9 empty] | 50 | [7 empty] | 50 | [6 empty] | 50 | [7 empty] | 50
Лабораторный номер: |  | 1061 | [5 empty] | We, % = | 0.40178518 |  | Лабораторный номер: | [6 empty] | We, % = |  |  | 55 | [7 empty] | 55 | [6 empty] | 55 | [7 empty] | 55
Номер скважины: |  | BH-052 | [5 empty] | ρ, г/см3 = | 1.9 |  | Номер скважины: | [6 empty] | ρ, г/см3 = |  |  | 60 | [7 empty] | 60 | [6 empty] | 60 | [7 empty] | 60
Глубина отбора, м: |  | 0.7 | [5 empty] | ρs, г/см3 = | 2.73 |  | Глубина отбора, м: | [6 empty] | ρs, г/см3 = |  |  | 65 | [7 empty] | 65 | [6 empty] | 65 | [7 empty] | 65
Наименование грунта: |  | Суглинок, после оттаивания текучий, легкий пылеватый | [5 empty] | e, д.е. = | 1.1 |  | Наименование грунта: | [6 empty] | e, д.е. = |  |  | 70 | [7 empty] | 70 | [6 empty] | 70 | [7 empty] | 70
Схема проведения опыта: |  | КД | [5 empty] | IL, д.е. = | 1.038 |  | Схема проведения опыта: |  | CD |  |  |  |  | IL, д.е. = |  |  | 75 | [7 empty] | 75 | [6 empty] | 75 | [7 empty] | 75
Результаты испытаний | [10 empty] | Результаты испытаний | [9 empty] | 80 | [7 empty] | 80 | [6 empty] | 80 | [7 empty] | 80
[21 empty] | 85 | [7 empty] | 85 | [6 empty] | 85 | [7 empty] | 85
[21 empty] | 90 | [7 empty] | 90 | [6 empty] | 90 | [7 empty] | 90
[21 empty] | 95 | [7 empty] | 95 | [6 empty] | 95 | [7 empty] | 95
[21 empty] | 100 | [7 empty] | 100 | [6 empty] | 100 | [7 empty] | 100
[21 empty] | 105 | [7 empty] | 105 | [6 empty] | 105 | [7 empty] | 105
[21 empty] | 110 | [7 empty] | 110 | [6 empty] | 110 | [7 empty] | 110
[21 empty] | 115 | [7 empty] | 115 | [6 empty] | 115 | [7 empty] | 115
[21 empty] | 120 | [7 empty] | 120 | [6 empty] | 120 | [7 empty] | 120
[21 empty] | 125 | [7 empty] | 125 | [6 empty] | 125 | [7 empty] | 125
[21 empty] | 130 | [7 empty] | 130 | [6 empty] | 130 | [7 empty] | 130
[21 empty] | 135 | [7 empty] | 135 | [6 empty] | 135 | [7 empty] | 135
[21 empty] | 140 | [7 empty] | 140 | [6 empty] | 140 | [7 empty] | 140
[21 empty] | 145 | [7 empty] | 145 | [6 empty] | 145 | [7 empty] | 145
[21 empty] | 150 | [7 empty] | 150 | [6 empty] | 150 | [7 empty] | 150
[21 empty] | 155 | [7 empty] | 155 | [6 empty] | 155 | [7 empty] | 155
[21 empty] | 160 | [7 empty] | 160 | [6 empty] | 160 | [7 empty] | 160
[21 empty] | 165 | [7 empty] | 165 | [6 empty] | 165 | [7 empty] | 165
[21 empty] | 170 | [7 empty] | 170 | [6 empty] | 170 | [7 empty] | 170
[21 empty] | 175 | [7 empty] | 175 | [6 empty] | 175 | [7 empty] | 175
[21 empty] | 180 | [7 empty] | 180 | [6 empty] | 180 | [7 empty] | 180
[13 empty] | Давление в камере, Мпа σ3 | Вертикальная нагрузка, Мпа σ1 | Поровое давление, Мпа u
[13 empty] | 0.05 | 0.1647552 |  |  |  |  | 1 | [6 empty] | σ3,кПа | σ1,кПа | u, кПа |  |  |  | 4
[13 empty] | 0.15 | 0.4018736 | [26 empty] | δ3, Мпа | δ1-δ3, МПа | δ1, МПа | δ1, КПа
[13 empty] | 0.25 | 0.638992 | [20 empty] | С, МПа:
φ, град:
E, Мпа
[26 empty] | x | 0
[26 empty] | y |  |  |  | С, кПа | φ,°
Эффективные значения угла внутреннего трения и удельного сцепления ϕ', С'
[13 empty] | ϕ', град. = | 24
[13 empty] | С', МПа = | 0.015
|  | K0, д.е. | 0.5932634 | Эффективное напряжение, Мпа: |  |  |  |  | 0.02966317
|  | Модуль деформации E0, МПа: |  | Точки нахождения модуля Е0, Мпа (полное напряжение): |  |  |  |  | 0.02966317 | 0.05966317
|  | Модуль деформации E50, МПа: |  | qmax Давление при разрушении образца, Мпа (девиатор): |  |  |  |  | 0.14
|  | Коэф. Поперечной деформации, ϑ: |  | 0,5 qmax, Мпа (девиатор): |  |  |  |  | 0.07
| Начальник исп. лаборатории: | [6 empty] | Семиколенова Л.Г. |  |  |  |  | Начальник исп. лаборатории: |  |  |  |  | Семиколенова Л.Г.
Лист 1 , всего листов 2 | [11 empty] | Лист 2 , всего листов 2
Частичное воспроизведение протокола испытаний без письменного разрешения ООО «ИнжГео» ЗАПРЕЩАЕТСЯ | [11 empty] | Частичное воспроизведение протокола испытаний без письменного разрешения ООО «ИнжГео» ЗАПРЕЩАЕТСЯ
E0 |  |  | E50 |  | Деформация |  |  |  | Первая прочность |  |  | Вторая прочность |  |  | Третья прочность
devE0 | epsE0 |  | dev50 | epsE50 | dev | eps | ev |  | dev1 | eps1 | ev1 | dev1 | eps1 | ev2 | dev1 | eps1 | ev3
0.03 | 0.003330961 |  | 0.07 | 0.009992884 | 0 | 0 | 0 |  | 0 | 0 | 0 | 0 | 0 | 0 | 0 | 0 | 0
[5 empty] | 0.008087325 | 0.0007653475 | 0 |  | 0.008235672 | 0.0007562926 | 0 | 0.0243589 | 0.0007430155 | 0 | 0.03558192 | 0.0007424897 | 0
Секущая модуля Е0 |  |  | Линия Q max |  | 0.01491441 | 0.001530695 | 0 |  | 0.01510507 | 0.001512585 | 0 | 0.04692341 | 0.001486031 | 0 | 0.07125305 | 0.001484979 | 0
| 0 |  |  | 0 | 0.02150534 | 0.002296042 | -0.005077487 |  | 0.0212217 | 0.002268878 | -0.005062717 | 0.06926523 | 0.002373661 | -0.004805052 | 0.09141311 | 0.001990154 | -0.004933508
[5 empty] | 0.03 | 0.003330961 | -0.005134405 |  | 0.03 | 0.003330961 | -0.005062717 | 0.08066274 | 0.002972062 | -0.004805052 | 0.1273269 | 0.002969959 | -0.004933508
[5 empty] | 0.03322973 | 0.003826737 | -0.005113894 |  | 0.03394977 | 0.003781463 | -0.005062717 | 0.09700371 | 0.003715077 | -0.004805052 | 0.1554947 | 0.003712449 | -0.004933508
|  |  | Линия 0,5 Q max |  | 0.03996131 | 0.004592085 | -0.00510569 |  | 0.03800703 | 0.004537756 | -0.005062717 | 0.1104599 | 0.004458093 | -0.004805052 | 0.1774106 | 0.004454938 | -0.004933508
|  |  |  | 0 | 0.04350053 | 0.005357432 | -0.007051379 |  | 0.04292063 | 0.005294048 | -0.007407913 | 0.1259368 | 0.005548817 | -0.008492684 | 0.194496 | 0.00544419 | -0.008547047
[5 empty] | 0.04949901 | 0.00612278 | -0.007167825 |  | 0.04754315 | 0.006050341 | -0.007407913 | 0.1294904 | 0.005944124 | -0.008492684 | 0.1996445 | 0.005939918 | -0.008547047
[5 empty] | 0.05408126 | 0.006888127 | -0.007042148 |  | 0.05145109 | 0.006806633 | -0.007407913 | 0.1349058 | 0.006687139 | -0.008492684 | 0.2126283 | 0.006682407 | -0.008547047
[5 empty] | 0.05898647 | 0.007653475 | -0.007142264 |  | 0.0538761 | 0.007562926 | -0.007407913 | 0.1418269 | 0.007430155 | -0.008492684 | 0.2236101 | 0.007424897 | -0.008547047
[5 empty] | 0.06161665 | 0.008418822 | -0.008286332 |  | 0.05737758 | 0.008190964 | -0.008682974 | 0.1455362 | 0.00817317 | -0.009505986 | 0.2335893 | 0.008167387 | -0.009501874
Коэфф. Точки |  |  |  |  | 0.06634746 | 0.00918417 | -0.008170559 |  | 0.06063793 | 0.009075511 | -0.008682974 | 0.154617 | 0.008916186 | -0.009505986 | 0.2398843 | 0.008909877 | -0.009501874
[5 empty] | 0.07 | 0.009992884 | -0.0082773 |  | 0.06319512 | 0.009831804 | -0.008682974 | 0.1610897 | 0.009659201 | -0.009505986 | 0.2484044 | 0.009652366 | -0.009501874
[5 empty] | 0.07284465 | 0.01071486 | -0.008176307 |  | 0.06556973 | 0.0105881 | -0.008682974 | 0.1667406 | 0.01040222 | -0.009505986 | 0.2567605 | 0.01039486 | -0.009501874
[5 empty] | 0.07550195 | 0.01148021 | -0.008910194 |  | 0.06757398 | 0.01134439 | -0.009460823 | 0.1730762 | 0.01114523 | -0.01008173 | 0.2638863 | 0.01113735 | -0.01027561
[5 empty] | 0.07852864 | 0.01224556 | -0.009037419 |  | 0.06993447 | 0.01210068 | -0.009460823 | 0.1783185 | 0.01188825 | -0.01008173 | 0.2726208 | 0.01187984 | -0.01027561
[5 empty] | 0.08231952 | 0.01301091 | -0.008911986 |  | 0.07329031 | 0.01285697 | -0.009460823 | 0.180349 | 0.01263126 | -0.01008173 | 0.2752669 | 0.01262233 | -0.01027561
[5 empty] | 0.08623548 | 0.01377625 | -0.009021292 |  | 0.07516777 | 0.01361327 | -0.009460823 | 0.1875406 | 0.01337428 | -0.01008173 | 0.2853376 | 0.01336481 | -0.01027561
[5 empty] | 0.08872224 | 0.0145416 | -0.009686263 |  | 0.07820172 | 0.01436956 | -0.01017814 | 0.1858504 | 0.01411729 | -0.01083332 | 0.297433 | 0.0141073 | -0.01086379
[5 empty] | 0.09186636 | 0.01530695 | -0.009701727 |  | 0.08023524 | 0.01512585 | -0.01017814 | 0.1926825 | 0.01486031 | -0.01083332 | 0.3046534 | 0.01484979 | -0.01086379
[5 empty] | 0.09236533 | 0.0160723 | -0.009730722 |  | 0.08249692 | 0.01588214 | -0.01017814 | 0.1954199 | 0.01560332 | -0.01083332 | 0.3051768 | 0.01559228 | -0.01086379
[5 empty] | 0.09678851 | 0.01683764 | -0.01042168 |  | 0.08478449 | 0.01663844 | -0.01017814 | 0.1999603 | 0.01634634 | -0.01083332 | 0.3099749 | 0.01633477 | -0.01086379
[5 empty] | 0.09824468 | 0.01760299 | -0.01048819 |  | 0.08455784 | 0.01739473 | -0.01063715 | 0.2066867 | 0.01708936 | -0.01111976 | 0.3195911 | 0.01707726 | -0.01110118
[5 empty] | 0.1027471 | 0.01836834 | -0.01041856 |  | 0.08806498 | 0.01815102 | -0.01063715 | 0.2063444 | 0.01783237 | -0.01111976 | 0.316691 | 0.01781975 | -0.01110118
[5 empty] | 0.1041278 | 0.01913369 | -0.01034686 |  | 0.08927492 | 0.01890731 | -0.01063715 | 0.2086204 | 0.01857539 | -0.01111976 | 0.323081 | 0.01856224 | -0.01110118
[5 empty] | 0.1076687 | 0.01989903 | -0.01029281 |  | 0.0918868 | 0.01966361 | -0.01063715 | 0.2107601 | 0.0193184 | -0.01111976 | 0.329137 | 0.01930473 | -0.01110118
[5 empty] | 0.1086975 | 0.02066438 | -0.0107077 |  | 0.09198997 | 0.0204199 | -0.01118007 | 0.2188033 | 0.02006142 | -0.01133814 | 0.3300703 | 0.02004722 | -0.01150705
[5 empty] | 0.1106399 | 0.02142973 | -0.01078208 |  | 0.09558775 | 0.02117619 | -0.01118007 | 0.2177059 | 0.02080443 | -0.01133814 | 0.3325497 | 0.02078971 | -0.01150705
[5 empty] | 0.1138118 | 0.02219508 | -0.01088663 |  | 0.09633479 | 0.02193249 | -0.01118007 | 0.2204473 | 0.02154745 | -0.01133814 | 0.3411116 | 0.0215322 | -0.01150705
[5 empty] | 0.1153408 | 0.02296042 | -0.01082411 |  | 0.09864281 | 0.02268878 | -0.01118007 | 0.220583 | 0.02229046 | -0.01133814 | 0.3405281 | 0.02227469 | -0.01150705
[5 empty] | 0.1163163 | 0.02372577 | -0.01127566 |  | 0.09883546 | 0.02344507 | -0.01138737 | 0.2267674 | 0.02303348 | -0.01168522 | 0.3475116 | 0.02301718 | -0.01153261
[5 empty] | 0.1183216 | 0.02449112 | -0.01133787 |  | 0.09940879 | 0.02420136 | -0.01138737 | 0.2258834 | 0.0237765 | -0.01168522 | 0.3556958 | 0.02375967 | -0.01153261
[5 empty] | 0.1213034 | 0.02525647 | -0.01138538 |  | 0.1025794 | 0.02495766 | -0.01138737 | 0.2270991 | 0.02451951 | -0.01168522 | 0.3527501 | 0.02450216 | -0.01153261
[5 empty] | 0.1219202 | 0.02602181 | -0.01153818 |  | 0.103518 | 0.02571395 | -0.01138737 | 0.2284733 | 0.02526253 | -0.01168522 | 0.3501024 | 0.02524465 | -0.0117254
[5 empty] | 0.1225668 | 0.02678716 | -0.01146648 |  | 0.1030517 | 0.02647024 | -0.01168621 | 0.2291368 | 0.02600554 | -0.01173709 | 0.3575892 | 0.02598714 | -0.0117254
[5 empty] | 0.1251463 | 0.02755251 | -0.01148383 |  | 0.1031419 | 0.02722653 | -0.01168621 | 0.2331344 | 0.02674856 | -0.01173709 | 0.3626121 | 0.02672963 | -0.0117254
[5 empty] | 0.1240245 | 0.02831786 | -0.01167 |  | 0.1030565 | 0.02798283 | -0.01168621 | 0.2359321 | 0.02749157 | -0.01173709 | 0.353317 | 0.02747212 | -0.0117254
[5 empty] | 0.1263028 | 0.0290832 | -0.01161103 |  | 0.1038484 | 0.02873912 | -0.01157401 | 0.2351169 | 0.02823459 | -0.01173709 | 0.362444 | 0.02821461 | -0.0117254
[5 empty] | 0.1279344 | 0.02984855 | -0.01155833 |  | 0.1043811 | 0.02949541 | -0.01157401 | 0.2307772 | 0.0289776 | -0.01165331 | 0.3663149 | 0.0289571 | -0.01173412
[5 empty] | 0.1296717 | 0.0306139 | -0.01159649 |  | 0.1070513 | 0.0302517 | -0.01157401 | 0.2321721 | 0.02972062 | -0.01165331 | 0.3666712 | 0.02969959 | -0.01173412
[5 empty] | 0.1305056 | 0.03137925 | -0.01156874 |  | 0.107301 | 0.031008 | -0.01157401 | 0.2393803 | 0.03046363 | -0.01165331 | 0.3615213 | 0.03044208 | -0.01173412
[5 empty] | 0.1275771 | 0.03214459 | -0.01145773 |  | 0.1070233 | 0.03176429 | -0.01157401 | 0.2340597 | 0.03120665 | -0.01165331 | 0.3622273 | 0.03118457 | -0.01173412
[5 empty] | 0.1282686 | 0.03290994 | -0.01142025 |  | 0.1084312 | 0.03252058 | -0.01154454 | 0.2347805 | 0.03194967 | -0.01167647 | 0.3613564 | 0.03192706 | -0.01169274
[5 empty] | 0.1307183 | 0.03367529 | -0.01141909 |  | 0.1085895 | 0.03327687 | -0.01154454 | 0.2387838 | 0.03269268 | -0.01167647 | 0.3747985 | 0.03266955 | -0.01169274
[5 empty] | 0.1292779 | 0.03444064 | -0.01163455 |  | 0.1083104 | 0.03403317 | -0.01154454 | 0.2391189 | 0.0334357 | -0.01167647 | 0.3713338 | 0.03341204 | -0.01169274
[5 empty] | 0.1329496 | 0.03520598 | -0.01152279 |  | 0.1088582 | 0.03478946 | -0.01154454 | 0.2385335 | 0.03417871 | -0.01145928 | 0.3657059 | 0.03415453 | -0.01169274
[5 empty] | 0.1304963 | 0.03597133 | -0.01143633 |  | 0.1098894 | 0.03554575 | -0.01163788 | 0.2382339 | 0.03492173 | -0.01145928 | 0.3743312 | 0.03489702 | -0.01163101
[5 empty] | 0.1319917 | 0.03673668 | -0.01163139 |  | 0.1102132 | 0.03630204 | -0.01163788 | 0.2381434 | 0.03566474 | -0.01145928 | 0.3711053 | 0.03563951 | -0.01163101
[5 empty] | 0.1339008 | 0.03750203 | -0.01143055 |  | 0.1091705 | 0.03705834 | -0.01163788 | 0.2461508 | 0.03640776 | -0.01145928 | 0.3805067 | 0.036382 | -0.01163101
[5 empty] | 0.1328167 | 0.03826737 | -0.01163139 |  | 0.1087189 | 0.03781463 | -0.0115655 | 0.2465743 | 0.03715077 | -0.01145928 | 0.3792667 | 0.03712449 | -0.01163101
[5 empty] | 0.1334397 | 0.03903272 | -0.01146995 |  | 0.1100483 | 0.03857092 | -0.0115655 | 0.2402397 | 0.03789379 | -0.01156759 | 0.3804892 | 0.03786698 | -0.01148986
[5 empty] | 0.1354874 | 0.03979807 | -0.01147456 |  | 0.1117083 | 0.03932721 | -0.0115655 | 0.2405637 | 0.0386368 | -0.01156759 | 0.3725129 | 0.03860946 | -0.01148986
[5 empty] | 0.1334313 | 0.04056342 | -0.01161065 |  | 0.1118022 | 0.04008351 | -0.0115655 | 0.2471048 | 0.03937982 | -0.01156759 | 0.3733973 | 0.03935195 | -0.01148986
[5 empty] | 0.1363273 | 0.04132876 | -0.01159566 |  | 0.1108202 | 0.0408398 | -0.0115655 | 0.2442627 | 0.04012284 | -0.01156759 | 0.3768881 | 0.04009444 | -0.01148986
[5 empty] | 0.1335847 | 0.04209411 | -0.01158898 |  | 0.1129067 | 0.04159609 | -0.01138071 | 0.2483593 | 0.04086585 | -0.01145938 | 0.3743599 | 0.04083693 | -0.01129978
[5 empty] | 0.1368154 | 0.04285946 | -0.01170039 |  | 0.1129983 | 0.04235239 | -0.01138071 | 0.2451798 | 0.04160887 | -0.01145938 | 0.3871849 | 0.04157942 | -0.01129978
[5 empty] | 0.137661 | 0.04362481 | -0.01166325 |  | 0.1122836 | 0.04310868 | -0.01138071 | 0.2464542 | 0.04235188 | -0.01145938 | 0.3819264 | 0.04232191 | -0.01129978
[5 empty] | 0.1351378 | 0.04439015 | -0.01165861 |  | 0.1112293 | 0.04386497 | -0.01138071 | 0.2464715 | 0.0430949 | -0.01141332 | 0.389078 | 0.0430644 | -0.01129978
[5 empty] | 0.1372781 | 0.0451555 | -0.01132532 |  | 0.1132311 | 0.04462126 | -0.01145263 | 0.249528 | 0.04383791 | -0.01141332 | 0.3879685 | 0.04380689 | -0.01141199
[5 empty] | 0.1369214 | 0.04592085 | -0.01140044 |  | 0.113826 | 0.04537756 | -0.01145263 | 0.2457459 | 0.04458093 | -0.01141332 | 0.3866231 | 0.04454938 | -0.01141199
[5 empty] | 0.1391524 | 0.0466862 | -0.01128435 |  | 0.1143281 | 0.04613385 | -0.01145263 | 0.2527836 | 0.04532394 | -0.01141332 | 0.3894846 | 0.04529187 | -0.01141199
[5 empty] | 0.1392156 | 0.04745154 | -0.01144483 |  | 0.1146876 | 0.04689014 | -0.01145263 | 0.2491404 | 0.04606696 | -0.01141332 | 0.3809978 | 0.04603436 | -0.01141199
[5 empty] | 0.1364431 | 0.04821689 | -0.01142402 |  | 0.114757 | 0.04764643 | -0.01125556 | 0.2499401 | 0.04680997 | -0.0111904 | 0.387142 | 0.04677685 | -0.01131891
[5 empty] | 0.1382955 | 0.04898224 | -0.01139339 |  | 0.1143058 | 0.04840273 | -0.01125556 | 0.2493917 | 0.04755299 | -0.0111904 | 0.3804593 | 0.04751934 | -0.01131891
[5 empty] | 0.1397591 | 0.04974759 | -0.01123339 |  | 0.1127265 | 0.04915902 | -0.01125556 | 0.2510561 | 0.04829601 | -0.0111904 | 0.3841033 | 0.04826183 | -0.01131891
[5 empty] | 0.1380019 | 0.05051293 | -0.01133779 |  | 0.1137533 | 0.04991531 | -0.01125556 | 0.2505293 | 0.04903902 | -0.0111904 | 0.3912124 | 0.04900432 | -0.01131891
[5 empty] | 0.1392649 | 0.05127828 | -0.01121459 |  | 0.115195 | 0.0506716 | -0.01108184 | 0.2476059 | 0.04978204 | -0.01103802 | 0.3932463 | 0.04974681 | -0.01120059
[5 empty] | 0.1380932 | 0.05204363 | -0.01130626 |  | 0.1132916 | 0.0514279 | -0.01108184 | 0.2535567 | 0.05052505 | -0.01103802 | 0.3937681 | 0.0504893 | -0.01120059
[5 empty] | 0.1399301 | 0.05280898 | -0.01126099 |  | 0.1132447 | 0.05218419 | -0.01108184 | 0.2494073 | 0.05126807 | -0.01103802 | 0.3867109 | 0.05123179 | -0.01120059
[5 empty] | 0.1404836 | 0.05357432 | -0.01126099 |  | 0.1157159 | 0.05294048 | -0.01108184 | 0.2529339 | 0.05201108 | -0.01103802 | 0.3848368 | 0.05197428 | -0.0110395
[5 empty] | 0.1404706 | 0.05433967 | -0.01106308 |  | 0.1157242 | 0.05369677 | -0.01104292 | 0.2548651 | 0.0527541 | -0.0110511 | 0.3858518 | 0.05271677 | -0.0110395
[5 empty] | 0.1379172 | 0.05510502 | -0.01101911 |  | 0.1160307 | 0.05445307 | -0.01104292 | 0.2487702 | 0.05349711 | -0.0110511 | 0.3863079 | 0.05345926 | -0.0110395
[5 empty] | 0.1383222 | 0.05587037 | -0.01096085 |  | 0.1137704 | 0.05520936 | -0.01104292 | 0.2518736 | 0.05424013 | -0.0110511 | 0.388992 | 0.05420175 | -0.0110395
[5 empty] | 0.1391842 | 0.05663571 | -0.0110378 |  | 0.1144257 | 0.05596565 | -0.01104292 | 0.2490182 | 0.05498315 | -0.0110511 | 0.3849006 | 0.05494424 | -0.0110395
[5 empty] | 0.1408832 | 0.05740106 | -0.01111656 |  | 0.1151981 | 0.05672194 | -0.01100812 | 0.2532339 | 0.05572616 | -0.01090159 | 0.3837403 | 0.05568673 | -0.01083123
[5 empty] | 0.139658 | 0.05816641 | -0.01110885 |  | 0.1147552 | 0.05747824 | -0.01100812 | 0.2505486 | 0.05646918 | -0.01090159 | 0.3907141 | 0.05642922 | -0.01083123
[5 empty] | 0.14 | 0.05893176 | -0.01097895 |  | 0.1136499 | 0.05823453 | -0.01100812 | 0.2502063 | 0.05721219 | -0.01090159 | 0.3919572 | 0.05717171 | -0.01083123
[5 empty] | 0.141501 | 0.0596971 | -0.01089968 |  | 0.1143947 | 0.05899082 | -0.01100812 | 0.2495156 | 0.05795521 | -0.01090159 | 0.3906665 | 0.0579142 | -0.01083123
[5 empty] | 0.1397633 | 0.06046245 | -0.01088617 |  | 0.1152908 | 0.05974711 | -0.01083414 | 0.2475939 | 0.05869822 | -0.01060202 | 0.3837165 | 0.05865669 | -0.01074018
[5 empty] | 0.1409536 | 0.0612278 | -0.01076368 |  | 0.1134233 | 0.06050341 | -0.01083414 | 0.2532748 | 0.05944124 | -0.01060202 | 0.3917947 | 0.05939918 | -0.01074018
[5 empty] | 0.1413672 | 0.06199315 | -0.01087317 |  | 0.1138162 | 0.0612597 | -0.01083414 | 0.2545122 | 0.06018425 | -0.01060202 | 0.3854721 | 0.06014167 | -0.01074018
[5 empty] | 0.1394481 | 0.06275849 | -0.01084173 |  | 0.1142624 | 0.06201599 | -0.01083414 | 0.2509108 | 0.06092727 | -0.01060202 | 0.3870891 | 0.06088416 | -0.01074018
[5 empty] | 0.141083 | 0.06352384 | -0.01051766 |  | 0.1158147 | 0.06277229 | -0.01052752 | 0.2519392 | 0.06167028 | -0.01046023 | 0.3936395 | 0.06162665 | -0.01043361
[5 empty] | 0.1394763 | 0.06428919 | -0.01053037 |  | 0.1147892 | 0.06352858 | -0.01052752 | 0.248296 | 0.0624133 | -0.01046023 | 0.3868967 | 0.06236914 | -0.01043361
[5 empty] | 0.1404541 | 0.06505453 | -0.01068285 |  | 0.115873 | 0.06428487 | -0.01052752 | 0.2494394 | 0.06315632 | -0.01046023 | 0.3852841 | 0.06311163 | -0.01043361
[5 empty] | 0.1409048 | 0.06581988 | -0.01067438 |  | 0.1156473 | 0.06504116 | -0.01052752 | 0.2463187 | 0.06389933 | -0.01046023 | 0.3901294 | 0.06385412 | -0.01043361
[5 empty] | 0.1392202 | 0.06658523 | -0.0105378 |  | 0.1145744 | 0.06579746 | -0.01029428 | 0.2464997 | 0.06464235 | -0.01021879 | 0.3871158 | 0.0645966 | -0.01024813
[5 empty] | 0.1384518 | 0.06735058 | -0.01052095 |  | 0.114329 | 0.06655374833 | -0.01029428 | 0.2525723 | 0.06538536 | -0.01021879 | 0.3855365 | 0.06533909 | -0.01024813
[5 empty] | 0.1386169 | 0.06811592 | -0.01063893 |  | 0.1133532 | 0.06731004 | -0.01029428 | 0.2493554 | 0.06612838 | -0.01021879 | 0.3874202 | 0.06608158 | -0.01024813
[5 empty] | 0.1394303 | 0.06888127 | -0.01053253 |  | 0.1141533 | 0.06806633 | -0.01011769 | 0.2472417 | 0.06687139 | -0.01021879 | 0.390286 | 0.06682407 | -0.01024813
[5 empty] | 0.138475 | 0.06964662 | -0.01025551 |  | 0.1121633 | 0.06882263 | -0.01011769 | 0.2520057 | 0.06761441 | -0.009933079 | 0.3884933 | 0.06756656 | -0.00984654
[5 empty] | 0.1391876 | 0.07041197 | -0.0101592 |  | 0.1121282 | 0.06957892 | -0.01011769 | 0.2497778 | 0.06835742 | -0.009933079 | 0.388892 | 0.06830905 | -0.00984654
[5 empty] | 0.1364978 | 0.07117731 | -0.0101469 |  | 0.1128187 | 0.07033521 | -0.01011769 | 0.2494855 | 0.06910044 | -0.009933079 | 0.3763645 | 0.06905154 | -0.00984654
[5 empty] | 0.1368878 | 0.07194266 | -0.01032314 |  | 0.1141187 | 0.0710915 | -0.01011769 | 0.2488201 | 0.06984345 | -0.009933079 | 0.3783026 | 0.06979403 | -0.00984654
[5 empty] | 0.1387694 | 0.07270801 | -0.009915923 |  | 0.1128358 | 0.0718478 | -0.00972901 | 0.247704 | 0.07058647 | -0.009560177 | 0.3782569 | 0.07053652 | -0.009521648
[5 empty] | 0.1376716 | 0.07347336 | -0.009954522 |  | 0.1138731 | 0.07260409 | -0.00972901 | 0.2447924 | 0.07132949 | -0.009560177 | 0.3790708 | 0.07127901 | -0.009521648
[5 empty] | 0.1356112 | 0.0742387 | -0.009852582 |  | 0.1132767 | 0.07336038 | -0.00972901 | 0.2480873 | 0.0720725 | -0.009560177 | 0.3753284 | 0.0720215 | -0.009521648
[5 empty] | 0.1390114 | 0.07500405 | -0.009816952 |  | 0.1136963 | 0.07411667 | -0.00972901 | 0.2463797 | 0.07281552 | -0.009560177 | 0.3825153 | 0.07276399 | -0.009521648
[5 empty] | 0.1380951 | 0.0757694 | -0.009447459 |  | 0.1120029 | 0.07487297 | -0.00936606 | 0.2419392 | 0.07355853 | -0.009096515 | 0.3744665 | 0.07350648 | -0.009108948
[5 empty] | 0.1376581 | 0.07653475 | -0.009563824 |  | 0.1104694 | 0.07562926 | -0.00936606 | 0.2468826 | 0.07430155 | -0.009096515 | 0.3801562 | 0.07424897 | -0.009108948
[5 empty] | 0.1354067 | 0.07730009 | -0.009481796 |  | 0.1121478 | 0.07638555 | -0.00936606 | 0.2417597 | 0.07504456 | -0.009096515 | 0.3734723 | 0.07499146 | -0.009108948
[5 empty] | 0.1377127 | 0.07806544 | -0.009517087 |  | 0.1127836 | 0.07714184 | -0.00936606 | 0.2426568 | 0.07578758 | -0.009096515 | 0.3771127 | 0.07573395 | -0.009108948
[5 empty] | 0.1359361 | 0.07883079 | -0.009164817 |  | 0.1107071 | 0.07789814 | -0.008843429 | 0.245623 | 0.07653059 | -0.008627349 | 0.3712304 | 0.07647644 | -0.008637126
[5 empty] | 0.1355863 | 0.07959614 | -0.00914023 |  | 0.1110594 | 0.07865443 | -0.008843429 | 0.2448456 | 0.07727361 | -0.008627349 | 0.3715273 | 0.07721893 | -0.008637126
[5 empty] | 0.1368792 | 0.08036148 | -0.009044611 |  | 0.11147 | 0.07941072 | -0.008843429 | 0.23897 | 0.07801662 | -0.008627349 | 0.3749884 | 0.07796142 | -0.008637126
[5 empty] | 0.1347048 | 0.08112683 | -0.009060092 |  | 0.110112 | 0.08016702 | -0.008843429 | 0.2436631 | 0.07875964 | -0.008627349 | 0.3738227 | 0.07870391 | -0.008637126
[5 empty] | 0.1354296 | 0.08189218 | -0.008438332 |  | 0.1100343 | 0.08092331 | -0.008456152 | 0.2382201 | 0.07950266 | -0.008147906 | 0.3663723 | 0.0794464 | -0.008211103
[5 empty] | 0.135594 | 0.08265753 | -0.00840948 |  | 0.1083875 | 0.0816796 | -0.008456152 | 0.2389871 | 0.08024567 | -0.008147906 | 0.3695451 | 0.08018889 | -0.008211103
[5 empty] | 0.1329206 | 0.08342287 | -0.008509613 |  | 0.1083218 | 0.08243589 | -0.008456152 | 0.2366697 | 0.08098869 | -0.008147906 | 0.3712748 | 0.08093138 | -0.008211103
[5 empty] | 0.1354483 | 0.08418822 | -0.008530828 |  | 0.1093201 | 0.08319219 | -0.008456152 | 0.2364149 | 0.0817317 | -0.008147906 | 0.3662465 | 0.08167387 | -0.008211103
[5 empty] | 0.1333993 | 0.08495357 | -0.007925532 |  | 0.1092314 | 0.08394848 | -0.00777637 | 0.2396123 | 0.08247472 | -0.007535075 | 0.3682707 | 0.08241636 | -0.007494303
[5 empty] | 0.1313358 | 0.08571892 | -0.007907362 |  | 0.1099978 | 0.08470477 | -0.00777637 | 0.2354688 | 0.08321773 | -0.007535075 | 0.366211 | 0.08315885 | -0.007494303
[5 empty] | 0.1343906 | 0.08648426 | -0.007893141 |  | 0.1090958 | 0.08546106 | -0.00777637 | 0.2408971 | 0.08396075 | -0.007535075 | 0.3658782 | 0.08390134 | -0.007494303
[5 empty] | 0.1330017 | 0.08724961 | -0.007249214 |  | 0.1096822 | 0.08621736 | -0.00777637 | 0.2370296 | 0.08470376 | -0.006857144 | 0.3640665 | 0.08464383 | -0.007494303
[5 empty] | 0.1315792 | 0.08801496 | -0.007262969 |  | 0.1074702 | 0.08697365 | -0.007049749 | 0.2326703 | 0.08544678 | -0.006857144 | 0.3671732 | 0.08538632 | -0.006870563
[5 empty] | 0.1318859 | 0.08878031 | -0.007227494 |  | 0.1072037 | 0.08772994 | -0.007049749 | 0.2383827 | 0.08618979 | -0.006857144 | 0.3661596 | 0.08612881 | -0.006870563
[5 empty] | 0.1305946 | 0.08954565 | -0.007202155 |  | 0.1083541 | 0.08848623 | -0.007049749 | 0.2323021 | 0.08693281 | -0.006857144 | 0.367906 | 0.0868713 | -0.006870563
[5 empty] | 0.1315154 | 0.090311 | -0.007224598 |  | 0.1062323 | 0.08924253 | -0.007049749 | 0.2343341 | 0.08767583 | -0.006857144 | 0.3589785 | 0.08761379 | -0.006870563
[5 empty] | 0.1302284 | 0.09107635 | -0.006487473 |  | 0.1079754 | 0.08999882 | -0.006358578 | 0.2346954 | 0.08841884 | -0.005874881 | 0.358852 | 0.08835628 | -0.005837707
[5 empty] | 0.1321183 | 0.0918417 | -0.006552944 |  | 0.1056221 | 0.09075511 | -0.006358578 | 0.2355395 | 0.08916186 | -0.005874881 | 0.3578537 | 0.08909877 | -0.005837707
[5 empty] | 0.1294578 | 0.09260704 | -0.006604666 |  | 0.1067994 | 0.0915114 | -0.006358578 | 0.2336563 | 0.08990487 | -0.005874881 | 0.3556898 | 0.08984126 | -0.005837707
[5 empty] | 0.1313024 | 0.09337239 | -0.00652741 |  | 0.1053443 | 0.0922677 | -0.006358578 | 0.2321933 | 0.09064789 | -0.005874881 | 0.3540124 | 0.09058374 | -0.005837707
[5 empty] | 0.1307618 | 0.09413774 | -0.005110037 |  | 0.1071251 | 0.09302399 | -0.004714729 | 0.2277264 | 0.0913909 | -0.003977813 | 0.3546432 | 0.09132623 | -0.003997647
[5 empty] | 0.1283909 | 0.09490309 | -0.005167586 |  | 0.10478 | 0.09378028 | -0.004714729 | 0.2278751 | 0.09213392 | -0.003977813 | 0.3587825 | 0.09206872 | -0.003997647
[5 empty] | 0.1300717 | 0.09566843 | -0.005129048 |  | 0.1046728 | 0.09453657 | -0.004714729 | 0.2282548 | 0.09287693 | -0.003977813 | 0.3556709 | 0.09281121 | -0.003997647
[5 empty] | 0.1269198 | 0.09643378 | -0.005102843 |  | 0.1050127 | 0.09529287 | -0.004714729 | 0.2281115 | 0.09361995 | -0.003977813 | 0.346748 | 0.0935537 | -0.003997647
[5 empty] | 0.126371 | 0.09719913 | -0.002868818 |  | 0.1040576 | 0.09604916 | -0.002350252 | 0.2243604 | 0.09436297 | -0.001466055 | 0.3481578 | 0.09429619 | -0.00144869
[5 empty] | 0.1278578 | 0.09796448 | -0.002866518 |  | 0.1039547 | 0.09680545 | -0.002350252 | 0.2250816 | 0.09510598 | -0.001466055 | 0.3455725 | 0.09503868 | -0.00144869
[5 empty] | 0.125706 | 0.09872982 | -0.002885199 |  | 0.1042851 | 0.09756174 | -0.002350252 | 0.2284068 | 0.095849 | -0.001466055 | 0.3442867 | 0.09578117 | -0.00144869
[5 empty] | 0.1249064 | 0.09949517 | -0.002873129 |  | 0.1031229 | 0.09831804 | -0.002350252 | 0.2246276 | 0.09659201 | -0.001466055 | 0.3478145 | 0.09652366 | -0.00144869
[5 empty] | 0.1255192 | 0.1002605 | -5.272937e-05 |  | 0.1019292 | 0.09907433 | 0.0005551861 | 0.2211182 | 0.09733503 | 0.00147438 | 0.3456586 | 0.09726615 | 0.001504755
[5 empty] | 0.1241803 | 0.1010259 | -5.308372e-05 |  | 0.1005243 | 0.09983062 | 0.0005551861 | 0.22004 | 0.09807804 | 0.00147438 | 0.3372748 | 0.09800864 | 0.001504755
[5 empty] | 0.1245837 | 0.1017912 | -5.306785e-05 |  | 0.1001682 | 0.1005869 | 0.0005551861 | 0.2218606 | 0.09882106 | 0.00147438 | 0.3375683 | 0.09875113 | 0.001504755
[5 empty] | 0.1246849 | 0.1025566 | -5.294621e-05 |  | 0.1005515 | 0.1013432 | 0.0005551861 | 0.2174141 | 0.09956407 | 0.00456707 | 0.3412857 | 0.09949362 | 0.001504755
[5 empty] | 0.123019 | 0.1033219 | 0.003090177 |  | 0.1011581 | 0.1020995 | 0.003650545 | 0.2172067 | 0.1003071 | 0.00456707 | 0.3381635 | 0.1002361 | 0.00453095
[5 empty] | 0.1232778 | 0.1040873 | 0.003085856 |  | 0.09874792 | 0.1028558 | 0.003650545 | 0.2169358 | 0.1010501 | 0.00456707 | 0.341943 | 0.1009786 | 0.00453095
[5 empty] | 0.1233486 | 0.1048526 | 0.0030803 |  | 0.09830002 | 0.1036121 | 0.003650545 | 0.2152095 | 0.1017931 | 0.00456707 | 0.331957 | 0.1017211 | 0.00453095
[5 empty] | 0.1223106 | 0.105618 | 0.003059618 |  | 0.09790523 | 0.1043684 | 0.003650545 | 0.2160756 | 0.1025361 | 0.00456707 | 0.3315151 | 0.1024636 | 0.00453095
[5 empty] | 0.1208597 | 0.1063833 | 0.006174054 |  | 0.09728248 | 0.1051247 | 0.006692813 | 0.2164471 | 0.1032792 | 0.007546682 | 0.3353077 | 0.1032061 | 0.007452368
[5 empty] | 0.1196324 | 0.1071486 | 0.006203562 |  | 0.09688059 | 0.105881 | 0.006692813 | 0.2132634 | 0.1040222 | 0.007546682 | 0.3353933 | 0.1039486 | 0.007452368
[5 empty] | 0.1198174 | 0.107914 | 0.006168521 |  | 0.09700916 | 0.1066373 | 0.006692813 | 0.2138661 | 0.1047652 | 0.007546682 | 0.333306 | 0.104691 | 0.007452368
[5 empty] | 0.1189608 | 0.1086793 | 0.006143931 |  | 0.09803057 | 0.1073935 | 0.006692813 | 0.209721 | 0.1055082 | 0.007546682 | 0.3328137 | 0.1054335 | 0.007452368
[5 empty] | 0.1174545 | 0.1094447 | 0.009282662 |  | 0.09741661 | 0.1081498 | 0.009815382 | 0.2087996 | 0.1062512 | 0.01068085 | 0.3257626 | 0.106176 | 0.01061709
[5 empty] | 0.1185353 | 0.11021 | 0.00933303 |  | 0.09683991 | 0.1089061 | 0.009815382 | 0.2133214 | 0.1069942 | 0.01068085 | 0.3271905 | 0.1069185 | 0.01061709
[5 empty] | 0.1188086 | 0.1109754 | 0.009253747 |  | 0.09687203 | 0.1096624 | 0.009815382 | 0.2073517 | 0.1077372 | 0.01068085 | 0.3207109 | 0.107661 | 0.01061709
[5 empty] | 0.1162257 | 0.1117407 | 0.01293362 |  | 0.09591912 | 0.1104187 | 0.01337176 | 0.207368 | 0.1084803 | 0.01068085 | 0.328812 | 0.1084035 | 0.01061709
[5 empty] | 0.1153842 | 0.1125061 | 0.01287716 |  | 0.09412207 | 0.111175 | 0.01337176 | 0.2066571 | 0.1092233 | 0.01442067 | 0.3208389 | 0.109146 | 0.01439471
[5 empty] | 0.1177156 | 0.1132714 | 0.01277708 |  | 0.09524528 | 0.1119313 | 0.01337176 | 0.205156 | 0.1099663 | 0.01442067 | 0.3204279 | 0.1098885 | 0.01439471
[5 empty] | 0.1166298 | 0.1140368 | 0.01282969 |  | 0.09346697 | 0.1126876 | 0.01337176 | 0.2078679 | 0.1107093 | 0.01442067 | 0.3230297 | 0.110631 | 0.01439471
[5 empty] | 0.1145562 | 0.1148021 | 0.01287331 |  | 0.09413298 | 0.1134439 | 0.01337176 | 0.2065082 | 0.1114523 | 0.01442067 | 0.3151695 | 0.1113735 | 0.01439471
[5 empty] | 0.1141728 | 0.1155675 | 0.01667035 |  | 0.09489485 | 0.1142002 | 0.01731551 | 0.2073928 | 0.1121953 | 0.01804146 | 0.3136382 | 0.1121159 | 0.01807492
[5 empty] | 0.1155144 | 0.1163328 | 0.01690436 |  | 0.0931312 | 0.1149565 | 0.01731551 | 0.2014814 | 0.1129384 | 0.01804146 | 0.3138166 | 0.1128584 | 0.01807492
[5 empty] | 0.1132013 | 0.1170982 | 0.01693298 |  | 0.09179433 | 0.1157128 | 0.01731551 | 0.2039398 | 0.1136814 | 0.01804146 | 0.3116955 | 0.1136009 | 0.01807492
[5 empty] | 0.1133844 | 0.1178635 | 0.01694477 |  | 0.09204979 | 0.1164691 | 0.01731551 | 0.2039311 | 0.1144244 | 0.01804146 | 0.3121873 | 0.1143434 | 0.01807492
[5 empty] | 0.1124661 | 0.1186289 | 0.02072557 |  | 0.09174062 | 0.1172254 | 0.02135276 | 0.1980694 | 0.1151674 | 0.02166382 | 0.3124176 | 0.1150859 | 0.02191885
[5 empty] | 0.1121275 | 0.1193942 | 0.02069648 |  | 0.09213358 | 0.1179816 | 0.02135276 | 0.1978599 | 0.1159104 | 0.02166382 | 0.3061822 | 0.1158284 | 0.02191885
[5 empty] | 0.1105882 | 0.1201596 | 0.02092291 |  | 0.09010308 | 0.1187379 | 0.02135276 | 0.1981604 | 0.1166534 | 0.02166382 | 0.3099989 | 0.1165709 | 0.02191885
[5 empty] | 0.111565 | 0.1209249 | 0.02058431 |  | 0.09192418 | 0.1194942 | 0.02135276 | 0.1986217 | 0.1173964 | 0.02166382 | 0.3079852 | 0.1173134 | 0.02191885
[5 empty] | 0.1114889 | 0.1216902 | 0.02433018 |  | 0.08996755 | 0.1202505 | 0.02496516 | 0.200882 | 0.1181395 | 0.02537443 | 0.3068544 | 0.1180559 | 0.02505972
[5 empty] | 0.1116358 | 0.1224556 | 0.0241649 |  | 0.08922445 | 0.1210068 | 0.02496516 | 0.2007653 | 0.1188825 | 0.02537443 | 0.3102113 | 0.1187984 | 0.02505972
[5 empty] | 0.1094984 | 0.1232209 | 0.02434963 |  | 0.08961726 | 0.1217631 | 0.02496516 | 0.1997803 | 0.1196255 | 0.02537443 | 0.3002625 | 0.1195408 | 0.02505972
[5 empty] | 0.1097484 | 0.1239863 | 0.02447116 |  | 0.08914499 | 0.1225194 | 0.02496516 | 0.195064 | 0.1203685 | 0.02537443 | 0.3059346 | 0.1202833 | 0.02505972
[5 empty] | 0.1100653 | 0.1247516 | 0.02748663 |  | 0.08961042 | 0.1232757 | 0.02748857 | 0.1984846 | 0.1211115 | 0.02804368 | 0.3049713 | 0.1210258 | 0.02794904
[5 empty] | 0.1076595 | 0.125517 | 0.02707476 |  | 0.09013423 | 0.124032 | 0.02748857 | 0.1954195 | 0.1218545 | 0.02804368 | 0.2975222 | 0.1217683 | 0.02794904
[5 empty] | 0.1068233 | 0.1262823 | 0.02732843 |  | 0.08978905 | 0.1247883 | 0.02748857 | 0.1948532 | 0.1225976 | 0.02804368 | 0.2995145 | 0.1225108 | 0.02794904
[5 empty] | 0.1090652 | 0.1270477 | 0.02704203 |  | 0.08885802 | 0.1255446 | 0.03003796 | 0.1939588 | 0.1233406 | 0.02804368 | 0.2941611 | 0.1232533 | 0.02794904
[5 empty] | 0.1075428 | 0.127813 | 0.02974532 |  | 0.08800861 | 0.1263009 | 0.03003796 | 0.1920823 | 0.1240836 | 0.02986735 | 0.3027684 | 0.1239958 | 0.03030201
[5 empty] | 0.1071219 | 0.1285784 | 0.02959319 |  | 0.08891492 | 0.1270572 | 0.03003796 | 0.1950182 | 0.1248266 | 0.02986735 | 0.3025991 | 0.1247383 | 0.03030201
[5 empty] | 0.1069571 | 0.1293437 | 0.02983481 |  | 0.08771037 | 0.1278134 | 0.03003796 | 0.1924675 | 0.1255696 | 0.02986735 | 0.2966298 | 0.1254808 | 0.03030201
[5 empty] | 0.1082211 | 0.1301091 | 0.02974234 |  | 0.08670209 | 0.1285697 | 0.03003796 | 0.193584 | 0.1263126 | 0.02986735 | 0.2951037 | 0.1262233 | 0.03030201
[5 empty] | 0.1064886 | 0.1308744 | 0.03183391 |  | 0.08648044 | 0.129326 | 0.03146424 | 0.1917274 | 0.1270556 | 0.03201778 | 0.2951126 | 0.1269657 | 0.03171661
[5 empty] | 0.1059829 | 0.1316398 | 0.03189416 |  | 0.08717968 | 0.1300823 | 0.03146424 | 0.1892297 | 0.1277987 | 0.03201778 | 0.2994335 | 0.1277082 | 0.03171661
[5 empty] | 0.1059333 | 0.1324051 | 0.03168489 |  | 0.0875906 | 0.1308386 | 0.03146424 | 0.1919556 | 0.1285417 | 0.03201778 | 0.2934557 | 0.1284507 | 0.03171661
[5 empty] | 0.1073678 | 0.1331705 | 0.03149148 |  | 0.08727699 | 0.1315949 | 0.03146424 | 0.1882459 | 0.1292847 | 0.03201778 | 0.2912522 | 0.1291932 | 0.03171661
[5 empty] | 0.1056386 | 0.1339358 | 0.03352125 |  | 0.08641986 | 0.1323512 | 0.03364049 | 0.188154 | 0.1300277 | 0.03395419 | 0.2890073 | 0.1299357 | 0.0334329
[5 empty] | 0.1056905 | 0.1347012 | 0.03395502 |  | 0.08698676 | 0.1331075 | 0.03364049 | 0.1913963 | 0.1307707 | 0.03395419 | 0.297307 | 0.1306782 | 0.0334329
[5 empty] | 0.1060099 | 0.1354665 | 0.03383733 |  | 0.08587896 | 0.1338638 | 0.03364049 | 0.1862255 | 0.1315137 | 0.03395419 | 0.2881941 | 0.1314207 | 0.0334329
[5 empty] | 0.1063325 | 0.1362318 | 0.03379362 |  | 0.086955 | 0.1346201 | 0.03364049 | 0.1869696 | 0.1322568 | 0.03395419 | 0.2877786 | 0.1321632 | 0.0334329
[5 empty] | 0.1060238 | 0.1369972 | 0.03475557 |  | 0.08702626 | 0.1353764 | 0.03506132 | 0.1895481 | 0.1329998 | 0.03503148 | 0.295493 | 0.1329057 | 0.03555788
[5 empty] | 0.1053189 | 0.1377625 | 0.03508841 |  | 0.08471223 | 0.1361327 | 0.03506132 | 0.1900004 | 0.1337428 | 0.03503148 | 0.2890987 | 0.1336481 | 0.03555788
[5 empty] | 0.1034012 | 0.1385279 | 0.03469952 |  | 0.08648982 | 0.136889 | 0.03506132 | 0.1872533 | 0.1344858 | 0.03503148 | 0.2899686 | 0.1343906 | 0.03555788
[5 empty] | 0.1033921 | 0.1392932 | 0.03664547 |  | 0.08466563 | 0.1376453 | 0.03506132 | 0.1866822 | 0.1352288 | 0.03503148 | 0.2933353 | 0.1351331 | 0.03555788
[5 empty] | 0.1054851 | 0.1400586 | 0.03612134 |  | 0.08655783 | 0.1384015 | 0.03666314 | 0.1892591 | 0.1359718 | 0.03681748 | 0.2926719 | 0.1358756 | 0.03656817
[5 empty] | 0.1054104 | 0.1408239 | 0.0361541 |  | 0.08565438 | 0.1391578 | 0.03666314 | 0.189958 | 0.1367148 | 0.03681748 | 0.291545 | 0.1366181 | 0.03656817
[5 empty] | 0.1027917 | 0.1415893 | 0.03673646 |  | 0.08443511 | 0.1399141 | 0.03666314 | 0.1838384 | 0.1374579 | 0.03681748 | 0.292378 | 0.1373606 | 0.03656817
[5 empty] | 0.1035653 | 0.1423546 | 0.03670006 |  | 0.08534239 | 0.1406704 | 0.03810396 | 0.1894439 | 0.1382009 | 0.03681748 | 0.288125 | 0.1381031 | 0.03656817
[5 empty] | 0.1023824 | 0.14312 | 0.03801912 |  | 0.08529836 | 0.1414267 | 0.03810396 | 0.188404 | 0.1389439 | 0.03756665 | 0.2860509 | 0.1388456 | 0.03755356
[5 empty] | 0.1029124 | 0.1438853 | 0.03767473 |  | 0.0846292 | 0.142183 | 0.03810396 | 0.1881204 | 0.1396869 | 0.03756665 | 0.2814282 | 0.1395881 | 0.03755356
[5 empty] | 0.1046455 | 0.1446507 | 0.03805696 |  | 0.08411705 | 0.1429393 | 0.03810396 | 0.1877873 | 0.1404299 | 0.03756665 | 0.288425 | 0.1403306 | 0.03755356
[5 empty] | 0.103372 | 0.145416 | 0.03867389 |  | 0.08471626 | 0.1436956 | 0.03810396 | 0.1857962 | 0.1411729 | 0.03756665 | 0.2873452 | 0.141073 | 0.03755356
[5 empty] | 0.1031204 | 0.1461814 | 0.03855807 |  | 0.0845174 | 0.1444519 | 0.03909296 | 0.1831897 | 0.141916 | 0.03834238 | 0.2864027 | 0.1418155 | 0.03892427
[5 empty] | 0.1036139 | 0.1469467 | 0.03846155 |  | 0.08329427 | 0.1452082 | 0.03909296 | 0.1848922 | 0.142659 | 0.03834238 | 0.2855451 | 0.142558 | 0.03892427
[5 empty] | 0.1031568 | 0.1477121 | 0.03828781 |  | 0.08469846 | 0.1459645 | 0.03909296 | 0.1859439 | 0.143402 | 0.03834238 | 0.2842379 | 0.1433005 | 0.03892427
[5 empty] | 0.104132 | 0.1484774 | 0.0382299 |  | 0.08466284 | 0.1467208 | 0.03909296 | 0.1861795 | 0.144145 | 0.03834238 | 0.2902955 | 0.144043 | 0.03892427
[5 empty] | 0.1029379 | 0.1492428 | 0.03969092 |  | 0.08502647 | 0.1474771 | 0.03904912 | 0.1865709 | 0.144888 | 0.03946735 | 0.290178 | 0.1447855 | 0.03896041
[5 empty] | 0.1016513 | 0.1500081 | 0.03920529 |  | 0.08286772 | 0.1482333 | 0.03904912 | 0.186818 | 0.145631 | 0.03946735 | 0.2799886 | 0.145528 | 0.03896041
[5 empty] | 0.101279 | 0.1507735 | 0.03980936 |  | 0.08310624 | 0.1489896 | 0.03904912 | 0.1813381 | 0.146374 | 0.03946735 | 0.2899982 | 0.1462705 | 0.03896041
[5 empty] | 0.1028725 | 0.1515388 | 0.03959507 |  | 0.08373132 | 0.1497459 | 0.03986085 | 0.1872508 | 0.1471171 | 0.03914178 | 0.2849128 | 0.147013 | 0.03956058
[5 empty] | 0.101599591 | 0.1523041 | 0.03909935 |  | 0.08324293 | 0.1505022 | 0.03986085 | 0.187572 | 0.1478601 | 0.03914178 | 0.2871382 | 0.1477555 | 0.03956058