## 1
Общество с ограниченной ответственностью "Инженерная геология" (ООО "ИнжГео") | [10 empty] | Общество с ограниченной ответственностью "Инженерная геология" (ООО "ИнжГео")
Юр. адрес: 117279, г. Москва, ул. Миклухо-Маклая, 36 а, этаж 5, пом. XXIII к. 76-84 | [10 empty] | Юр. адрес: 117279, г. Москва, ул. Миклухо-Маклая, 36 а, этаж 5, пом. XXIII к. 76-84 | [8 empty] | нагр |  |  | X0 | Y0 | R |  | нагр |  |  |  | X0 | Y0 | R | нагр |  |  |  | X0 | Y0 | R |  | нагр |  |  |  | X0 | Y0 | R
Телефон/факс +7 (495) 132-30-00, Адрес электронной почты inbox@inj-geo.ru | [10 empty] | Телефон/факс +7 (495) 132-30-00, Адрес электронной почты inbox@inj-geo.ru | [12 empty] | 0 | [7 empty] | 0 | [6 empty] | 0 | [7 empty] | 0
[20 empty] | девиатор | [6 empty] | девиатор | [6 empty] | девиатор | [7 empty] | девиатор
Испытательная лаборатория ООО «ИнжГео» | [10 empty] | Испытательная лаборатория ООО «ИнжГео» | [8 empty] | x0 | Угол | X | Y |  |  |  | x0 |  | Угол | X | Y |  |  | x0 |  | Угол | X | Y |  |  |  | x0 |  | Угол | X | Y
Адрес места осуществления деятельности лаборатории: г. Москва, просп. Вернадского, д. 51, стр. 1 | [10 empty] | Адрес места осуществления деятельности лаборатории: г. Москва, просп. Вернадского, д. 51, стр. 1 | [9 empty] | 0 | [7 empty] | 0 | [6 empty] | 0 | [7 empty] | 0
Телефон +7(910)4557682, E-mail: slg85@mail.ru | [10 empty] | Телефон +7(910)4557682, E-mail: slg85@mail.ru | [9 empty] | 5 | [7 empty] | 5 | [6 empty] | 5 | [7 empty] | 5
[21 empty] | 10 | [7 empty] | 10 | [6 empty] | 10 | [7 empty] | 10
Протокол испытаний № 13-63/27 от 25-11-2022 | [20 empty] | 15 | [7 empty] | 15 | [6 empty] | 15 | [7 empty] | 15
Наименование и адрес заказчика: ООО Регионстрой | [20 empty] | 20 | [7 empty] | 20 | [6 empty] | 20 | [7 empty] | 20
Наименование объекта: Переход трубопровода через р. Енисей | [20 empty] | 25 | [7 empty] | 25 | [6 empty] | 25 | [7 empty] | 25
Наименование используемого метода/методики: ГОСТ 12248.4-2020 | [20 empty] | 30 | [7 empty] | 30 | [6 empty] | 30 | [7 empty] | 30
Условия проведения испытания: температура окружающей среды (18 - 25)0С, влажность воздуха (40 - 75)% | [20 empty] | 35 | [7 empty] | 35 | [6 empty] | 35 | [7 empty] | 35
Дата получение объекта подлежащего испытаниям: 29.10.2022 | [20 empty] | 40 | [7 empty] | 40 | [6 empty] | 40 | [7 empty] | 40
Дата испытания: 25.10.2022-19.11.2027 | [20 empty] | 45 | [7 empty] | 45 | [6 empty] | 45 | [7 empty] | 45
Испытание грунтов методом трехосного сжатия | [10 empty] | Испытание грунтов методом трехосного сжатия | [9 empty] | 50 | [7 empty] | 50 | [6 empty] | 50 | [7 empty] | 50
Лабораторный номер: |  | 1062 | [5 empty] | We, % = | 0.322602453 |  | Лабораторный номер: | [6 empty] | We, % = |  |  | 55 | [7 empty] | 55 | [6 empty] | 55 | [7 empty] | 55
Номер скважины: |  | BH-087 | [5 empty] | ρ, г/см3 = | 1.9 |  | Номер скважины: | [6 empty] | ρ, г/см3 = |  |  | 60 | [7 empty] | 60 | [6 empty] | 60 | [7 empty] | 60
Глубина отбора, м: |  | 2.7 | [5 empty] | ρs, г/см3 = | 2.71 |  | Глубина отбора, м: | [6 empty] | ρs, г/см3 = |  |  | 65 | [7 empty] | 65 | [6 empty] | 65 | [7 empty] | 65
Наименование грунта: |  | Суглинок, после оттаивания текучепластичный, легкий песчанистый | [5 empty] | e, д.е. = | 1.1 |  | Наименование грунта: | [6 empty] | e, д.е. = |  |  | 70 | [7 empty] | 70 | [6 empty] | 70 | [7 empty] | 70
Схема проведения опыта: |  | КД | [5 empty] | IL, д.е. = | 0.927 |  | Схема проведения опыта: |  | CD |  |  |  |  | IL, д.е. = |  |  | 75 | [7 empty] | 75 | [6 empty] | 75 | [7 empty] | 75
Результаты испытаний | [10 empty] | Результаты испытаний | [9 empty] | 80 | [7 empty] | 80 | [6 empty] | 80 | [7 empty] | 80
[21 empty] | 85 | [7 empty] | 85 | [6 empty] | 85 | [7 empty] | 85
[21 empty] | 90 | [7 empty] | 90 | [6 empty] | 90 | [7 empty] | 90
[21 empty] | 95 | [7 empty] | 95 | [6 empty] | 95 | [7 empty] | 95
[21 empty] | 100 | [7 empty] | 100 | [6 empty] | 100 | [7 empty] | 100
[21 empty] | 105 | [7 empty] | 105 | [6 empty] | 105 | [7 empty] | 105
[21 empty] | 110 | [7 empty] | 110 | [6 empty] | 110 | [7 empty] | 110
[21 empty] | 115 | [7 empty] | 115 | [6 empty] | 115 | [7 empty] | 115
[21 empty] | 120 | [7 empty] | 120 | [6 empty] | 120 | [7 empty] | 120
[21 empty] | 125 | [7 empty] | 125 | [6 empty] | 125 | [7 empty] | 125
[21 empty] | 130 | [7 empty] | 130 | [6 empty] | 130 | [7 empty] | 130
[21 empty] | 135 | [7 empty] | 135 | [6 empty] | 135 | [7 empty] | 135
[21 empty] | 140 | [7 empty] | 140 | [6 empty] | 140 | [7 empty] | 140
[21 empty] | 145 | [7 empty] | 145 | [6 empty] | 145 | [7 empty] | 145
[21 empty] | 150 | [7 empty] | 150 | [6 empty] | 150 | [7 empty] | 150
[21 empty] | 155 | [7 empty] | 155 | [6 empty] | 155 | [7 empty] | 155
[21 empty] | 160 | [7 empty] | 160 | [6 empty] | 160 | [7 empty] | 160
[21 empty] | 165 | [7 empty] | 165 | [6 empty] | 165 | [7 empty] | 165
[21 empty] | 170 | [7 empty] | 170 | [6 empty] | 170 | [7 empty] | 170
[21 empty] | 175 | [7 empty] | 175 | [6 empty] | 175 | [7 empty] | 175
[21 empty] | 180 | [7 empty] | 180 | [6 empty] | 180 | [7 empty] | 180
[13 empty] | Давление в камере, Мпа σ3 | Вертикальная нагрузка, Мпа σ1 | Поровое давление, Мпа u
[13 empty] | 0.0503081145 | 0.1710454 |  |  |  |  | 1 | [6 empty] | σ3,кПа | σ1,кПа | u, кПа |  |  |  | 4
[13 empty] | 0.1503081145 | 0.4174367 | [26 empty] | δ3, Мпа | δ1-δ3, МПа | δ1, МПа | δ1, КПа
[13 empty] | 0.2503081145 | 0.6638279 | [20 empty] | С, МПа:
φ, град:
E, Мпа
[26 empty] | x | 0
[26 empty] | y |  |  |  | С, кПа | φ,°
Эффективные значения угла внутреннего трения и удельного сцепления ϕ', С'
[13 empty] | ϕ', град. = | 25
[13 empty] | С', МПа = | 0.015
|  | K0, д.е. | 0.5773817 | Эффективное напряжение, Мпа: |  |  |  |  | 0.02904699
|  | Модуль деформации E0, МПа: |  | Точки нахождения модуля Е0, Мпа (полное напряжение): |  |  |  |  | 0.02904699 | 0.05904699
|  | Модуль деформации E50, МПа: |  | qmax Давление при разрушении образца, Мпа (девиатор): |  |  |  |  | 0.144
|  | Коэф. Поперечной деформации, ϑ: |  | 0,5 qmax, Мпа (девиатор): |  |  |  |  | 0.072
| Начальник исп. лаборатории: | [6 empty] | Семиколенова Л.Г. |  |  |  |  | Начальник исп. лаборатории: |  |  |  |  | Семиколенова Л.Г.
Лист 1 , всего листов 2 | [11 empty] | Лист 2 , всего листов 2
Частичное воспроизведение протокола испытаний без письменного разрешения ООО «ИнжГео» ЗАПРЕЩАЕТСЯ | [11 empty] | Частичное воспроизведение протокола испытаний без письменного разрешения ООО «ИнжГео» ЗАПРЕЩАЕТСЯ
E0 |  |  | E50 |  | Деформация |  |  |  | Первая прочность |  |  | Вторая прочность |  |  | Третья прочность
devE0 | epsE0 |  | dev50 | epsE50 | dev | eps | ev |  | dev1 | eps1 | ev1 | dev1 | eps1 | ev2 | dev1 | eps1 | ev3
0.03 | 0.002997875 |  | 0.072 | 0.008993625 | 0 | 0 | -0.0001726606 |  | 0 | 0 | 0.0002459106 | 0 | 0 | -0.0002956159 | 0 | 0 | -0.0001667745
[5 empty] | 0.008003897 | 0.0007361049 | -0.0001726606 |  | 0.008430304 | 0.0007581932 | 0.0002459106 | 0.02370946 | 0.000762474 | -0.0002956159 | 0.03980762 | 0.0007205035 | -0.0001667745
Секущая модуля Е0 |  |  | Линия Q max |  | 0.01570978 | 0.00147221 | -0.0001726952 |  | 0.01638599 | 0.001516386 | 0.0002459106 | 0.04562205 | 0.001524948 | -0.0002956159 | 0.07611118 | 0.001441007 | -0.0001667745
| 0 |  |  | 0 | 0.02293806 | 0.002208315 | -0.004877713 |  | 0.02375145 | 0.002274579 | -0.004909089 | 0.06811778 | 0.002423709 | -0.003828891 | 0.108159 | 0.00216151 | -0.004117408
[5 empty] | 0.03 | 0.002997875 | -0.004877713 |  | 0.0301848687 | 0.003016349 | -0.004909089 | 0.08233809 | 0.003049896 | -0.003828891 | 0.1240559 | 0.002568628 | -0.004117408
[5 empty] | 0.03569109 | 0.003680524 | -0.004879176 |  | 0.03643859 | 0.003790966 | -0.004909089 | 0.09906118 | 0.00381237 | -0.003828891 | 0.1613239 | 0.003602517 | -0.004117408
|  |  | Линия 0,5 Q max |  | 0.04171696 | 0.004416629 | -0.004878688 |  | 0.04232741 | 0.004549159 | -0.004909089 | 0.1140895 | 0.004574844 | -0.003828891 | 0.1838813 | 0.004323021 | -0.004117408
|  |  |  | 0 | 0.04753451 | 0.005152734 | -0.003565044 |  | 0.04786273 | 0.005307352 | -0.003951892 | 0.1264107 | 0.005337318 | -0.002550735 | 0.2067599 | 0.005351309 | -0.00231512
[5 empty] | 0.05309473 | 0.005888839 | -0.003564687 |  | 0.05282007 | 0.006065545 | -0.003951892 | 0.1335643 | 0.005940464 | -0.002550735 | 0.2130341 | 0.005764028 | -0.00231512
[5 empty] | 0.05830966 | 0.006624944 | -0.0035654 |  | 0.05713577 | 0.006823738 | -0.003951892 | 0.1423134 | 0.006862266 | -0.002550735 | 0.2234144 | 0.006484531 | -0.00231512
[5 empty] | 0.06310984 | 0.007361049 | -0.0035654 |  | 0.06036863 | 0.007540734 | -0.003951892 | 0.1492385 | 0.00762474 | -0.002550735 | 0.233489 | 0.007205035 | -0.00231512
[5 empty] | 0.06744959 | 0.008097154 | -0.002107656 |  | 0.06346923 | 0.008340125 | -0.003272993 | 0.1558328 | 0.008387214 | -0.002668204 | 0.2432217 | 0.007925538 | -0.002219299
Коэфф. Точки |  |  |  |  | 0.072 | 0.008993625 | -0.002108078 |  | 0.06631947 | 0.009098318 | -0.003272993 | 0.16231 | 0.009149688 | -0.002668204 | 0.2524218 | 0.008646042 | -0.002219299
[5 empty] | 0.07463309 | 0.009569363 | -0.002108078 |  | 0.06910347 | 0.009856511 | -0.003272993 | 0.168583 | 0.009912162 | -0.002668204 | 0.2613955 | 0.009366545 | -0.002219299
[5 empty] | 0.07797799 | 0.01030547 | -0.002158538 |  | 0.07184567 | 0.0106147 | -0.003272993 | 0.1745566 | 0.01067464 | -0.002668204 | 0.270002 | 0.01008705 | -0.002219299
[5 empty] | 0.08127964 | 0.01104157 | -0.002158106 |  | 0.07447276 | 0.0113729 | -0.002868512 | 0.1802282 | 0.01143711 | -0.002950584 | 0.2780901 | 0.01080755 | -0.002145565
[5 empty] | 0.08458459 | 0.01177768 | -0.002158538 |  | 0.07701975 | 0.01213109 | -0.002868512 | 0.1857969 | 0.01219958 | -0.002950584 | 0.2860354 | 0.01152806 | -0.002145565
[5 empty] | 0.08782054 | 0.01251378 | -0.002158538 |  | 0.0794469 | 0.01288928 | -0.002868512 | 0.1909967 | 0.01296206 | -0.002950584 | 0.2935825 | 0.01224856 | -0.002145565
[5 empty] | 0.09102154 | 0.01324989 | -0.002158322 |  | 0.08187019 | 0.01364748 | -0.002868512 | 0.19603 | 0.01372453 | -0.002950584 | 0.3006816 | 0.01296906 | -0.002145565
[5 empty] | 0.09413899 | 0.01398599 | -0.002318952 |  | 0.08415855 | 0.01440567 | -0.002515992 | 0.2008305 | 0.01448701 | -0.003329013 | 0.307503 | 0.01368957 | -0.002090888
[5 empty] | 0.09717944 | 0.0147221 | -0.002318952 |  | 0.08634945 | 0.01516386 | -0.002515992 | 0.2053989 | 0.01524948 | -0.003329013 | 0.313887 | 0.01441007 | -0.002090888
[5 empty] | 0.1001958 | 0.0154582 | -0.002318952 |  | 0.08848309 | 0.01592206 | -0.002515992 | 0.2096999 | 0.01601195 | -0.003329013 | 0.3200653 | 0.01513057 | -0.002090888
[5 empty] | 0.1031078 | 0.01619431 | -0.002318952 |  | 0.09053176 | 0.01668025 | -0.002515992 | 0.2138422 | 0.01677443 | -0.003329013 | 0.3260492 | 0.01585108 | -0.002090888
[5 empty] | 0.1059543 | 0.01693041 | -0.002547187 |  | 0.09250893 | 0.01743844 | -0.002223799 | 0.2177924 | 0.0175369 | -0.003733736 | 0.3315584 | 0.01657158 | -0.002053668
[5 empty] | 0.1087456 | 0.01766652 | -0.002546932 |  | 0.09438542 | 0.01819664 | -0.002223799 | 0.2213662 | 0.01829938 | -0.003733736 | 0.3368889 | 0.01729208 | -0.002053668
[5 empty] | 0.1114125 | 0.01840262 | -0.002546423 |  | 0.09615983 | 0.01895483 | -0.002223799 | 0.2247852 | 0.01906185 | -0.003733736 | 0.3419329 | 0.01801259 | -0.002053668
[5 empty] | 0.1139964 | 0.01913873 | -0.002546932 |  | 0.09789013 | 0.01971302 | -0.002223799 | 0.2280145 | 0.01982432 | -0.003733736 | 0.3464587 | 0.01873309 | -0.002053668
[5 empty] | 0.1164249 | 0.01987483 | -0.002807622 |  | 0.09947211 | 0.02047122 | -0.001996787 | 0.2309795 | 0.0205868 | -0.004098629 | 0.3510698 | 0.01945359 | -0.0020306
[5 empty] | 0.1187572 | 0.02061094 | -0.002807622 |  | 0.1010393 | 0.02122941 | -0.001996787 | 0.2337183 | 0.02134927 | -0.004098629 | 0.3551758 | 0.0201741 | -0.0020306
[5 empty] | 0.1209878 | 0.02134704 | -0.002807342 |  | 0.1024555 | 0.0219876 | -0.001996787 | 0.2361932 | 0.02211175 | -0.004098629 | 0.3591449 | 0.0208946 | -0.0020306
[5 empty] | 0.1230936 | 0.02208315 | -0.002807061 |  | 0.1037954 | 0.02274579 | -0.001996787 | 0.2385208 | 0.02287422 | -0.004098629 | 0.3626187 | 0.0216151 | -0.0020306
[5 empty] | 0.125121 | 0.02281925 | -0.003065035 |  | 0.1050274 | 0.02350399 | -0.001842087 | 0.2405077 | 0.02363669 | -0.004351926 | 0.3662171 | 0.02233561 | -0.002018612
[5 empty] | 0.1269236 | 0.02355536 | -0.003065035 |  | 0.1061817 | 0.02426218 | -0.001842087 | 0.2423494 | 0.02439917 | -0.004351926 | 0.3693957 | 0.02305611 | -0.002018612
[5 empty] | 0.1286176 | 0.02429146 | -0.003064115 |  | 0.1072578 | 0.02502037 | -0.001842087 | 0.2439688 | 0.02516164 | -0.004351926 | 0.3722834 | 0.02377661 | -0.002018612
[5 empty] | 0.1301435 | 0.02502757 | -0.003064728 |  | 0.1082393 | 0.02577857 | -0.001842087 | 0.2454459 | 0.02592412 | -0.004430802 | 0.3750746 | 0.02449712 | -0.002018612
[5 empty] | 0.1315856 | 0.02576367 | -0.003281421 |  | 0.1091095 | 0.02653676 | -0.001764291 | 0.2466233 | 0.02668659 | -0.004430802 | 0.3774015 | 0.02521762 | -0.002014438
[5 empty] | 0.1327744 | 0.02649978 | -0.003282077 |  | 0.1098513 | 0.02729495 | -0.001764291 | 0.2475362 | 0.02744906 | -0.004430802 | 0.3798356 | 0.02593813 | -0.002014438
[5 empty] | 0.133849 | 0.02723588 | -0.003282077 |  | 0.1105599 | 0.02805315 | -0.001764291 | 0.2484853 | 0.02821154 | -0.004430802 | 0.381893 | 0.02665863 | -0.002014438
[5 empty] | 0.1347301 | 0.02797199 | -0.003282405 |  | 0.111126 | 0.02881134 | -0.001764291 | 0.2495263 | 0.02897401 | -0.004430802 | 0.3838878 | 0.02737913 | -0.002014438
[5 empty] | 0.1354482 | 0.02870809 | -0.003424453 |  | 0.1116732 | 0.02956953 | -0.001810148 | 0.2502995 | 0.02973649 | -0.004392031 | 0.3859797 | 0.02809964 | -0.002023648
[5 empty] | 0.1359414 | 0.0294442 | -0.003423768 |  | 0.1122223 | 0.03032773 | -0.001810148 | 0.2512854 | 0.03049896 | -0.004392031 | 0.3879759 | 0.02882014 | -0.002023648
[5 empty] | 0.1362624 | 0.0301803 | -0.003424111 |  | 0.1127078 | 0.03108592 | -0.001810148 | 0.2520027 | 0.03126143 | -0.004392031 | 0.3900656 | 0.02954064 | -0.002023648
[5 empty] | 0.1365289 | 0.0309164 | -0.003424795 |  | 0.1132432 | 0.03184411 | -0.001810148 | 0.2528535 | 0.03202391 | -0.004392031 | 0.3919908 | 0.03026115 | -0.002023648
[5 empty] | 0.1367273 | 0.03165251 | -0.003493502 |  | 0.1137139 | 0.03260231 | -0.002114677 | 0.2536368 | 0.03278638 | -0.004302139 | 0.3938124 | 0.03098165 | -0.002054703
[5 empty] | 0.1369328 | 0.03238861 | -0.003493502 |  | 0.114152 | 0.0333605 | -0.002114677 | 0.2544335 | 0.03354886 | -0.004302139 | 0.3955921 | 0.03170215 | -0.002054703
[5 empty] | 0.1371645 | 0.03312472 | -0.003494201 |  | 0.1146392 | 0.03411869 | -0.002114677 | 0.2551224 | 0.03431133 | -0.004302139 | 0.397522 | 0.03242266 | -0.002054703
[5 empty] | 0.1373856 | 0.03386082 | -0.003493852 |  | 0.11506 | 0.03487689 | -0.002114677 | 0.2559063 | 0.0350738 | -0.004302139 | 0.3992115 | 0.03314316 | -0.002054703
[5 empty] | 0.1375966 | 0.03459693 | -0.003559348 |  | 0.1154799 | 0.03563508 | -0.00259417 | 0.2564606 | 0.03583628 | -0.004171309 | 0.4009825 | 0.03386366 | -0.002101971
[5 empty] | 0.1377228 | 0.03533303 | -0.003558992 |  | 0.1158984 | 0.03639327 | -0.00259417 | 0.2571511 | 0.03659875 | -0.004171309 | 0.4026378 | 0.03458417 | -0.002101971
[5 empty] | 0.137896 | 0.03606914 | -0.003558992 |  | 0.1162487 | 0.03715146 | -0.00259417 | 0.2577747 | 0.03736123 | -0.004171309 | 0.4041745 | 0.03530467 | -0.002101971
[5 empty] | 0.1380604 | 0.03680524 | -0.003558992 |  | 0.1166469 | 0.03790966 | -0.00259417 | 0.2584132 | 0.0381237 | -0.004171309 | 0.4055899 | 0.03602517 | -0.002101971
[5 empty] | 0.1382731 | 0.03754135 | -0.003616668 |  | 0.1169757 | 0.03866785 | -0.003140967 | 0.2589851 | 0.03888617 | -0.004013058 | 0.4072756 | 0.03674568 | -0.002156604
[5 empty] | 0.1384026 | 0.03827745 | -0.003617753 |  | 0.1173351 | 0.03942604 | -0.003140967 | 0.2594904 | 0.03964865 | -0.004013058 | 0.4086386 | 0.03746618 | -0.002156604
[5 empty] | 0.1385625 | 0.03901356 | -0.00361703 |  | 0.1175906 | 0.04018424 | -0.003140967 | 0.2600931 | 0.04041112 | -0.004013058 | 0.4100709 | 0.03818668 | -0.002156604
[5 empty] | 0.1386401 | 0.03974966 | -0.00361703 |  | 0.1179262 | 0.04094243 | -0.003140967 | 0.2605887 | 0.0411736 | -0.004013058 | 0.4113727 | 0.03890719 | -0.002156604
[5 empty] | 0.1388245 | 0.04048577 | -0.00367098 |  | 0.1181905 | 0.04170062 | -0.003648891 | 0.2610179 | 0.04193607 | -0.003835133 | 0.4124085 | 0.03962769 | -0.002213098
[5 empty] | 0.1389463 | 0.04122187 | -0.003669879 |  | 0.1184333 | 0.04245882 | -0.003648891 | 0.2615045 | 0.04269854 | -0.003835133 | 0.4135198 | 0.04034819 | -0.002213098
[5 empty] | 0.1390249 | 0.04195798 | -0.003670246 |  | 0.1186373 | 0.04321701 | -0.003648891 | 0.2618839 | 0.04346102 | -0.003835133 | 0.4146668 | 0.0410687 | -0.002213098
[5 empty] | 0.1391552 | 0.04269408 | -0.003670246 |  | 0.1188359 | 0.0439752 | -0.003648891 | 0.2622387 | 0.04422349 | -0.003835133 | 0.4158193 | 0.0417892 | -0.002264289
[5 empty] | 0.1392243 | 0.04343019 | -0.003717022 |  | 0.1189778 | 0.0447334 | -0.004008611 | 0.2626515 | 0.04498597 | -0.003650589 | 0.4168292 | 0.04250971 | -0.002264289
[5 empty] | 0.1393271 | 0.04416629 | -0.003716279 |  | 0.1191303 | 0.04549159 | -0.004008611 | 0.2629162 | 0.04574844 | -0.003650589 | 0.4175602 | 0.04323021 | -0.002264289
[5 empty] | 0.1394264 | 0.0449024 | -0.00371665 |  | 0.1192762 | 0.04624978 | -0.004008611 | 0.2632394 | 0.04651091 | -0.003650589 | 0.4183437 | 0.04395071 | -0.002264289
[5 empty] | 0.1395225 | 0.0456385 | -0.00371665 |  | 0.1194149 | 0.04700798 | -0.004008611 | 0.2635387 | 0.04727339 | -0.003650589 | 0.4191777 | 0.04467122 | -0.002264289
[5 empty] | 0.139654 | 0.04637461 | -0.003755695 |  | 0.1194952 | 0.04776617 | -0.00411491 | 0.2638971 | 0.04803586 | -0.003470386 | 0.4197924 | 0.04539172 | -0.002302759
[5 empty] | 0.1397644 | 0.04711071 | -0.003756822 |  | 0.119522 | 0.04852436 | -0.00411491 | 0.2641907 | 0.04879834 | -0.003470386 | 0.4203192 | 0.04611222 | -0.002302759
[5 empty] | 0.1398162 | 0.04784682 | -0.003756446 |  | 0.1195803 | 0.04928256 | -0.00411491 | 0.264295 | 0.04956081 | -0.003470386 | 0.4206214 | 0.04683273 | -0.002302759
[5 empty] | 0.1399048 | 0.04858292 | -0.003756446 |  | 0.1196202 | 0.05004075 | -0.004051071 | 0.264542 | 0.05032328 | -0.003470386 | 0.4209653 | 0.04755323 | -0.002302759
[5 empty] | 0.1400116 | 0.04931903 | -0.00378571 |  | 0.1196756 | 0.05079894 | -0.004051071 | 0.2647244 | 0.05108576 | -0.003305815 | 0.421147 | 0.04827373 | -0.002321526
[5 empty] | 0.1400992 | 0.05005513 | -0.003785331 |  | 0.1197467 | 0.05155713 | -0.004051071 | 0.2649671 | 0.05184823 | -0.003305815 | 0.4212987 | 0.04899424 | -0.002321526
[5 empty] | 0.1401679 | 0.05079124 | -0.003784953 |  | 0.1197995 | 0.05231533 | -0.004051071 | 0.265106 | 0.05261071 | -0.003305815 | 0.4215524 | 0.04971474 | -0.002321526
[5 empty] | 0.1402374 | 0.05152734 | -0.003784953 |  | 0.1198508 | 0.05307352 | -0.004051071 | 0.2651975 | 0.05337318 | -0.003305815 | 0.4213993 | 0.05043524 | -0.002321526
[5 empty] | 0.140346 | 0.05226345 | -0.003806524 |  | 0.1199348 | 0.05383171 | -0.003907681 | 0.2653695 | 0.05413565 | -0.003140445 | 0.4212761 | 0.05115575 | -0.002319342
[5 empty] | 0.1404563 | 0.05299955 | -0.003806524 |  | 0.1199663 | 0.05458991 | -0.003907681 | 0.2654972 | 0.05489813 | -0.003140445 | 0.4211849 | 0.05187625 | -0.002319342
[5 empty] | 0.1405307 | 0.05373566 | -0.003806905 |  | 0.1200135 | 0.0553481 | -0.003907681 | 0.2654971 | 0.0556606 | -0.003140445 | 0.421128 | 0.05259675 | -0.002319342
[5 empty] | 0.1406648 | 0.05447176 | -0.003806144 |  | 0.1200763 | 0.05610629 | -0.003907681 | 0.2657432 | 0.05642308 | -0.003140445 | 0.420906 | 0.05331726 | -0.002308406
[5 empty] | 0.1407447 | 0.05520787 | -0.003816455 |  | 0.1200695 | 0.05686449 | -0.003702418 | 0.2657364 | 0.05718555 | -0.002947293 | 0.4207899 | 0.05403776 | -0.002308406
[5 empty] | 0.1408473 | 0.05594397 | -0.003816837 |  | 0.1201465 | 0.05762268 | -0.003702418 | 0.265934 | 0.05794802 | -0.002947293 | 0.4205132 | 0.05475826 | -0.002308406
[5 empty] | 0.1409347 | 0.05668008 | -0.003816074 |  | 0.120205 | 0.05838087 | -0.003702418 | 0.2660029 | 0.0587105 | -0.002947293 | 0.4202795 | 0.05547877 | -0.002308406
[5 empty] | 0.1410264 | 0.05741618 | -0.003816837 |  | 0.1201939 | 0.05913907 | -0.003702418 | 0.2660679 | 0.05947297 | -0.002947293 | 0.4200239 | 0.05619927 | -0.002308406
[5 empty] | 0.1411786 | 0.05815229 | -0.003789752 |  | 0.1202496 | 0.05989726 | -0.003455382 | 0.2662953 | 0.06023545 | -0.002742034 | 0.4198826 | 0.05691978 | -0.002289109
[5 empty] | 0.1412568 | 0.05888839 | -0.003789752 |  | 0.1203038 | 0.06065545 | -0.003455382 | 0.26631 | 0.06099792 | -0.002742034 | 0.4196567 | 0.05764028 | -0.002289109
[5 empty] | 0.1413755 | 0.0596245 | -0.003788615 |  | 0.1203396 | 0.06141365 | -0.003455382 | 0.2664452 | 0.06176039 | -0.002742034 | 0.4193485 | 0.05836078 | -0.002289109
[5 empty] | 0.1414959 | 0.0603606 | -0.003789752 |  | 0.120391 | 0.06217184 | -0.003455382 | 0.2665756 | 0.06252287 | -0.002742034 | 0.4188264 | 0.05908129 | -0.002289109
[5 empty] | 0.1416752 | 0.0610967 | -0.003641818 |  | 0.1204068 | 0.06293003 | -0.003185858 | 0.2666177 | 0.06328534 | -0.002544021 | 0.4185611 | 0.05980179 | -0.002266369
[5 empty] | 0.1417406 | 0.06183281 | -0.003641454 |  | 0.1204382 | 0.06368823 | -0.003185858 | 0.2667381 | 0.06404782 | -0.002544021 | 0.4182202 | 0.06052229 | -0.002266369
[5 empty] | 0.1419216 | 0.06256891 | -0.003641454 |  | 0.120434 | 0.06444642 | -0.003185858 | 0.2667697 | 0.06481029 | -0.002544021 | 0.417806 | 0.0612428 | -0.002266369
[5 empty] | 0.1420261 | 0.06330502 | -0.00364109 |  | 0.1204796 | 0.06520461 | -0.003185858 | 0.2667959 | 0.06557276 | -0.002544021 | 0.4176546 | 0.0619633 | -0.002266369
[5 empty] | 0.1421688 | 0.06404112 | -0.003403164 |  | 0.1205408 | 0.0659628 | -0.002912844 | 0.2668163 | 0.06633524 | -0.002370798 | 0.4171672 | 0.0626838 | -0.002239839
[5 empty] | 0.1422725 | 0.06477723 | -0.003403505 |  | 0.1205492 | 0.066721 | -0.002912844 | 0.2669142 | 0.06709771 | -0.002370798 | 0.4169469 | 0.06340431 | -0.002239839
[5 empty] | 0.142356 | 0.06551333 | -0.003403164 |  | 0.1205391 | 0.06747919 | -0.002912844 | 0.267006 | 0.06786019 | -0.002370798 | 0.4165953 | 0.06412481 | -0.002239839
[5 empty] | 0.1424766 | 0.06624944 | -0.003111599 |  | 0.1205617 | 0.06823738 | -0.002912844 | 0.2670081 | 0.06862266 | -0.002370798 | 0.4160483 | 0.06484531 | -0.002239839
[5 empty] | 0.1425954 | 0.06698554 | -0.003111599 |  | 0.120617 | 0.06899558 | -0.002655703 | 0.2670037 | 0.06938513 | -0.00224 | 0.4157747 | 0.06556582 | -0.002213272
[5 empty] | 0.1427121 | 0.06772165 | -0.003111599 |  | 0.1206367 | 0.06975377 | -0.002655703 | 0.2671179 | 0.07014761 | -0.00224 | 0.4153766 | 0.06628632 | -0.002213272
[5 empty] | 0.1428649 | 0.06845775 | -0.003111599 |  | 0.1206719 | 0.07051196 | -0.002655703 | 0.2671 | 0.07091008 | -0.00224 | 0.415256 | 0.06700682 | -0.002213272
[5 empty] | 0.1429955 | 0.06919386 | -0.003110977 |  | 0.1206885 | 0.07127016 | -0.002655703 | 0.2671167 | 0.07167256 | -0.00224 | 0.4148158 | 0.06772733 | -0.002213272
[5 empty] | 0.1430455 | 0.06992996 | -0.002804988 |  | 0.1206523 | 0.07202835 | -0.002434996 | 0.2671285 | 0.07243503 | -0.002169215 | 0.4145907 | 0.06844783 | -0.002188156
[5 empty] | 0.1431498 | 0.07066607 | -0.002805549 |  | 0.120666 | 0.07278654 | -0.002434996 | 0.2671276 | 0.0731975 | -0.002169215 | 0.4143167 | 0.06916833 | -0.002188156
[5 empty] | 0.1432886 | 0.07140217 | -0.002804988 |  | 0.1207294 | 0.07354474 | -0.002434996 | 0.2671437 | 0.07395998 | -0.002169215 | 0.4140627 | 0.06988884 | -0.002188156
[5 empty] | 0.1433457 | 0.07213828 | -0.00252232 |  | 0.1207228 | 0.07430293 | -0.002268642 | 0.2670001 | 0.07472245 | -0.002169215 | 0.4137643 | 0.07060934 | -0.002188156
[5 empty] | 0.1434752 | 0.07287438 | -0.002521816 |  | 0.120749 | 0.07506112 | -0.002268642 | 0.2669068 | 0.07548493 | -0.002134443 | 0.4134902 | 0.07132984 | -0.002167467
[5 empty] | 0.143522 | 0.07361049 | -0.002522068 |  | 0.1207394 | 0.07581932 | -0.002268642 | 0.2668234 | 0.0762474 | -0.002134443 | 0.4133682 | 0.07205035 | -0.002167467
[5 empty] | 0.1436019 | 0.07434659 | -0.002522068 |  | 0.1207284 | 0.07657751 | -0.002268642 | 0.2667093 | 0.07700987 | -0.002134443 | 0.4132517 | 0.07277085 | -0.002167467
[5 empty] | 0.1437145 | 0.0750827 | -0.002521564 |  | 0.1207157 | 0.0773357 | -0.002268642 | 0.2664827 | 0.07777235 | -0.002134443 | 0.4129413 | 0.07349136 | -0.002167467
[5 empty] | 0.1437819 | 0.0758188 | -0.002300477 |  | 0.1207373 | 0.0780939 | -0.002175342 | 0.266228 | 0.07853482 | -0.002107029 | 0.4129674 | 0.07421186 | -0.002149245
[5 empty] | 0.1438619 | 0.07655491 | -0.002300477 |  | 0.1207542 | 0.07885209 | -0.002175342 | 0.2660717 | 0.0792973 | -0.002107029 | 0.4127329 | 0.07493236 | -0.002149245
[5 empty] | 0.1439152 | 0.07729101 | -0.002300017 |  | 0.1207681 | 0.07961028 | -0.002175342 | 0.2658483 | 0.08005977 | -0.002107029 | 0.4124366 | 0.07565287 | -0.002149245
[5 empty] | 0.1439028 | 0.07802712 | -0.002300017 |  | 0.1207479 | 0.08036847 | -0.002175342 | 0.2655591 | 0.08082224 | -0.002085161 | 0.4122772 | 0.07637337 | -0.002149245
[5 empty] | 0.1439405 | 0.07876322 | -0.002177633 |  | 0.1207101 | 0.08112667 | -0.002138385 | 0.2652472 | 0.08158472 | -0.002085161 | 0.4122543 | 0.07709387 | -0.002134218
[5 empty] | 0.144 | 0.07949933 | -0.002177851 |  | 0.1206214 | 0.08188486 | -0.002138385 | 0.2649138 | 0.08234719 | -0.002085161 | 0.4121691 | 0.07781438 | -0.002134218
[5 empty] | 0.1440304 | 0.08023543 | -0.002177851 |  | 0.1205679 | 0.08264305 | -0.002138385 | 0.2644772 | 0.08310967 | -0.002085161 | 0.4118889 | 0.07853488 | -0.002134218
[5 empty] | 0.1440315 | 0.08097154 | -0.002177851 |  | 0.1204478 | 0.08340125 | -0.002138385 | 0.2641462 | 0.08387214 | -0.002085161 | 0.4117446 | 0.07925538 | -0.002134218
[5 empty] | 0.1440322 | 0.08170764 | -0.002137336 |  | 0.1203472 | 0.08415944 | -0.002109664 | 0.2636734 | 0.08463461 | -0.002067464 | 0.411736 | 0.07997589 | -0.002119467
[5 empty] | 0.1441101 | 0.08244375 | -0.002136695 |  | 0.1202669 | 0.08491763 | -0.002109664 | 0.2633912 | 0.08539709 | -0.002067464 | 0.411532 | 0.08069639 | -0.002119467
[5 empty] | 0.1441101 | 0.08317985 | -0.002137336 |  | 0.1201224 | 0.08567583 | -0.002109664 | 0.2629285 | 0.08615956 | -0.002067464 | 0.4114632 | 0.08141689 | -0.002119467
[5 empty] | 0.144129 | 0.08391596 | -0.002137336 |  | 0.1199824 | 0.08643402 | -0.002087132 | 0.2624522 | 0.08692204 | -0.002067464 | 0.4111326 | 0.0821374 | -0.002119467
[5 empty] | 0.1441476 | 0.08465206 | -0.002105964 |  | 0.1198138 | 0.08719221 | -0.002087132 | 0.2620873 | 0.08768451 | -0.002053802 | 0.4111352 | 0.0828579 | -0.002106556
[5 empty] | 0.1441658 | 0.08538817 | -0.002106385 |  | 0.1197023 | 0.08795041 | -0.002087132 | 0.2615052 | 0.08844698 | -0.002053802 | 0.4108756 | 0.0835784 | -0.002106556
[5 empty] | 0.1442031 | 0.08612427 | -0.002106385 |  | 0.1194955 | 0.0887086 | -0.002087132 | 0.261037 | 0.08920946 | -0.002053802 | 0.4108166 | 0.08429891 | -0.002106556
[5 empty] | 0.1441816 | 0.08686038 | -0.002105754 |  | 0.1193473 | 0.08946679 | -0.002087132 | 0.2606013 | 0.08997193 | -0.002053802 | 0.4108255 | 0.08501941 | -0.002106556
[5 empty] | 0.1442375 | 0.08759648 | -0.002082608 |  | 0.1191224 | 0.09022499 | -0.002068756 | 0.2600763 | 0.09073441 | -0.002042377 | 0.4105719 | 0.08573991 | -0.002094065
[5 empty] | 0.1441959 | 0.08833259 | -0.002083024 |  | 0.1189573 | 0.09098318 | -0.002068756 | 0.2596685 | 0.09149688 | -0.002042377 | 0.4103859 | 0.08646042 | -0.002094065
[5 empty] | 0.1442316 | 0.08906869 | -0.002082816 |  | 0.1187511 | 0.09174137 | -0.002068756 | 0.259133 | 0.09225935 | -0.002042377 | 0.4103334 | 0.08718092 | -0.002094065
[5 empty] | 0.1442474 | 0.0898048 | -0.002082816 |  | 0.1185383 | 0.09249957 | -0.002068756 | 0.258717 | 0.09302183 | -0.002042377 | 0.4103481 | 0.08790142 | -0.002094065
[5 empty] | 0.1442434 | 0.0905409 | -0.00206408 |  | 0.1182861 | 0.09325776 | -0.002054165 | 0.2581762 | 0.0937843 | -0.002031813 | 0.4100336 | 0.08862193 | -0.002080804
[5 empty] | 0.1443168 | 0.091277 | -0.00206408 |  | 0.1180962 | 0.09401595 | -0.002054165 | 0.2577164 | 0.09454678 | -0.002031813 | 0.409918 | 0.08934243 | -0.002080804
[5 empty] | 0.1442925 | 0.09201311 | -0.002064287 |  | 0.1178346 | 0.09477414 | -0.002054165 | 0.2571348 | 0.09530925 | -0.002031813 | 0.409803 | 0.09006294 | -0.002080804
[5 empty] | 0.1442873 | 0.09274921 | -0.002063874 |  | 0.1176031 | 0.09553234 | -0.002054165 | 0.2567182 | 0.09607172 | -0.002031813 | 0.4096883 | 0.09078344 | -0.002080804
[5 empty] | 0.1443595 | 0.09348532 | -0.002050732 |  | 0.1173855 | 0.09629053 | -0.002041937 | 0.2561825 | 0.0968342 | -0.002020739 | 0.4097719 | 0.09150394 | -0.002067872
[5 empty] | 0.1443729 | 0.09422142 | -0.002050117 |  | 0.1171658 | 0.09704872 | -0.002041937 | 0.2557326 | 0.09759667 | -0.002020739 | 0.4095255 | 0.09222445 | -0.002067872
[5 empty] | 0.144347 | 0.09495753 | -0.002050322 |  | 0.1168777 | 0.09780692 | -0.002041937 | 0.2551668 | 0.09835915 | -0.002020739 | 0.4095428 | 0.09294495 | -0.002067872
[5 empty] | 0.1443596 | 0.09569363 | -0.002050732 |  | 0.1166559 | 0.09856511 | -0.002041937 | 0.2546892 | 0.09912162 | -0.002020739 | 0.4092299 | 0.09366545 | -0.002067872
[5 empty] | 0.1443523 | 0.09642974 | -0.002038174 |  | 0.1164174 | 0.0993233 | -0.002029432 | 0.2542604 | 0.09988409 | -0.002009195 | 0.4092462 | 0.09438596 | -0.002052834
[5 empty] | 0.144364 | 0.09716584 | -0.002038174 |  | 0.1161964 | 0.1000815 | -0.002029432 | 0.2538009 | 0.1006466 | -0.002009195 | 0.4089979 | 0.09510646 | -0.002052834
[5 empty] | 0.1444142 | 0.09790195 | -0.002038174 |  | 0.1159769 | 0.1008397 | -0.002029432 | 0.2532715 | 0.101409 | -0.002009195 | 0.4089465 | 0.09582696 | -0.002052834
[5 empty] | 0.1444057 | 0.09863805 | -0.002026131 |  | 0.1157265 | 0.1015979 | -0.002029432 | 0.2528755 | 0.1021715 | -0.002009195 | 0.408828 | 0.09654747 | -0.002052834
[5 empty] | 0.1444356 | 0.09937416 | -0.002025523 |  | 0.115479 | 0.1023561 | -0.002016666 | 0.2525333 | 0.102934 | -0.001994794 | 0.4087741 | 0.09726797 | -0.002036364
[5 empty] | 0.1444456 | 0.1001103 | -0.002025928 |  | 0.1152685 | 0.1031143 | -0.002016666 | 0.2520851 | 0.1036965 | -0.001994794 | 0.4085209 | 0.09798847 | -0.002036364
[5 empty] | 0.1444163 | 0.1008464 | -0.002025928 |  | 0.1150129 | 0.1038725 | -0.002016666 | 0.2516129 | 0.1044589 | -0.001994794 | 0.4085954 | 0.09870898 | -0.002036364
[5 empty] | 0.1444643 | 0.1015825 | -0.002025928 |  | 0.1148285 | 0.1046307 | -0.002016666 | 0.2512387 | 0.1052214 | -0.001994794 | 0.4084044 | 0.09942948 | -0.002016875
[5 empty] | 0.1444731 | 0.1023186 | -0.002012081 |  | 0.1146006 | 0.1053888 | -0.00200121 | 0.2510035 | 0.1059839 | -0.001976965 | 0.4082113 | 0.10015 | -0.002016875
[5 empty] | 0.1444619 | 0.1030547 | -0.002012282 |  | 0.1144123 | 0.106147 | -0.00200121 | 0.2506279 | 0.1067464 | -0.001976965 | 0.4080818 | 0.1008705 | -0.002016875
[5 empty] | 0.1444697 | 0.1037908 | -0.002011678 |  | 0.1141821 | 0.1069052 | -0.00200121 | 0.2503137 | 0.1075088 | -0.001976965 | 0.4080814 | 0.101591 | -0.002016875
[5 empty] | 0.1444577 | 0.1045269 | -0.002012081 |  | 0.1140422 | 0.1076634 | -0.00200121 | 0.2500222 | 0.1082713 | -0.001953749 | 0.4077491 | 0.1023115 | -0.002016875
[5 empty] | 0.1445035 | 0.105263 | -0.001995521 |  | 0.113829 | 0.1084216 | -0.001982456 | 0.2496746 | 0.1090338 | -0.001953749 | 0.4076114 | 0.103032 | -0.001995218
[5 empty] | 0.1444711 | 0.1059991 | -0.00199592 |  | 0.1136911 | 0.1091798 | -0.001982456 | 0.2495522 | 0.1097963 | -0.001953749 | 0.4075364 | 0.1037525 | -0.001995218
[5 empty] | 0.1444966 | 0.1067352 | -0.001995521 |  | 0.1135307 | 0.109938 | -0.001982456 | 0.2492565 | 0.1105587 | -0.001953749 | 0.4074581 | 0.104473 | -0.001995218
[5 empty] | 0.1445021 | 0.1074713 | -0.001995322 |  | 0.1133323 | 0.1106962 | -0.001982456 | 0.2490685 | 0.1113212 | -0.001953749 | 0.4073104 | 0.1051935 | -0.001995218
[5 empty] | 0.1445267 | 0.1082074 | -0.001974724 |  | 0.1132113 | 0.1114544 | -0.001958781 | 0.2489496 | 0.1120837 | -0.001924957 | 0.4070276 | 0.105914 | -0.001969614
[5 empty] | 0.1444925 | 0.1089435 | -0.001974724 |  | 0.1130864 | 0.1122126 | -0.001958781 | 0.2488611 | 0.1128462 | -0.001924957 | 0.4070039 | 0.1066345 | -0.001969614
[5 empty] | 0.144555 | 0.1096796 | -0.001974329 |  | 0.1129748 | 0.1129708 | -0.001958781 | 0.2486847 | 0.1136086 | -0.001924957 | 0.4069104 | 0.107355 | -0.001969614
[5 empty] | 0.1445004 | 0.1104157 | -0.001946586 |  | 0.1129098 | 0.113729 | -0.001958781 | 0.2485811 | 0.1143711 | -0.001888158 | 0.4065497 | 0.1080755 | -0.001969614
[5 empty] | 0.1445231 | 0.1111518 | -0.001946975 |  | 0.112827 | 0.1144872 | -0.001927604 | 0.2486316 | 0.1151336 | -0.001888158 | 0.4065788 | 0.108796 | -0.001939902
[5 empty] | 0.1445259 | 0.1118879 | -0.001946586 |  | 0.112727 | 0.1152454 | -0.001927604 | 0.2486705 | 0.115896 | -0.001888158 | 0.4064061 | 0.1095165 | -0.001939902
[5 empty] | 0.1445671 | 0.112624 | -0.001946586 |  | 0.1126596 | 0.1160036 | -0.001927604 | 0.2486752 | 0.1166585 | -0.001888158 | 0.4061629 | 0.110237 | -0.001939902
[5 empty] | 0.1445106 | 0.1133602 | -0.001946391 |  | 0.1126417 | 0.1167617 | -0.001927604 | 0.2486044 | 0.117421 | -0.001888158 | 0.4059147 | 0.1109575 | -0.001905133
[5 empty] | 0.1445509 | 0.1140963 | -0.001910004 |  | 0.1126415 | 0.1175199 | -0.001888821 | 0.2485778 | 0.1181835 | -0.001796135 | 0.405858 | 0.111678 | -0.001905133
[5 empty] | 0.1445518 | 0.1148324 | -0.001909813 |  | 0.112624 | 0.1182781 | -0.001888821 | 0.2485957 | 0.1189459 | -0.001796135 | 0.4056647 | 0.1123985 | -0.001905133
[5 empty] | 0.1445133 | 0.1155685 | -0.001909813 |  | 0.1126098 | 0.1190363 | -0.001888821 | 0.248738 | 0.1197084 | -0.001796135 | 0.4054658 | 0.113119 | -0.001905133
[5 empty] | 0.1445094 | 0.1163046 | -0.001910386 |  | 0.1126627 | 0.1197945 | -0.001888821 | 0.2486458 | 0.1204709 | -0.001629502 | 0.4050633 | 0.1138396 | -0.001905133
[5 empty] | 0.1445076 | 0.1170407 | -0.001835294 |  | 0.1126199 | 0.1205527 | -0.001795277 | 0.2486785 | 0.1212334 | -0.001629502 | 0.405046 | 0.1145601 | -0.001837619
[5 empty] | 0.1445071 | 0.1177768 | -0.001835294 |  | 0.1126608 | 0.1213109 | -0.001795277 | 0.2487164 | 0.1219958 | -0.001629502 | 0.4048243 | 0.1152806 | -0.001837619
[5 empty] | 0.1443919 | 0.1185129 | -0.001835661 |  | 0.1126388 | 0.1220691 | -0.001795277 | 0.2488795 | 0.1227583 | -0.001629502 | 0.4045292 | 0.1160011 | -0.001837619
[5 empty] | 0.1443373 | 0.119249 | -0.001835111 |  | 0.1126843 | 0.1228273 | -0.001795277 | 0.2488488 | 0.1235208 | -0.001629502 | 0.4041613 | 0.1167216 | -0.001672271
[5 empty] | 0.1442466 | 0.1199851 | -0.001634817 |  | 0.1126998 | 0.1235855 | -0.001628761 | 0.2489036 | 0.1242833 | -0.00139518 | 0.4039168 | 0.1174421 | -0.001672271
[5 empty] | 0.1441203 | 0.1207212 | -0.001634817 |  | 0.1126853 | 0.1243437 | -0.001628761 | 0.2490443 | 0.1250457 | -0.00139518 | 0.4037306 | 0.1181626 | -0.001672271
[5 empty] | 0.1440559 | 0.1214573 | -0.001635307 |  | 0.1127387 | 0.1251019 | -0.001628761 | 0.2490714 | 0.1258082 | -0.00139518 | 0.4034064 | 0.1188831 | -0.001672271
[5 empty] | 0.1439181 | 0.1221934 | -0.001314244 |  | 0.112746 | 0.1258601 | -0.001628761 | 0.2491048 | 0.1265707 | -0.001100647 | 0.4032061 | 0.1196036 | -0.001672271
[5 empty] | 0.1437073 | 0.1229295 | -0.001314244 |  | 0.1128052 | 0.1266183 | -0.001396039 | 0.2491847 | 0.1273332 | -0.001100647 | 0.4029989 | 0.1203241 | -0.001417937
[5 empty] | 0.1435984 | 0.1236656 | -0.00131385 |  | 0.1128022 | 0.1273765 | -0.001396039 | 0.2492313 | 0.1280956 | -0.001100647 | 0.4025892 | 0.1210446 | -0.001417937
[5 empty] | 0.1433595 | 0.1244017 | -0.001314113 |  | 0.1128349 | 0.1281346 | -0.001396039 | 0.2493648 | 0.1288581 | -0.001100647 | 0.4023037 | 0.1217651 | -0.001417937
[5 empty] | 0.1432232 | 0.1251378 | -0.001314113 |  | 0.1128709 | 0.1288928 | -0.001396039 | 0.2494254 | 0.1296206 | -0.001100647 | 0.4021424 | 0.1224856 | -0.001084969
[5 empty] | 0.1429774 | 0.1258739 | -0.0008874909 |  | 0.1129429 | 0.129651 | -0.001105231 | 0.2495731 | 0.1303831 | -0.0007526207 | 0.4018445 | 0.1232061 | -0.001084969
[5 empty] | 0.1427577 | 0.12661 | -0.0008874909 |  | 0.1129368 | 0.1304092 | -0.001105231 | 0.2496483 | 0.1311455 | -0.0007526207 | 0.4014754 | 0.1239266 | -0.001084969
[5 empty] | 0.1425261 | 0.1273461 | -0.0008876685 |  | 0.1129995 | 0.1311674 | -0.001105231 | 0.2498512 | 0.131908 | -0.0007526207 | 0.4012309 | 0.1246471 | -0.001084969
[5 empty] | 0.1422828 | 0.1280822 | -0.0008876685 |  | 0.1130823 | 0.1319256 | -0.001105231 | 0.2499818 | 0.1326705 | -0.0007526207 | 0.4008504 | 0.1253676 | -0.001084969
[5 empty] | 0.1420669 | 0.1288184 | -0.0003695282 |  | 0.1131035 | 0.1326838 | -0.0007638798 | 0.2501604 | 0.1334329 | -0.0003580747 | 0.4005296 | 0.1260881 | -0.0006850054
[5 empty] | 0.1417444 | 0.1295545 | -0.0003695652 |  | 0.1131612 | 0.133442 | -0.0007638798 | 0.2503071 | 0.1341954 | -0.0003580747 | 0.4001384 | 0.1268086 | -0.0006850054
[5 empty] | 0.1414693 | 0.1302906 | -0.0003695652 |  | 0.1132557 | 0.1342002 | -0.0007638798 | 0.250382 | 0.1349579 | -0.0003580747 | 0.4000022 | 0.1275291 | -0.0006850054
[5 empty] | 0.1412228 | 0.1310267 | -0.0003695652 |  | 0.1133216 | 0.1349584 | -0.0003794266 | 0.2505054 | 0.1357204 | -0.0003580747 | 0.3996009 | 0.1282496 | -0.0006850054
[5 empty] | 0.1408906 | 0.1317628 | 0.0002259219 |  | 0.113359 | 0.1357166 | -0.0003794266 | 0.2507577 | 0.1364828 | 7.570485e-05 | 0.3991298 | 0.1289701 | -0.0002289134
[5 empty] | 0.1405878 | 0.1324989 | 0.000225967 |  | 0.1134334 | 0.1364748 | -0.0003794266 | 0.2509789 | 0.1372453 | 7.570485e-05 | 0.3988489 | 0.1296906 | -0.0002289134
[5 empty] | 0.1403338 | 0.133235 | 0.000225967 |  | 0.113545 | 0.137233 | -0.0003794266 | 0.2510485 | 0.1380078 | 7.570485e-05 | 0.3985635 | 0.1304111 | -0.0002289134
[5 empty] | 0.1399769 | 0.1339711 | 0.0002258993 |  | 0.1135793 | 0.1379912 | -0.0003794266 | 0.2513281 | 0.1387703 | 7.570485e-05 | 0.3981439 | 0.1311316 | -0.0002289134
[5 empty] | 0.1396505 | 0.1347072 | 0.0008849202 |  | 0.1136673 | 0.1387493 | 4.039067e-05 | 0.2515367 | 0.1395327 | 0.0005417871 | 0.3977203 | 0.1318521 | 0.0002721628
[5 empty] | 0.1392984 | 0.1354433 | 0.0008847432 |  | 0.1137601 | 0.1395075 | 4.039067e-05 | 0.2517147 | 0.1402952 | 0.0005417871 | 0.3973574 | 0.1325726 | 0.0002721628
[5 empty] | 0.1389966 | 0.1361794 | 0.0008848317 |  | 0.1138741 | 0.1402657 | 4.039067e-05 | 0.2519829 | 0.1410577 | 0.0005417871 | 0.3969906 | 0.1332931 | 0.0002721628
[5 empty] | 0.1386697 | 0.1369155 | 0.0008847432 |  | 0.1139931 | 0.1410239 | 4.039067e-05 | 0.2521805 | 0.1418202 | 0.0005417871 | 0.3968143 | 0.1340136 | 0.0002721628
[5 empty] | 0.1382808 | 0.1376516 | 0.001593138 |  | 0.1140844 | 0.1417821 | 0.0004878791 | 0.2524285 | 0.1425826 | 0.001032846 | 0.3962462 | 0.1347342 | 0.0008071826
[5 empty] | 0.1379622 | 0.1383877 | 0.001593138 |  | 0.1142302 | 0.1425403 | 0.0004878791 | 0.2527673 | 0.1433451 | 0.001032846 | 0.3959334 | 0.1354547 | 0.0008071826
[5 empty] | 0.1376013 | 0.1391238 | 0.001593138 |  | 0.1143483 | 0.1432985 | 0.0004878791 | 0.2529554 | 0.1441076 | 0.001032846 | 0.3954881 | 0.1361752 | 0.0008071826
[5 empty] | 0.1372362 | 0.1398599 | 0.001593298 |  | 0.1144719 | 0.1440567 | 0.0004878791 | 0.2533154 | 0.1448701 | 0.001032846 | 0.3952335 | 0.1368957 | 0.0008071826
[5 empty] | 0.1368302 | 0.140596 | 0.002336035 |  | 0.1145845 | 0.1448149 | 0.0009554698 | 0.2534844 | 0.1456325 | 0.001542294 | 0.3947177 | 0.1376162 | 0.001364343
[5 empty] | 0.1364583 | 0.1413321 | 0.002336736 |  | 0.1147191 | 0.1455731 | 0.0009554698 | 0.2538259 | 0.146395 | 0.001542294 | 0.3945218 | 0.1383367 | 0.001364343
[5 empty] | 0.136121 | 0.1420682 | 0.002336035 |  | 0.114876 | 0.1463313 | 0.0009554698 | 0.2540977 | 0.1471575 | 0.001542294 | 0.3939364 | 0.1390572 | 0.001364343
[5 empty] | 0.1357069 | 0.1428043 | 0.003101204 |  | 0.1149892 | 0.1470895 | 0.0009554698 | 0.2544213 | 0.14792 | 0.001542294 | 0.3936708 | 0.1397777 | 0.001364343
[5 empty] | 0.1353653 | 0.1435405 | 0.003101204 |  | 0.1151413 | 0.1478477 | 0.00143538 | 0.254797 | 0.1486824 | 0.002062706 | 0.3931453 | 0.1404982 | 0.001933613
[5 empty] | 0.1349298 | 0.1442766 | 0.003101825 |  | 0.1153326 | 0.1486059 | 0.00143538 | 0.2552249 | 0.1494449 | 0.002062706 | 0.3928751 | 0.1412187 | 0.001933613
[5 empty] | 0.1345489 | 0.1450127 | 0.003101204 |  | 0.1154969 | 0.1493641 | 0.00143538 | 0.2555431 | 0.1502074 | 0.002062706 | 0.39241 | 0.1419392 | 0.001933613
[5 empty] | 0.1341676 | 0.1457488 | 0.003679494 |  | 0.1156177 | 0.1501222 | 0.001799152 | 0.2558328 | 0.1509699 | 0.002456277 | 0.3920717 | 0.1426597 | 0.002360717
[5 empty] | 0.1338416 | 0.1464849 | 0.00368023 |  | 0.1158444 | 0.1508804 | 0.001799152 | 0.2562158 | 0.1517323 | 0.002456277 | 0.3915391 | 0.1433802 | 0.002360717