## 1
Общество с ограниченной ответственностью "Инженерная геология" (ООО "ИнжГео") | [10 empty] | Общество с ограниченной ответственностью "Инженерная геология" (ООО "ИнжГео")
Юр. адрес: 117279, г. Москва, ул. Миклухо-Маклая, 36 а, этаж 5, пом. XXIII к. 76-84 | [10 empty] | Юр. адрес: 117279, г. Москва, ул. Миклухо-Маклая, 36 а, этаж 5, пом. XXIII к. 76-84 | [8 empty] | нагр |  |  | X0 | Y0 | R |  | нагр |  |  |  | X0 | Y0 | R | нагр |  |  |  | X0 | Y0 | R |  | нагр |  |  |  | X0 | Y0 | R
Телефон/факс +7 (495) 132-30-00, Адрес электронной почты inbox@inj-geo.ru | [10 empty] | Телефон/факс +7 (495) 132-30-00, Адрес электронной почты inbox@inj-geo.ru | [12 empty] | 0 | [7 empty] | 0 | [6 empty] | 0 | [7 empty] | 0
[20 empty] | девиатор | [6 empty] | девиатор | [6 empty] | девиатор | [7 empty] | девиатор
Испытательная лаборатория ООО «ИнжГео» | [10 empty] | Испытательная лаборатория ООО «ИнжГео» | [8 empty] | x0 | Угол | X | Y |  |  |  | x0 |  | Угол | X | Y |  |  | x0 |  | Угол | X | Y |  |  |  | x0 |  | Угол | X | Y
Адрес места осуществления деятельности лаборатории: г. Москва, просп. Вернадского, д. 51, стр. 1 | [10 empty] | Адрес места осуществления деятельности лаборатории: г. Москва, просп. Вернадского, д. 51, стр. 1 | [9 empty] | 0 | [7 empty] | 0 | [6 empty] | 0 | [7 empty] | 0
Телефон +7(910)4557682, E-mail: slg85@mail.ru | [10 empty] | Телефон +7(910)4557682, E-mail: slg85@mail.ru | [9 empty] | 5 | [7 empty] | 5 | [6 empty] | 5 | [7 empty] | 5
[21 empty] | 10 | [7 empty] | 10 | [6 empty] | 10 | [7 empty] | 10
Протокол испытаний № 13-63/28 от 26-11-2022 | [20 empty] | 15 | [7 empty] | 15 | [6 empty] | 15 | [7 empty] | 15
Наименование и адрес заказчика: ООО Регионстрой | [20 empty] | 20 | [7 empty] | 20 | [6 empty] | 20 | [7 empty] | 20
Наименование объекта: Переход трубопровода через р. Енисей | [20 empty] | 25 | [7 empty] | 25 | [6 empty] | 25 | [7 empty] | 25
Наименование используемого метода/методики: ГОСТ 12248.4-2020 | [20 empty] | 30 | [7 empty] | 30 | [6 empty] | 30 | [7 empty] | 30
Условия проведения испытания: температура окружающей среды (18 - 25)0С, влажность воздуха (40 - 75)% | [20 empty] | 35 | [7 empty] | 35 | [6 empty] | 35 | [7 empty] | 35
Дата получение объекта подлежащего испытаниям: 30-10-2022 | [20 empty] | 40 | [7 empty] | 40 | [6 empty] | 40 | [7 empty] | 40
Дата испытания: 25.10.2022-19.11.2028 | [20 empty] | 45 | [7 empty] | 45 | [6 empty] | 45 | [7 empty] | 45
Испытание грунтов методом трехосного сжатия | [10 empty] | Испытание грунтов методом трехосного сжатия | [9 empty] | 50 | [7 empty] | 50 | [6 empty] | 50 | [7 empty] | 50
Лабораторный номер: |  | 1063 | [5 empty] | We, % = | 0.331811285 |  | Лабораторный номер: | [6 empty] | We, % = |  |  | 55 | [7 empty] | 55 | [6 empty] | 55 | [7 empty] | 55
Номер скважины: |  | BH-087 | [5 empty] | ρ, г/см3 = | 1.9 |  | Номер скважины: | [6 empty] | ρ, г/см3 = |  |  | 60 | [7 empty] | 60 | [6 empty] | 60 | [7 empty] | 60
Глубина отбора, м: |  | 3.4 | [5 empty] | ρs, г/см3 = | 2.7 |  | Глубина отбора, м: | [6 empty] | ρs, г/см3 = |  |  | 65 | [7 empty] | 65 | [6 empty] | 65 | [7 empty] | 65
Наименование грунта: |  | Суглинок, после оттаивания текучепластичный, легкий пылеватый | [5 empty] | e, д.е. = | 1.1 |  | Наименование грунта: | [6 empty] | e, д.е. = |  |  | 70 | [7 empty] | 70 | [6 empty] | 70 | [7 empty] | 70
Схема проведения опыта: |  | КД | [5 empty] | IL, д.е. = | 0.855 |  | Схема проведения опыта: |  | CD |  |  |  |  | IL, д.е. = |  |  | 75 | [7 empty] | 75 | [6 empty] | 75 | [7 empty] | 75
Результаты испытаний | [10 empty] | Результаты испытаний | [9 empty] | 80 | [7 empty] | 80 | [6 empty] | 80 | [7 empty] | 80
[21 empty] | 85 | [7 empty] | 85 | [6 empty] | 85 | [7 empty] | 85
[21 empty] | 90 | [7 empty] | 90 | [6 empty] | 90 | [7 empty] | 90
[21 empty] | 95 | [7 empty] | 95 | [6 empty] | 95 | [7 empty] | 95
[21 empty] | 100 | [7 empty] | 100 | [6 empty] | 100 | [7 empty] | 100
[21 empty] | 105 | [7 empty] | 105 | [6 empty] | 105 | [7 empty] | 105
[21 empty] | 110 | [7 empty] | 110 | [6 empty] | 110 | [7 empty] | 110
[21 empty] | 115 | [7 empty] | 115 | [6 empty] | 115 | [7 empty] | 115
[21 empty] | 120 | [7 empty] | 120 | [6 empty] | 120 | [7 empty] | 120
[21 empty] | 125 | [7 empty] | 125 | [6 empty] | 125 | [7 empty] | 125
[21 empty] | 130 | [7 empty] | 130 | [6 empty] | 130 | [7 empty] | 130
[21 empty] | 135 | [7 empty] | 135 | [6 empty] | 135 | [7 empty] | 135
[21 empty] | 140 | [7 empty] | 140 | [6 empty] | 140 | [7 empty] | 140
[21 empty] | 145 | [7 empty] | 145 | [6 empty] | 145 | [7 empty] | 145
[21 empty] | 150 | [7 empty] | 150 | [6 empty] | 150 | [7 empty] | 150
[21 empty] | 155 | [7 empty] | 155 | [6 empty] | 155 | [7 empty] | 155
[21 empty] | 160 | [7 empty] | 160 | [6 empty] | 160 | [7 empty] | 160
[21 empty] | 165 | [7 empty] | 165 | [6 empty] | 165 | [7 empty] | 165
[21 empty] | 170 | [7 empty] | 170 | [6 empty] | 170 | [7 empty] | 170
[21 empty] | 175 | [7 empty] | 175 | [6 empty] | 175 | [7 empty] | 175
[21 empty] | 180 | [7 empty] | 180 | [6 empty] | 180 | [7 empty] | 180
[13 empty] | Давление в камере, Мпа σ3 | Вертикальная нагрузка, Мпа σ1 | Поровое давление, Мпа u
[13 empty] | 0.063350959 | 0.2102563 |  |  |  |  | 1 | [6 empty] | σ3,кПа | σ1,кПа | u, кПа |  |  |  | 4
[13 empty] | 0.163350959 | 0.4663634 | [26 empty] | δ3, Мпа | δ1-δ3, МПа | δ1, МПа | δ1, КПа
[13 empty] | 0.263350959 | 0.7224704 | [20 empty] | С, МПа:
φ, град:
E, Мпа
[26 empty] | x | 0
[26 empty] | y |  |  |  | С, кПа | φ,°
Эффективные значения угла внутреннего трения и удельного сцепления ϕ', С'
[13 empty] | ϕ', град. = | 26
[13 empty] | С', МПа = | 0.015
|  | K0, д.е. | 0.5616289 | Эффективное напряжение, Мпа: |  |  |  |  | 0.03557973
|  | Модуль деформации E0, МПа: |  | Точки нахождения модуля Е0, Мпа (полное напряжение): |  |  |  |  | 0.03557973 | 0.06557973
|  | Модуль деформации E50, МПа: |  | qmax Давление при разрушении образца, Мпа (девиатор): |  |  |  |  | 0.1472727
|  | Коэф. Поперечной деформации, ϑ: |  | 0,5 qmax, Мпа (девиатор): |  |  |  |  | 0.07363636
| Начальник исп. лаборатории: | [6 empty] | Семиколенова Л.Г. |  |  |  |  | Начальник исп. лаборатории: |  |  |  |  | Семиколенова Л.Г.
Лист 1 , всего листов 2 | [11 empty] | Лист 2 , всего листов 2
Частичное воспроизведение протокола испытаний без письменного разрешения ООО «ИнжГео» ЗАПРЕЩАЕТСЯ | [11 empty] | Частичное воспроизведение протокола испытаний без письменного разрешения ООО «ИнжГео» ЗАПРЕЩАЕТСЯ
E0 |  |  | E50 |  | Деформация |  |  |  | Первая прочность |  |  | Вторая прочность |  |  | Третья прочность
devE0 | epsE0 |  | dev50 | epsE50 | dev | eps | ev |  | dev1 | eps1 | ev1 | dev1 | eps1 | ev2 | dev1 | eps1 | ev3
0.03 | 0.002725341 |  | 0.07363636 | 0.008176023 | 0 | 0 | 0.000371155 |  | 0 | 0 | 9.450554e-05 | 0 | 0 | 5.95156e-05 | 0 | 0 | 0.0005389105
[5 empty] | 0.009025864 | 0.0007610561 | 0.0003712292 |  | 0.009050546 | 0.0007383516 | 9.450554e-05 | 0.0256516 | 0.0007614823 | 5.95156e-05 | 0.04008794 | 0.0007440217 | 0.0005389105
Секущая модуля Е0 |  |  | Линия Q max |  | 0.01765573 | 0.001522112 | 0.0003711179 |  | 0.01769588 | 0.001476703 | 9.450554e-05 | 0.04949264 | 0.001522965 | 5.95156e-05 | 0.0772674 | 0.001488043 | 0.0005389105
| 0 |  |  | 0 | 0.02567324 | 0.002283168 | -0.004496184 |  | 0.02579801 | 0.002215055 | -0.005536722 | 0.08029829 | 0.002643952 | -0.00432452 | 0.1170755 | 0.002391112 | -0.003865255
[5 empty] | 0.03 | 0.002725341 | -0.004496184 |  | 0.03333257 | 0.002953406 | -0.005536722 | 0.09033196 | 0.003045929 | -0.00432452 | 0.1407506 | 0.002976087 | -0.003865255
[5 empty] | 0.04021382 | 0.00380528 | -0.004497083 |  | 0.0380105754 | 0.003453059 | -0.005536722 | 0.1090022 | 0.003807411 | -0.00432452 | 0.1702398 | 0.003720109 | -0.003865255
|  |  | Линия 0,5 Q max |  | 0.04730523 | 0.004566337 | -0.004495734 |  | 0.04672354 | 0.004430109 | -0.005536722 | 0.1263654 | 0.004568894 | -0.00432452 | 0.1968788 | 0.00446413 | -0.003865255
|  |  |  | 0 | 0.05404835 | 0.005327393 | -0.004287194 |  | 0.05306425 | 0.005168461 | -0.003948144 | 0.1409448 | 0.005330376 | -0.003133112 | 0.2185407 | 0.005208152 | -0.002851138
[5 empty] | 0.06032558 | 0.006088449 | -0.004286337 |  | 0.05899764 | 0.005906812 | -0.003948144 | 0.1515062 | 0.006097165 | -0.003133112 | 0.2295597 | 0.005730335 | -0.002851138
[5 empty] | 0.06597623 | 0.006849505 | -0.004286765 |  | 0.06441478 | 0.006645164 | -0.003948144 | 0.159341 | 0.00685334 | -0.003133112 | 0.2461452 | 0.006696196 | -0.002851138
[5 empty] | 0.07071997 | 0.007610561 | -0.004286765 |  | 0.06925138 | 0.007383516 | -0.003948144 | 0.1669334 | 0.007614823 | -0.003133112 | 0.2584931 | 0.007440217 | -0.002851138
[5 empty] | 0.07363636 | 0.008176023 | -0.004012955 |  | 0.07345268 | 0.008155628 | -0.00241676 | 0.1743 | 0.008376305 | -0.002768149 | 0.2704641 | 0.008184239 | -0.00267374
Коэфф. Точки |  |  |  |  | 0.07797804 | 0.009132673 | -0.004013356 |  | 0.0768827 | 0.008860219 | -0.00241676 | 0.1812086 | 0.009137787 | -0.002768149 | 0.2820542 | 0.008928261 | -0.00267374
[5 empty] | 0.08126753 | 0.009893729 | -0.004012955 |  | 0.08037483 | 0.00959857 | -0.00241676 | 0.1880052 | 0.009899269 | -0.002768149 | 0.2932036 | 0.009672283 | -0.00267374
[5 empty] | 0.08446507 | 0.01065479 | -0.004014159 |  | 0.08385889 | 0.01033692 | -0.00241676 | 0.1944543 | 0.01066075 | -0.002768149 | 0.3040186 | 0.0104163 | -0.00267374
[5 empty] | 0.08758624 | 0.01141584 | -0.003726146 |  | 0.08725763 | 0.01107527 | -0.002544662 | 0.2006297 | 0.01142223 | -0.002462327 | 0.3145563 | 0.01116033 | -0.002531952
[5 empty] | 0.09061969 | 0.0121769 | -0.003725028 |  | 0.09062556 | 0.01181362 | -0.002544662 | 0.2065365 | 0.01218372 | -0.002462327 | 0.3245247 | 0.01190435 | -0.002531952
[5 empty] | 0.09348101 | 0.01293795 | -0.003725401 |  | 0.09388101 | 0.01255198 | -0.002544662 | 0.212217 | 0.0129452 | -0.002462327 | 0.3340902 | 0.01264837 | -0.002531952
[5 empty] | 0.09632773 | 0.01369901 | -0.003725773 |  | 0.09709624 | 0.01329033 | -0.002544662 | 0.2176018 | 0.01370668 | -0.002462327 | 0.3434916 | 0.01339239 | -0.002531952
[5 empty] | 0.09901665 | 0.01446007 | -0.003400307 |  | 0.1002354 | 0.01402868 | -0.002801355 | 0.2227327 | 0.01446816 | -0.002215467 | 0.3521201 | 0.01413641 | -0.002422699
[5 empty] | 0.1016212 | 0.01522112 | -0.003400647 |  | 0.1033269 | 0.01476703 | -0.002801355 | 0.2275755 | 0.01522965 | -0.002215467 | 0.3607048 | 0.01488043 | -0.002422699
[5 empty] | 0.1041123 | 0.01598218 | -0.003400647 |  | 0.1062994 | 0.01550538 | -0.002801355 | 0.232213 | 0.01599113 | -0.002215467 | 0.3685615 | 0.01562446 | -0.002422699
[5 empty] | 0.1065056 | 0.01674323 | -0.003399627 |  | 0.1091462 | 0.01624373 | -0.002801355 | 0.2366515 | 0.01675261 | -0.002215467 | 0.3760581 | 0.01636848 | -0.002422699
[5 empty] | 0.1088338 | 0.01750429 | -0.00307271 |  | 0.1119834 | 0.01698209 | -0.003131923 | 0.2406952 | 0.01751409 | -0.002025921 | 0.3832576 | 0.0171125 | -0.002343592
[5 empty] | 0.1110347 | 0.01826535 | -0.003073017 |  | 0.1146674 | 0.01772044 | -0.003131923 | 0.2446706 | 0.01827557 | -0.002025921 | 0.3899642 | 0.01785652 | -0.002343592
[5 empty] | 0.1131894 | 0.0190264 | -0.003072095 |  | 0.117191 | 0.01845879 | -0.003131923 | 0.2484638 | 0.01903706 | -0.002025921 | 0.3963039 | 0.01860054 | -0.002343592
[5 empty] | 0.115185 | 0.01978746 | -0.003072095 |  | 0.1197115 | 0.01919714 | -0.003131923 | 0.2518731 | 0.01979854 | -0.002025921 | 0.4020081 | 0.01934457 | -0.002343592
[5 empty] | 0.1171538 | 0.02054851 | -0.002774126 |  | 0.1220243 | 0.01993549 | -0.003479534 | 0.2551087 | 0.02056002 | -0.001892833 | 0.4074705 | 0.02008859 | -0.002290785
[5 empty] | 0.1190143 | 0.02130957 | -0.002773294 |  | 0.1242523 | 0.02067384 | -0.003479534 | 0.2582188 | 0.0213215 | -0.001892833 | 0.4125566 | 0.02083261 | -0.002290785
[5 empty] | 0.1207326 | 0.02207063 | -0.002774126 |  | 0.1263537 | 0.0214122 | -0.003479534 | 0.2611251 | 0.02208299 | -0.001892833 | 0.4169914 | 0.02157663 | -0.002290785
[5 empty] | 0.1223771 | 0.02283168 | -0.002773571 |  | 0.1283044 | 0.02215055 | -0.003479534 | 0.2638325 | 0.02284447 | -0.001892833 | 0.420904 | 0.02232065 | -0.002290785
[5 empty] | 0.1239666 | 0.02359274 | -0.002537313 |  | 0.1301762 | 0.0228889 | -0.003789721 | 0.2661742 | 0.02360595 | -0.001815861 | 0.4246334 | 0.02306467 | -0.002261405
[5 empty] | 0.1254325 | 0.02435379 | -0.002537567 |  | 0.131829 | 0.02362725 | -0.003789721 | 0.2685409 | 0.02436743 | -0.001815861 | 0.4276958 | 0.0238087 | -0.002261405
[5 empty] | 0.1268634 | 0.02511485 | -0.00253706 |  | 0.1333935 | 0.0243656 | -0.003789721 | 0.2705504 | 0.02512891 | -0.001815861 | 0.4305008 | 0.02455272 | -0.002261405
[5 empty] | 0.1281723 | 0.02587591 | -0.00253706 |  | 0.1348264 | 0.02510395 | -0.003789721 | 0.2725975 | 0.0258904 | -0.001793837 | 0.4325594 | 0.02529674 | -0.002252335
[5 empty] | 0.129377 | 0.02663696 | -0.002395533 |  | 0.1360631 | 0.0258423 | -0.004008002 | 0.2742084 | 0.02665188 | -0.001793837 | 0.4342839 | 0.02604076 | -0.002252335
[5 empty] | 0.1304963 | 0.02739802 | -0.002395293 |  | 0.1370778 | 0.02658066 | -0.004008002 | 0.2757887 | 0.02741336 | -0.001793837 | 0.4356013 | 0.02678478 | -0.002252335
[5 empty] | 0.1315491 | 0.02815908 | -0.002396012 |  | 0.1380056 | 0.02731901 | -0.004008002 | 0.2774386 | 0.02817484 | -0.001793837 | 0.4366631 | 0.0275288 | -0.002252335
[5 empty] | 0.1325549 | 0.02892013 | -0.002395533 |  | 0.1387213 | 0.02805736 | -0.004079429 | 0.2788321 | 0.02893633 | -0.001793837 | 0.4374741 | 0.02827283 | -0.002252335
[5 empty] | 0.1334369 | 0.02968119 | -0.002381394 |  | 0.1393409 | 0.02879571 | -0.004079429 | 0.2803206 | 0.02969781 | -0.001888319 | 0.4383156 | 0.02901685 | -0.002282249
[5 empty] | 0.13436 | 0.03044224 | -0.002381633 |  | 0.1396948 | 0.02953406 | -0.004079429 | 0.2817258 | 0.03045929 | -0.001888319 | 0.4393295 | 0.02976087 | -0.002282249
[5 empty] | 0.1351811 | 0.0312033 | -0.002381871 |  | 0.1400312 | 0.03027241 | -0.004079429 | 0.2830458 | 0.03122077 | -0.001888319 | 0.4402365 | 0.03050489 | -0.002282249
[5 empty] | 0.1361019 | 0.03196436 | -0.002381633 |  | 0.1404376 | 0.03101077 | -0.004079429 | 0.2843683 | 0.03198226 | -0.001888319 | 0.4408966 | 0.03124891 | -0.002282249
[5 empty] | 0.1369168 | 0.03272541 | -0.002491393 |  | 0.1407307 | 0.03174912 | -0.004063518 | 0.2856923 | 0.03274374 | -0.002101584 | 0.4415924 | 0.03199294 | -0.002363202
[5 empty] | 0.1377353 | 0.03348647 | -0.002492141 |  | 0.1410329 | 0.03248747 | -0.004063518 | 0.2868366 | 0.03350522 | -0.002101584 | 0.4425371 | 0.03273696 | -0.002363202
[5 empty] | 0.138575 | 0.03424752 | -0.002491891 |  | 0.1414058 | 0.03322582 | -0.004063518 | 0.2881598 | 0.0342667 | -0.002101584 | 0.4431676 | 0.03348098 | -0.002363202
[5 empty] | 0.1394157 | 0.03500858 | -0.002491642 |  | 0.1416653 | 0.03396417 | -0.004063518 | 0.2892548 | 0.03502818 | -0.002101584 | 0.4437671 | 0.034225 | -0.002363202
[5 empty] | 0.1401799 | 0.03576964 | -0.002688811 |  | 0.1419754 | 0.03470252 | -0.00402455 | 0.2902549 | 0.03578967 | -0.002379209 | 0.4445493 | 0.03496902 | -0.002479657
[5 empty] | 0.1409608 | 0.03653069 | -0.002689348 |  | 0.1422132 | 0.03544087 | -0.00402455 | 0.2912949 | 0.03655115 | -0.002379209 | 0.4450199 | 0.03571304 | -0.002479657
[5 empty] | 0.1416996 | 0.03729175 | -0.002688811 |  | 0.1425431 | 0.03617923 | -0.00402455 | 0.2924194 | 0.03731263 | -0.002379209 | 0.4456759 | 0.03645707 | -0.002479657
[5 empty] | 0.1423752 | 0.0380528 | -0.002689617 |  | 0.1427802 | 0.03691758 | -0.00402455 | 0.2932169 | 0.03807411 | -0.002664307 | 0.4460933 | 0.03720109 | -0.002617415
[5 empty] | 0.143082 | 0.03881386 | -0.002935127 |  | 0.1430069 | 0.03765593 | -0.003967732 | 0.2940959 | 0.0388356 | -0.002664307 | 0.4466277 | 0.03794511 | -0.002617415
[5 empty] | 0.1437609 | 0.03957492 | -0.00293454 |  | 0.1432232 | 0.03839428 | -0.003967732 | 0.2949185 | 0.03959708 | -0.002664307 | 0.4473518 | 0.03868913 | -0.002617415
[5 empty] | 0.1443519 | 0.04033597 | -0.00293454 |  | 0.1435121 | 0.03913263 | -0.003967732 | 0.2957748 | 0.04035856 | -0.002664307 | 0.4478407 | 0.03943315 | -0.002617415
[5 empty] | 0.1449307 | 0.04109703 | -0.00293454 |  | 0.1437082 | 0.03987098 | -0.003895828 | 0.2964341 | 0.04112004 | -0.002664307 | 0.4480951 | 0.04017717 | -0.002617415
[5 empty] | 0.1455155 | 0.04185808 | -0.003187067 |  | 0.1438944 | 0.04060934 | -0.003895828 | 0.2970783 | 0.04188152 | -0.00290238 | 0.4486143 | 0.0409212 | -0.002762868
[5 empty] | 0.146046 | 0.04261914 | -0.003186748 |  | 0.1441123 | 0.04134769 | -0.003895828 | 0.2976141 | 0.04264301 | -0.00290238 | 0.4490437 | 0.04166522 | -0.002762868
[5 empty] | 0.1465204 | 0.0433802 | -0.003186748 |  | 0.144279 | 0.04208604 | -0.003895828 | 0.2981321 | 0.04340449 | -0.00290238 | 0.4495984 | 0.04240924 | -0.002762868
[5 empty] | 0.1469764 | 0.04414125 | -0.00318643 |  | 0.1444776 | 0.04282439 | -0.003895828 | 0.2985848 | 0.04416597 | -0.00290238 | 0.4499945 | 0.04315326 | -0.002762868
[5 empty] | 0.1472727 | 0.04490231 | -0.003408291 |  | 0.1446253 | 0.04356274 | -0.003810119 | 0.2991094 | 0.04492745 | -0.003035655 | 0.4503757 | 0.04389728 | -0.002899968
[5 empty] | 0.1478072 | 0.04566337 | -0.003407609 |  | 0.1448261 | 0.04430109 | -0.003810119 | 0.2993347 | 0.04568894 | -0.003035655 | 0.4507433 | 0.0446413 | -0.002899968
[5 empty] | 0.1480994 | 0.04642442 | -0.003407609 |  | 0.1449761 | 0.04503945 | -0.003810119 | 0.2995366 | 0.04645042 | -0.003035655 | 0.451027 | 0.04538533 | -0.002899968
[5 empty] | 0.1484063 | 0.04718548 | -0.00340795 |  | 0.1450963 | 0.0457778 | -0.003810119 | 0.2997222 | 0.0472119 | -0.003035655 | 0.4512279 | 0.04612935 | -0.002899968
[5 empty] | 0.148647 | 0.04794653 | -0.003558755 |  | 0.1451865 | 0.04651615 | -0.003718056 | 0.2999418 | 0.04797338 | -0.003040539 | 0.4516333 | 0.04687337 | -0.003017193
[5 empty] | 0.1488198 | 0.04870759 | -0.003558755 |  | 0.1453097 | 0.0472545 | -0.003718056 | 0.3001571 | 0.04873487 | -0.003040539 | 0.4519584 | 0.04761739 | -0.003017193
[5 empty] | 0.1489627 | 0.04946865 | -0.003559111 |  | 0.1454242 | 0.04799285 | -0.003718056 | 0.3002754 | 0.04949635 | -0.003040539 | 0.452276 | 0.04836141 | -0.003017193
[5 empty] | 0.149074 | 0.0502297 | -0.003599439 |  | 0.145551 | 0.0487312 | -0.003718056 | 0.3005285 | 0.05025783 | -0.003040539 | 0.4525873 | 0.04910544 | -0.003017193
[5 empty] | 0.1491324 | 0.05099076 | -0.00359908 |  | 0.1456485 | 0.04946955 | -0.003619837 | 0.3005916 | 0.05101931 | -0.003000027 | 0.4530368 | 0.04984946 | -0.003097539
[5 empty] | 0.1491506 | 0.05175181 | -0.003599799 |  | 0.1457585 | 0.05020791 | -0.003619837 | 0.3007894 | 0.05178079 | -0.003000027 | 0.4531959 | 0.05059348 | -0.003097539
[5 empty] | 0.1490794 | 0.05251287 | -0.003599799 |  | 0.1458186 | 0.05094626 | -0.003619837 | 0.3009364 | 0.05254228 | -0.003000027 | 0.453424 | 0.0513375 | -0.003097539
[5 empty] | 0.1490596 | 0.05327393 | -0.003599439 |  | 0.1459333 | 0.05168461 | -0.003521641 | 0.3011253 | 0.05330376 | -0.003000027 | 0.4537941 | 0.05208152 | -0.003097539
[5 empty] | 0.1490321 | 0.05403498 | -0.003544384 |  | 0.1459563 | 0.05242296 | -0.003521641 | 0.3012632 | 0.05406524 | -0.002929302 | 0.454164 | 0.05282554 | -0.003126858
[5 empty] | 0.1489973 | 0.05479604 | -0.003544738 |  | 0.1460343 | 0.05316131 | -0.003521641 | 0.3013964 | 0.05482672 | -0.002929302 | 0.4543198 | 0.05356957 | -0.003126858
[5 empty] | 0.1490156 | 0.05555709 | -0.003544029 |  | 0.1461046 | 0.05389966 | -0.003521641 | 0.3013856 | 0.05558821 | -0.002929302 | 0.4547661 | 0.05431359 | -0.003126858
[5 empty] | 0.148968 | 0.05631815 | -0.003423033 |  | 0.146149 | 0.05463802 | -0.003521641 | 0.3015095 | 0.05634969 | -0.002929302 | 0.4550729 | 0.05505761 | -0.003126858
[5 empty] | 0.1488551 | 0.05707921 | -0.003423375 |  | 0.1461506 | 0.05537637 | -0.003417088 | 0.3017681 | 0.05711117 | -0.002835131 | 0.4554535 | 0.05580163 | -0.003062051
[5 empty] | 0.1488365 | 0.05784026 | -0.00342406 |  | 0.1461722 | 0.05611472 | -0.003417088 | 0.301836 | 0.05787265 | -0.002835131 | 0.4556187 | 0.05654565 | -0.003062051
[5 empty] | 0.1487538 | 0.05860132 | -0.003423033 |  | 0.1462768 | 0.05685307 | -0.003417088 | 0.3018525 | 0.05863413 | -0.002835131 | 0.4558541 | 0.05728967 | -0.003062051
[5 empty] | 0.1486869 | 0.05936238 | -0.003423717 |  | 0.1463176 | 0.05759142 | -0.003417088 | 0.3020968 | 0.05939562 | -0.002835131 | 0.4563018 | 0.0580337 | -0.003062051
[5 empty] | 0.1486563 | 0.06012343 | -0.00325304 |  | 0.1463573 | 0.05832977 | -0.003287958 | 0.3021035 | 0.0601571 | -0.002722795 | 0.4564563 | 0.05877772 | -0.002897359
[5 empty] | 0.1485433 | 0.06088449 | -0.00325304 |  | 0.1463332 | 0.05906812 | -0.003287958 | 0.3022449 | 0.06091858 | -0.002722795 | 0.4567476 | 0.05952174 | -0.002897359
[5 empty] | 0.1485072 | 0.06164554 | -0.00325304 |  | 0.1464129 | 0.05980648 | -0.003287958 | 0.3022416 | 0.06168006 | -0.002722795 | 0.457174 | 0.06026576 | -0.002897359
[5 empty] | 0.1484098 | 0.0624066 | -0.003252715 |  | 0.1464076 | 0.06054483 | -0.003287958 | 0.302373 | 0.06244155 | -0.002722795 | 0.4575176 | 0.06100978 | -0.00267556
[5 empty] | 0.1483308 | 0.06316766 | -0.003047314 |  | 0.1465062 | 0.06128318 | -0.003138543 | 0.3024061 | 0.06320303 | -0.002598177 | 0.4576323 | 0.06175381 | -0.00267556
[5 empty] | 0.1482312 | 0.06392871 | -0.00304701 |  | 0.1465406 | 0.06202153 | -0.003138543 | 0.3026205 | 0.06396451 | -0.002598177 | 0.4580207 | 0.06249783 | -0.00267556
[5 empty] | 0.1481908 | 0.06468977 | -0.003047314 |  | 0.1465109 | 0.06275988 | -0.003138543 | 0.3026899 | 0.06472599 | -0.002598177 | 0.4581765 | 0.06324185 | -0.00267556
[5 empty] | 0.1480911 | 0.06545082 | -0.003047619 |  | 0.146564 | 0.06349823 | -0.003138543 | 0.3027542 | 0.06548748 | -0.002598177 | 0.4583862 | 0.06398587 | -0.00267556
[5 empty] | 0.1479923 | 0.06621188 | -0.0028228 |  | 0.1466369 | 0.06423659 | -0.002973475 | 0.3028132 | 0.06624896 | -0.002466178 | 0.458648 | 0.06472989 | -0.002439406
[5 empty] | 0.1479542 | 0.06697294 | -0.002823082 |  | 0.1466665 | 0.06497494 | -0.002973475 | 0.3027737 | 0.06701044 | -0.002466178 | 0.4586712 | 0.06547391 | -0.002439406
[5 empty] | 0.1478783 | 0.06773399 | -0.0028228 |  | 0.1466318 | 0.06571329 | -0.002973475 | 0.3027754 | 0.06777192 | -0.002466178 | 0.4588152 | 0.06621794 | -0.002439406
[5 empty] | 0.1477455 | 0.06849505 | -0.002823082 |  | 0.1467008 | 0.06645164 | -0.002973475 | 0.3028185 | 0.0685334 | -0.002466178 | 0.4589335 | 0.06696196 | -0.002439406
[5 empty] | 0.1476749 | 0.0692561 | -0.002593767 |  | 0.1467054 | 0.06718999 | -0.002798359 | 0.3029027 | 0.06929489 | -0.002334944 | 0.4589521 | 0.06770598 | -0.002230329
[5 empty] | 0.1476276 | 0.07001716 | -0.002594027 |  | 0.1467506 | 0.06792834 | -0.002798359 | 0.3029814 | 0.07005637 | -0.002334944 | 0.4591195 | 0.06845 | -0.002230329
[5 empty] | 0.1475842 | 0.07077822 | -0.002594027 |  | 0.1467945 | 0.0686667 | -0.002798359 | 0.3029148 | 0.07081785 | -0.002334944 | 0.4591887 | 0.06919402 | -0.002230329
[5 empty] | 0.1474861 | 0.07153927 | -0.002594027 |  | 0.1468158 | 0.06940505 | -0.002798359 | 0.3029359 | 0.07157933 | -0.002334944 | 0.4591862 | 0.06993804 | -0.002230329
[5 empty] | 0.1474523 | 0.07230033 | -0.002377779 |  | 0.1468357 | 0.0701434 | -0.002618212 | 0.3029515 | 0.07234082 | -0.002208625 | 0.4590779 | 0.07068207 | -0.002076305
[5 empty] | 0.1474439 | 0.07306138 | -0.002378016 |  | 0.146791 | 0.07088175 | -0.002618212 | 0.3030124 | 0.0731023 | -0.002208625 | 0.4590815 | 0.07142609 | -0.002076305
[5 empty] | 0.1473428 | 0.07382244 | -0.002378016 |  | 0.1468289 | 0.0716201 | -0.002618212 | 0.3029656 | 0.07386378 | -0.002208625 | 0.4588366 | 0.07217011 | -0.002076305
[5 empty] | 0.1473471 | 0.0745835 | -0.002377541 |  | 0.1468651 | 0.07235845 | -0.002618212 | 0.303001 | 0.07462526 | -0.002208625 | 0.4588497 | 0.07291413 | -0.002076305
[5 empty] | 0.1472994 | 0.07534455 | -0.002189619 |  | 0.1468367 | 0.0730968 | -0.002439096 | 0.3029516 | 0.07538674 | -0.002087469 | 0.4586885 | 0.07365815 | -0.00193802
[5 empty] | 0.1472594 | 0.07610561 | -0.002190057 |  | 0.1469118 | 0.07383516 | -0.002439096 | 0.3028645 | 0.07614823 | -0.002087469 | 0.4585705 | 0.07440217 | -0.00193802
[5 empty] | 0.1473053 | 0.07686667 | -0.002190057 |  | 0.14688 | 0.07457351 | -0.002439096 | 0.3028345 | 0.07690971 | -0.002087469 | 0.45828 | 0.0751462 | -0.00193802
[5 empty] | 0.1472541 | 0.07762772 | -0.002189838 |  | 0.1468676 | 0.07531186 | -0.002439096 | 0.3026766 | 0.07767119 | -0.002087469 | 0.4578903 | 0.07589022 | -0.00193802
[5 empty] | 0.1472627 | 0.07838878 | -0.002017044 |  | 0.1468745 | 0.07605021 | -0.00226573 | 0.3023461 | 0.07843267 | -0.001959309 | 0.4576186 | 0.07663424 | -0.001808827
[5 empty] | 0.1472128 | 0.07914983 | -0.002017246 |  | 0.1469216 | 0.07678856 | -0.00226573 | 0.3022634 | 0.07919416 | -0.001959309 | 0.4573216 | 0.07737826 | -0.001808827
[5 empty] | 0.1472029 | 0.07991089 | -0.002016842 |  | 0.1469054 | 0.07752691 | -0.00226573 | 0.3020112 | 0.07995564 | -0.001959309 | 0.4571443 | 0.07812228 | -0.001808827
[5 empty] | 0.1472331 | 0.08067195 | -0.002017044 |  | 0.1469263 | 0.07826527 | -0.00226573 | 0.301591 | 0.08071712 | -0.001959309 | 0.4567994 | 0.07886631 | -0.001808827
[5 empty] | 0.1471849 | 0.081433 | -0.001827937 |  | 0.1469466 | 0.07900362 | -0.002099364 | 0.30133 | 0.0814786 | -0.001822072 | 0.4564318 | 0.07961033 | -0.001688426
[5 empty] | 0.1472359 | 0.08219406 | -0.001827937 |  | 0.1468799 | 0.07974197 | -0.002099364 | 0.3009972 | 0.08224008 | -0.001822072 | 0.4559707 | 0.08035435 | -0.001688426
[5 empty] | 0.1472085 | 0.08295511 | -0.00182812 |  | 0.1468944 | 0.08048032 | -0.002099364 | 0.3005943 | 0.08300157 | -0.001822072 | 0.4555609 | 0.08109837 | -0.001688426
[5 empty] | 0.1471815 | 0.08371617 | -0.001828303 |  | 0.1468639 | 0.08121867 | -0.002099364 | 0.3003546 | 0.08376305 | -0.001822072 | 0.4550594 | 0.08184239 | -0.001688426
[5 empty] | 0.1472142 | 0.08447723 | -0.001627953 |  | 0.1468726 | 0.08195702 | -0.001916898 | 0.2998161 | 0.08452453 | -0.001678345 | 0.4546826 | 0.08258641 | -0.001573933
[5 empty] | 0.1471881 | 0.08523828 | -0.001627953 |  | 0.1468366 | 0.08269537 | -0.001916898 | 0.2993976 | 0.08528601 | -0.001678345 | 0.4543596 | 0.08333044 | -0.001573933
[5 empty] | 0.1471427 | 0.08599934 | -0.001627953 |  | 0.1468188 | 0.08343373 | -0.001916898 | 0.2989615 | 0.0860475 | -0.001678345 | 0.4537325 | 0.08407446 | -0.001573933
[5 empty] | 0.147137 | 0.08676039 | -0.001628116 |  | 0.1468193 | 0.08417208 | -0.001916898 | 0.2986017 | 0.08680898 | -0.001678345 | 0.4531611 | 0.08481848 | -0.001573933
[5 empty] | 0.1471318 | 0.08752145 | -0.001421259 |  | 0.1467962 | 0.08491043 | -0.001719149 | 0.2980889 | 0.08757046 | -0.001528421 | 0.4527178 | 0.0855625 | -0.001464499
[5 empty] | 0.1471268 | 0.08828251 | -0.001421401 |  | 0.1468125 | 0.08564878 | -0.001719149 | 0.2977014 | 0.08833194 | -0.001528421 | 0.452117 | 0.08630652 | -0.001464499
[5 empty] | 0.1471615 | 0.08904356 | -0.001421543 |  | 0.1467633 | 0.08638713 | -0.001719149 | 0.2971182 | 0.08909343 | -0.001528421 | 0.4517174 | 0.08705054 | -0.001464499
[5 empty] | 0.1471767 | 0.08980462 | -0.001421259 |  | 0.1467326 | 0.08712548 | -0.001719149 | 0.2965713 | 0.08985491 | -0.001528421 | 0.4510194 | 0.08779457 | -0.001356839
[5 empty] | 0.1471527 | 0.09056567 | -0.001213572 |  | 0.1466784 | 0.08786384 | -0.001510192 | 0.2961081 | 0.09061639 | -0.001373516 | 0.4505956 | 0.08853859 | -0.001356839
[5 empty] | 0.1471684 | 0.09132673 | -0.001213693 |  | 0.1466218 | 0.08860219 | -0.001510192 | 0.2956839 | 0.09137787 | -0.001373516 | 0.4500183 | 0.08928261 | -0.001356839
[5 empty] | 0.1471251 | 0.09208779 | -0.001213814 |  | 0.1466049 | 0.08934054 | -0.001510192 | 0.2951626 | 0.09213935 | -0.001373516 | 0.44936 | 0.09002663 | -0.001356839
[5 empty] | 0.1471016 | 0.09284884 | -0.001213936 |  | 0.1466067 | 0.09007889 | -0.001510192 | 0.294546 | 0.09290084 | -0.001373516 | 0.4488355 | 0.09077065 | -0.001356839
[5 empty] | 0.1471373 | 0.0936099 | -0.001010927 |  | 0.1465012 | 0.09081724 | -0.001297743 | 0.2940647 | 0.09366232 | -0.001214423 | 0.4480895 | 0.09151468 | -0.001250852
[5 empty] | 0.1470943 | 0.09437096 | -0.001011129 |  | 0.1465195 | 0.09155559 | -0.001297743 | 0.2934456 | 0.0944238 | -0.001214423 | 0.4476212 | 0.0922587 | -0.001250852
[5 empty] | 0.1471105 | 0.09513201 | -0.001011129 |  | 0.1464727 | 0.09229395 | -0.001297743 | 0.2930559 | 0.09518528 | -0.001214423 | 0.4470046 | 0.09300272 | -0.001250852
[5 empty] | 0.1471266 | 0.09589307 | -0.0008183917 |  | 0.1463608 | 0.0930323 | -0.001297743 | 0.2925316 | 0.09594677 | -0.001214423 | 0.4464538 | 0.09374674 | -0.001250852
[5 empty] | 0.1471231 | 0.09665412 | -0.0008185553 |  | 0.1463308 | 0.09377065 | -0.001086938 | 0.2920113 | 0.09670825 | -0.001053011 | 0.4456151 | 0.09449076 | -0.001143289
[5 empty] | 0.1471195 | 0.09741518 | -0.0008183098 |  | 0.1462988 | 0.094509 | -0.001086938 | 0.2914512 | 0.09746973 | -0.001053011 | 0.444986 | 0.09523478 | -0.001143289
[5 empty] | 0.1470962 | 0.09817624 | -0.0008183098 |  | 0.1462019 | 0.09524735 | -0.001086938 | 0.2909437 | 0.09823121 | -0.001053011 | 0.4443545 | 0.09597881 | -0.001143289
[5 empty] | 0.1470924 | 0.09893729 | -0.0008184735 |  | 0.146145 | 0.0959857 | -0.001086938 | 0.2903995 | 0.09899269 | -0.001053011 | 0.4439338 | 0.09672283 | -0.001143289
[5 empty] | 0.1471083 | 0.09969835 | -0.0006410695 |  | 0.1461491 | 0.09672405 | -0.0008842952 | 0.2898657 | 0.09975418 | -0.0008892704 | 0.4433002 | 0.09746685 | -0.001033345
[5 empty] | 0.1470845 | 0.1004594 | -0.0006410054 |  | 0.1460467 | 0.09746241 | -0.0008842952 | 0.2895248 | 0.1005157 | -0.0008892704 | 0.4425259 | 0.09821087 | -0.001033345
[5 empty] | 0.1471198 | 0.1012205 | -0.0006411977 |  | 0.1460053 | 0.09820076 | -0.0008842952 | 0.2889255 | 0.1012771 | -0.0008892704 | 0.4419647 | 0.09895489 | -0.001033345
[5 empty] | 0.1471154 | 0.1019815 | -0.0006411336 |  | 0.1458993 | 0.09893911 | -0.0008842952 | 0.2885673 | 0.1020386 | -0.0008892704 | 0.4414056 | 0.09969891 | -0.001033345
[5 empty] | 0.1471107 | 0.1027426 | -0.0004847168 |  | 0.1458336 | 0.09967746 | -0.000695529 | 0.2880447 | 0.1028001 | -0.0007248673 | 0.4407792 | 0.1004429 | -0.0009187542
[5 empty] | 0.1470467 | 0.1035036 | -0.0004847168 |  | 0.1457872 | 0.1004158 | -0.000695529 | 0.2876756 | 0.1035616 | -0.0007248673 | 0.4401568 | 0.101187 | -0.0009187542
[5 empty] | 0.1470415 | 0.1042647 | -0.0004846683 |  | 0.1457392 | 0.1011542 | -0.000695529 | 0.2872808 | 0.1043231 | -0.0007248673 | 0.4394692 | 0.101931 | -0.0009187542
[5 empty] | 0.1470754 | 0.1050257 | -0.0003546259 |  | 0.1456687 | 0.1018925 | -0.000695529 | 0.286952 | 0.1050846 | -0.0007248673 | 0.438928 | 0.102675 | -0.0009187542
[5 empty] | 0.1470499 | 0.1057868 | -0.0003545549 |  | 0.1455967 | 0.1026309 | -0.0005267368 | 0.2866458 | 0.105846 | -0.0005605143 | 0.4382532 | 0.103419 | -0.0007976749
[5 empty] | 0.1470633 | 0.1065479 | -0.0003546613 |  | 0.1455442 | 0.1033692 | -0.0005267368 | 0.2862737 | 0.1066075 | -0.0005605143 | 0.4375864 | 0.104163 | -0.0007976749
[5 empty] | 0.1470567 | 0.1073089 | -0.0003545904 |  | 0.1454485 | 0.1041076 | -0.0005267368 | 0.2859273 | 0.107369 | -0.0005605143 | 0.4370683 | 0.1049071 | -0.0007976749
[5 empty] | 0.1470693 | 0.10807 | -0.0002562872 |  | 0.1453724 | 0.1048459 | -0.0005267368 | 0.2856531 | 0.1081305 | -0.0005605143 | 0.4365598 | 0.1056511 | -0.0006687892
[5 empty] | 0.1470421 | 0.108831 | -0.0002562872 |  | 0.1452742 | 0.1055843 | -0.0003841175 | 0.2853627 | 0.108892 | -0.000397424 | 0.4359917 | 0.1063951 | -0.0006687892
[5 empty] | 0.1470341 | 0.1095921 | -0.0002563128 |  | 0.1451955 | 0.1063226 | -0.0003841175 | 0.2852373 | 0.1096534 | -0.000397424 | 0.4353653 | 0.1071391 | -0.0006687892
[5 empty] | 0.1469861 | 0.1103531 | -0.0002563384 |  | 0.1451365 | 0.107061 | -0.0003841175 | 0.2850988 | 0.1104149 | -0.000397424 | 0.4346814 | 0.1078832 | -0.0006687892
[5 empty] | 0.1470164 | 0.1111142 | -0.0002563384 |  | 0.1450555 | 0.1077993 | -0.0003841175 | 0.2848144 | 0.1111764 | -0.000397424 | 0.4342203 | 0.1086272 | -0.0006687892
[5 empty] | 0.1469674 | 0.1118752 | -0.0001950419 |  | 0.1449943 | 0.1085377 | -0.0002735268 | 0.2846994 | 0.1119379 | -0.0002366546 | 0.4336339 | 0.1093712 | -0.0005298748
[5 empty] | 0.1469768 | 0.1126363 | -0.0001950614 |  | 0.1448903 | 0.109276 | -0.0002735268 | 0.2847552 | 0.1126994 | -0.0002366546 | 0.4333413 | 0.1101152 | -0.0005298748
[5 empty] | 0.1469659 | 0.1133974 | -0.0001950224 |  | 0.1447645 | 0.1100144 | -0.0002735268 | 0.2846251 | 0.1134609 | -0.0002366546 | 0.4327861 | 0.1108592 | -0.0005298748
[5 empty] | 0.1469938 | 0.1141584 | -0.0001950614 |  | 0.1447003 | 0.1107527 | -0.0002735268 | 0.2846196 | 0.1142223 | -0.0002366546 | 0.4323174 | 0.1116033 | -0.0005298748
[5 empty] | 0.1469815 | 0.1149195 | -0.0001762278 |  | 0.1446351 | 0.1114911 | -0.0002011405 | 0.2846196 | 0.1149838 | -7.826314e-05 | 0.4317971 | 0.1123473 | -0.0003791737
[5 empty] | 0.1469282 | 0.1156805 | -0.0001762278 |  | 0.1445066 | 0.1122294 | -0.0002011405 | 0.2847095 | 0.1157453 | -7.826314e-05 | 0.4314346 | 0.1130913 | -0.0003791737
[5 empty] | 0.1468825 | 0.1164416 | -0.0001762278 |  | 0.144419 | 0.1129678 | -0.0002011405 | 0.2845757 | 0.1165068 | -7.826314e-05 | 0.4310223 | 0.1138353 | -0.0003791737
[5 empty] | 0.1468812 | 0.1172026 | -0.0001788199 |  | 0.1443306 | 0.1137061 | -0.0002011405 | 0.2846216 | 0.1172683 | -7.826314e-05 | 0.4305612 | 0.1145793 | -0.0003791737
[5 empty] | 0.1468064 | 0.1179637 | -0.000178802 |  | 0.1442413 | 0.1144445 | -0.0001709551 | 0.2846681 | 0.1180298 | 8.077705e-05 | 0.4303298 | 0.1153234 | -0.0002148914
[5 empty] | 0.1467766 | 0.1187248 | -0.000178802 |  | 0.1441457 | 0.1151828 | -0.0001709551 | 0.2846257 | 0.1187912 | 8.077705e-05 | 0.4299127 | 0.1160674 | -0.0002148914
[5 empty] | 0.1466741 | 0.1194858 | -0.000178802 |  | 0.1441027 | 0.1159212 | -0.0001709551 | 0.2845842 | 0.1195527 | 8.077705e-05 | 0.4295883 | 0.1168114 | -0.0002148914
[5 empty] | 0.1465582 | 0.1202469 | -0.0001788378 |  | 0.1439466 | 0.1166595 | -0.0001709551 | 0.2846333 | 0.1203142 | 8.077705e-05 | 0.4291364 | 0.1175554 | -0.0002148914
[5 empty] | 0.1464292 | 0.1210079 | -0.000187227 |  | 0.1438436 | 0.1173979 | -0.0001536836 | 0.2846835 | 0.1210757 | 0.0002407593 | 0.4288256 | 0.1182995 | -3.321654e-05
[5 empty] | 0.1463268 | 0.121769 | -0.000187227 |  | 0.1437109 | 0.1181362 | -0.0001536836 | 0.2846902 | 0.1218372 | 0.0002407593 | 0.4286557 | 0.1190435 | -3.321654e-05
[5 empty] | 0.1461923 | 0.12253 | -0.0001872832 |  | 0.1435901 | 0.1188746 | -0.0001536836 | 0.2846536 | 0.1225986 | 0.0002407593 | 0.4282808 | 0.1197875 | -3.321654e-05
[5 empty] | 0.1460848 | 0.1232911 | -0.000187227 |  | 0.143378 | 0.119613 | -0.0001536836 | 0.2847081 | 0.1233601 | 0.0002407593 | 0.4281161 | 0.1205315 | -3.321654e-05
[5 empty] | 0.1458676 | 0.1240521 | -0.0002031348 |  | 0.1432402 | 0.1203513 | -0.0001377418 | 0.2847643 | 0.1241216 | 0.0004016242 | 0.4276085 | 0.1212755 | 0.0001707805
[5 empty] | 0.1457173 | 0.1248132 | -0.0002031957 |  | 0.1430736 | 0.1210897 | -0.0001377418 | 0.2846879 | 0.1248831 | 0.0004016242 | 0.427311 | 0.1220196 | 0.0001707805
[5 empty] | 0.1455363 | 0.1255743 | -0.0002031551 |  | 0.1428784 | 0.121828 | -0.0001377418 | 0.2847926 | 0.1256446 | 0.0004016242 | 0.4270855 | 0.1227636 | 0.0001707805
[5 empty] | 0.1453444 | 0.1263353 | -0.0002031754 |  | 0.142696 | 0.1225664 | -0.0001232601 | 0.2848099 | 0.1264061 | 0.0004016242 | 0.4267939 | 0.1235076 | 0.0001707805
[5 empty] | 0.1451811 | 0.1270964 | -0.0002284897 |  | 0.1425472 | 0.1233047 | -0.0001232601 | 0.2848293 | 0.1271675 | 0.0005633683 | 0.4264362 | 0.1242516 | 0.0003953801
[5 empty] | 0.144949 | 0.1278574 | -0.000228444 |  | 0.1423293 | 0.1240431 | -0.0001232601 | 0.2847616 | 0.127929 | 0.0005633683 | 0.4262196 | 0.1249957 | 0.0003953801
[5 empty] | 0.1447461 | 0.1286185 | -0.0002285126 |  | 0.1421246 | 0.1247814 | -0.0001232601 | 0.2848755 | 0.1286905 | 0.0005633683 | 0.426006 | 0.1257397 | 0.0003953801
[5 empty] | 0.1445141 | 0.1293795 | -0.0002284669 |  | 0.141913 | 0.1255198 | -0.0001232601 | 0.2848577 | 0.129452 | 0.0005633683 | 0.4255889 | 0.1264837 | 0.0006386838
[5 empty] | 0.1442146 | 0.1301406 | -0.0002647853 |  | 0.1417151 | 0.1262581 | -0.0001103012 | 0.2849322 | 0.1302135 | 0.0007260526 | 0.4253128 | 0.1272277 | 0.0006386838
[5 empty] | 0.1440228 | 0.1309016 | -0.0002647589 |  | 0.141449 | 0.1269965 | -0.0001103012 | 0.2848304 | 0.130975 | 0.0007260526 | 0.4251778 | 0.1279717 | 0.0006386838
[5 empty] | 0.1437448 | 0.1316627 | -0.0002647589 |  | 0.1412789 | 0.1277348 | -0.0001103012 | 0.2849557 | 0.1317364 | 0.0007260526 | 0.4249772 | 0.1287158 | 0.0006386838
[5 empty] | 0.1434585 | 0.1324238 | -0.0002647589 |  | 0.1410002 | 0.1284732 | -0.0001103012 | 0.2849049 | 0.1324979 | 0.0007260526 | 0.4245048 | 0.1294598 | 0.0006386838
[5 empty] | 0.1432031 | 0.1331848 | -0.000314152 |  | 0.1407564 | 0.1292115 | -9.892892e-05 | 0.2849919 | 0.1332594 | 0.0008897145 | 0.4242423 | 0.1302038 | 0.0008987899
[5 empty] | 0.1429014 | 0.1339459 | -0.0003140892 |  | 0.1405067 | 0.1299499 | -9.892892e-05 | 0.2850823 | 0.1340209 | 0.0008897145 | 0.4241209 | 0.1309478 | 0.0008987899
[5 empty] | 0.1426502 | 0.1347069 | -0.000314152 |  | 0.140231 | 0.1306882 | -9.892892e-05 | 0.2850418 | 0.1347824 | 0.0008897145 | 0.4237282 | 0.1316918 | 0.0008987899
[5 empty] | 0.1423535 | 0.135468 | -0.0003141206 |  | 0.1400313 | 0.1314266 | -9.892892e-05 | 0.2852292 | 0.1355438 | 0.0008897145 | 0.423614 | 0.1324359 | 0.001174031
[5 empty] | 0.1420118 | 0.136229 | -0.0003779231 |  | 0.1397448 | 0.1321649 | -8.919892e-05 | 0.2852411 | 0.1363053 | 0.00105397 | 0.4233661 | 0.1331799 | 0.001174031
[5 empty] | 0.1417023 | 0.1369901 | -0.0003779231 |  | 0.139494 | 0.1329033 | -8.919892e-05 | 0.2852569 | 0.1370668 | 0.00105397 | 0.4230533 | 0.1339239 | 0.001174031
[5 empty] | 0.1414058 | 0.1377512 | -0.0003779609 |  | 0.1391976 | 0.1336416 | -8.919892e-05 | 0.2853217 | 0.1378283 | 0.00105397 | 0.4228131 | 0.1346679 | 0.001174031
[5 empty] | 0.1410846 | 0.1385122 | -0.0003780365 |  | 0.1389371 | 0.13438 | -8.919892e-05 | 0.2854805 | 0.1385898 | 0.00105397 | 0.4225082 | 0.135412 | 0.001174031
[5 empty] | 0.140777 | 0.1392733 | -0.0004582544 |  | 0.1386519 | 0.1351183 | -8.117929e-05 | 0.2854194 | 0.1393513 | 0.001219636 | 0.4223445 | 0.136156 | 0.001462094
[5 empty] | 0.1404073 | 0.1400343 | -0.0004582544 |  | 0.1383421 | 0.1358567 | -8.117929e-05 | 0.285632 | 0.1401127 | 0.001219636 | 0.4221849 | 0.1369 | 0.001462094
[5 empty] | 0.1400519 | 0.1407954 | -0.0004583461 |  | 0.1380686 | 0.136595 | -8.117929e-05 | 0.2856249 | 0.1408742 | 0.001219636 | 0.4219607 | 0.137644 | 0.001462094
[5 empty] | 0.1397303 | 0.1415564 | -0.0004583461 |  | 0.1377309 | 0.1373334 | -8.117929e-05 | 0.2857123 | 0.1416357 | 0.001219636 | 0.4216038 | 0.138388 | 0.001462094
[5 empty] | 0.1393855 | 0.1423175 | -0.0005569661 |  | 0.1374698 | 0.1380717 | -7.490817e-05 | 0.2858496 | 0.1423972 | 0.001385424 | 0.4214566 | 0.1391321 | 0.001761256
[5 empty] | 0.1390748 | 0.1430785 | -0.0005569104 |  | 0.137165 | 0.1388101 | -7.490817e-05 | 0.2858572 | 0.1431587 | 0.001385424 | 0.4211767 | 0.1398761 | 0.001761256
[5 empty] | 0.138704 | 0.1438396 | -0.0005568547 |  | 0.1367968 | 0.1395484 | -7.490817e-05 | 0.2860497 | 0.1439201 | 0.001385424 | 0.4211751 | 0.1406201 | 0.001761256
[5 empty] | 0.1383301 | 0.1446007 | -0.0005570218 |  | 0.1365456 | 0.1402868 | -7.490817e-05 | 0.2861127 | 0.1446816 | 0.001385424 | 0.4208356 | 0.1413641 | 0.001761256
[5 empty] | 0.1380099 | 0.1453617 | -0.0006753358 |  | 0.1362313 | 0.1410251 | -7.050834e-05 | 0.2862261 | 0.1454431 | 0.001552422 | 0.4205691 | 0.1421082 | 0.002069202
[5 empty] | 0.1375934 | 0.1461228 | -0.0006752682 |  | 0.1358745 | 0.1417635 | -7.050834e-05 | 0.2864351 | 0.1462046 | 0.001552422 | 0.420444 | 0.1428522 | 0.002069202
[5 empty] | 0.1372498 | 0.1468838 | -0.0006754708 |  | 0.1355551 | 0.1425019 | -7.050834e-05 | 0.28647 | 0.1469661 | 0.001552422 | 0.4201867 | 0.1435962 | 0.002069202
[5 empty] | 0.1368856 | 0.1476449 | -0.0006753358 |  | 0.135273 | 0.1432402 | -6.802301e-05 | 0.2866906 | 0.1477276 | 0.001552422 | 0.4200708 | 0.1443402 | 0.002069202
[5 empty] | 0.1365386 | 0.1484059 | -0.000815725 |  | 0.1348895 | 0.1439786 | -6.802301e-05 | 0.2867823 | 0.148489 | 0.001720767 | 0.4198913 | 0.1450842 | 0.002384554
[5 empty] | 0.1361904 | 0.149167 | -0.0008155619 |  | 0.1345636 | 0.1447169 | -6.802301e-05 | 0.2869701 | 0.1492505 | 0.001720767 | 0.4197849 | 0.1458283 | 0.002384554
[5 empty] | 0.1357856 | 0.149928 | -0.000815725 |  | 0.1342754 | 0.1454553 | -6.802301e-05 | 0.2871192 | 0.150012 | 0.001720767 | 0.4196151 | 0.1465723 | 0.002384554
[5 empty] | 0.135436 | 0.1506891 | -0.0009362315 |  | 0.1339461 | 0.1461936 | -6.746954e-05 | 0.2871846 | 0.1507735 | 0.001846847 | 0.4193136 | 0.1473163 | 0.002624865
[5 empty] | 0.1350491 | 0.1514502 | -0.0009362315 |  | 0.1336154 | 0.146932 | -6.746954e-05 | 0.2873016 | 0.151535 | 0.001846847 | 0.419222 | 0.1480603 | 0.002624865