## 1
Общество с ограниченной ответственностью "Инженерная геология" (ООО "ИнжГео") | [10 empty] | Общество с ограниченной ответственностью "Инженерная геология" (ООО "ИнжГео")
Юр. адрес: 117279, г. Москва, ул. Миклухо-Маклая, 36 а, этаж 5, пом. XXIII к. 76-84 | [10 empty] | Юр. адрес: 117279, г. Москва, ул. Миклухо-Маклая, 36 а, этаж 5, пом. XXIII к. 76-84 | [8 empty] | нагр |  |  | X0 | Y0 | R |  | нагр |  |  |  | X0 | Y0 | R | нагр |  |  |  | X0 | Y0 | R |  | нагр |  |  |  | X0 | Y0 | R
Телефон/факс +7 (495) 132-30-00, Адрес электронной почты inbox@inj-geo.ru | [10 empty] | Телефон/факс +7 (495) 132-30-00, Адрес электронной почты inbox@inj-geo.ru | [12 empty] | 0 | [7 empty] | 0 | [6 empty] | 0 | [7 empty] | 0
[20 empty] | девиатор | [6 empty] | девиатор | [6 empty] | девиатор | [7 empty] | девиатор
Испытательная лаборатория ООО «ИнжГео» | [10 empty] | Испытательная лаборатория ООО «ИнжГео» | [8 empty] | x0 | Угол | X | Y |  |  |  | x0 |  | Угол | X | Y |  |  | x0 |  | Угол | X | Y |  |  |  | x0 |  | Угол | X | Y
Адрес места осуществления деятельности лаборатории: г. Москва, просп. Вернадского, д. 51, стр. 1 | [10 empty] | Адрес места осуществления деятельности лаборатории: г. Москва, просп. Вернадского, д. 51, стр. 1 | [9 empty] | 0 | [7 empty] | 0 | [6 empty] | 0 | [7 empty] | 0
Телефон +7(910)4557682, E-mail: slg85@mail.ru | [10 empty] | Телефон +7(910)4557682, E-mail: slg85@mail.ru | [9 empty] | 5 | [7 empty] | 5 | [6 empty] | 5 | [7 empty] | 5
[21 empty] | 10 | [7 empty] | 10 | [6 empty] | 10 | [7 empty] | 10
Протокол испытаний № 13-63/29 от 27-11-2022 | [20 empty] | 15 | [7 empty] | 15 | [6 empty] | 15 | [7 empty] | 15
Наименование и адрес заказчика: ООО Регионстрой | [20 empty] | 20 | [7 empty] | 20 | [6 empty] | 20 | [7 empty] | 20
Наименование объекта: Переход трубопровода через р. Енисей | [20 empty] | 25 | [7 empty] | 25 | [6 empty] | 25 | [7 empty] | 25
Наименование используемого метода/методики: ГОСТ 12248.4-2020 | [20 empty] | 30 | [7 empty] | 30 | [6 empty] | 30 | [7 empty] | 30
Условия проведения испытания: температура окружающей среды (18 - 25)0С, влажность воздуха (40 - 75)% | [20 empty] | 35 | [7 empty] | 35 | [6 empty] | 35 | [7 empty] | 35
Дата получение объекта подлежащего испытаниям: 31-10-2022 | [20 empty] | 40 | [7 empty] | 40 | [6 empty] | 40 | [7 empty] | 40
Дата испытания: 25.10.2022-19.11.2029 | [20 empty] | 45 | [7 empty] | 45 | [6 empty] | 45 | [7 empty] | 45
Испытание грунтов методом трехосного сжатия | [10 empty] | Испытание грунтов методом трехосного сжатия | [9 empty] | 50 | [7 empty] | 50 | [6 empty] | 50 | [7 empty] | 50
Лабораторный номер: |  | 1064 | [5 empty] | We, % = | 0.40550841 |  | Лабораторный номер: | [6 empty] | We, % = |  |  | 55 | [7 empty] | 55 | [6 empty] | 55 | [7 empty] | 55
Номер скважины: |  | BH-098 | [5 empty] | ρ, г/см3 = | 1.9 |  | Номер скважины: | [6 empty] | ρ, г/см3 = |  |  | 60 | [7 empty] | 60 | [6 empty] | 60 | [7 empty] | 60
Глубина отбора, м: |  | 2.4 | [5 empty] | ρs, г/см3 = | 2.7 |  | Глубина отбора, м: | [6 empty] | ρs, г/см3 = |  |  | 65 | [7 empty] | 65 | [6 empty] | 65 | [7 empty] | 65
Наименование грунта: |  | Суглинок, после оттаивания текучий, легкий песчанистый | [5 empty] | e, д.е. = | 1.1 |  | Наименование грунта: | [6 empty] | e, д.е. = |  |  | 70 | [7 empty] | 70 | [6 empty] | 70 | [7 empty] | 70
Схема проведения опыта: |  | КД | [5 empty] | IL, д.е. = | 1.09 |  | Схема проведения опыта: |  | CD |  |  |  |  | IL, д.е. = |  |  | 75 | [7 empty] | 75 | [6 empty] | 75 | [7 empty] | 75
Результаты испытаний | [10 empty] | Результаты испытаний | [9 empty] | 80 | [7 empty] | 80 | [6 empty] | 80 | [7 empty] | 80
[21 empty] | 85 | [7 empty] | 85 | [6 empty] | 85 | [7 empty] | 85
[21 empty] | 90 | [7 empty] | 90 | [6 empty] | 90 | [7 empty] | 90
[21 empty] | 95 | [7 empty] | 95 | [6 empty] | 95 | [7 empty] | 95
[21 empty] | 100 | [7 empty] | 100 | [6 empty] | 100 | [7 empty] | 100
[21 empty] | 105 | [7 empty] | 105 | [6 empty] | 105 | [7 empty] | 105
[21 empty] | 110 | [7 empty] | 110 | [6 empty] | 110 | [7 empty] | 110
[21 empty] | 115 | [7 empty] | 115 | [6 empty] | 115 | [7 empty] | 115
[21 empty] | 120 | [7 empty] | 120 | [6 empty] | 120 | [7 empty] | 120
[21 empty] | 125 | [7 empty] | 125 | [6 empty] | 125 | [7 empty] | 125
[21 empty] | 130 | [7 empty] | 130 | [6 empty] | 130 | [7 empty] | 130
[21 empty] | 135 | [7 empty] | 135 | [6 empty] | 135 | [7 empty] | 135
[21 empty] | 140 | [7 empty] | 140 | [6 empty] | 140 | [7 empty] | 140
[21 empty] | 145 | [7 empty] | 145 | [6 empty] | 145 | [7 empty] | 145
[21 empty] | 150 | [7 empty] | 150 | [6 empty] | 150 | [7 empty] | 150
[21 empty] | 155 | [7 empty] | 155 | [6 empty] | 155 | [7 empty] | 155
[21 empty] | 160 | [7 empty] | 160 | [6 empty] | 160 | [7 empty] | 160
[21 empty] | 165 | [7 empty] | 165 | [6 empty] | 165 | [7 empty] | 165
[21 empty] | 170 | [7 empty] | 170 | [6 empty] | 170 | [7 empty] | 170
[21 empty] | 175 | [7 empty] | 175 | [6 empty] | 175 | [7 empty] | 175
[21 empty] | 180 | [7 empty] | 180 | [6 empty] | 180 | [7 empty] | 180
[13 empty] | Давление в камере, Мпа σ3 | Вертикальная нагрузка, Мпа σ1 | Поровое давление, Мпа u
[13 empty] | 0.05 | 0.1821025 |  |  |  |  | 1 | [6 empty] | σ3,кПа | σ1,кПа | u, кПа |  |  |  | 4
[13 empty] | 0.15 | 0.4483965 | [26 empty] | δ3, Мпа | δ1-δ3, МПа | δ1, МПа | δ1, КПа
[13 empty] | 0.25 | 0.7146905 | [20 empty] | С, МПа:
φ, град:
E, Мпа
[26 empty] | x | 0
[26 empty] | y |  |  |  | С, кПа | φ,°
Эффективные значения угла внутреннего трения и удельного сцепления ϕ', С'
[13 empty] | ϕ', град. = | 27
[13 empty] | С', МПа = | 0.015
|  | K0, д.е. | 0.5460095 | Эффективное напряжение, Мпа: |  |  |  |  | 0.02730048
|  | Модуль деформации E0, МПа: |  | Точки нахождения модуля Е0, Мпа (полное напряжение): |  |  |  |  | 0.02730048 | 0.05730048
|  | Модуль деформации E50, МПа: |  | qmax Давление при разрушении образца, Мпа (девиатор): |  |  |  |  | 0.15
|  | Коэф. Поперечной деформации, ϑ: |  | 0,5 qmax, Мпа (девиатор): |  |  |  |  | 0.075
| Начальник исп. лаборатории: | [6 empty] | Семиколенова Л.Г. |  |  |  |  | Начальник исп. лаборатории: |  |  |  |  | Семиколенова Л.Г.
Лист 1 , всего листов 2 | [11 empty] | Лист 2 , всего листов 2
Частичное воспроизведение протокола испытаний без письменного разрешения ООО «ИнжГео» ЗАПРЕЩАЕТСЯ | [11 empty] | Частичное воспроизведение протокола испытаний без письменного разрешения ООО «ИнжГео» ЗАПРЕЩАЕТСЯ
E0 |  |  | E50 |  | Деформация |  |  |  | Первая прочность |  |  | Вторая прочность |  |  | Третья прочность
devE0 | epsE0 |  | dev50 | epsE50 | dev | eps | ev |  | dev1 | eps1 | ev1 | dev1 | eps1 | ev2 | dev1 | eps1 | ev3
0.03 | 0.002498229 |  | 0.075 | 0.007494688 | 0 | 0 | -0.0001317845 |  | 0 | 0 | 1.340736e-05 | 0 | 0 | -0.0004757978 | 0 | 0 | -0.0005271382
[5 empty] | 0.00954724 | 0.0007448486 | -0.0001318109 |  | 0.009801628 | 0.000755445 | 1.340736e-05 | 0.02976894 | 0.0007291262 | -0.0004757978 | 0.05012889 | 0.0007379471 | -0.0005271382
Секущая модуля Е0 |  |  | Линия Q max |  | 0.01870139 | 0.001489697 | -0.0001318109 |  | 0.01904922 | 0.00151089 | 1.340736e-05 | 0.05701144 | 0.001458252 | -0.0004757978 | 0.09563555 | 0.001475894 | -0.0005271382
| 0 |  |  | 0 | 0.03 | 0.002498229 | -0.004191649 |  | 0.03 | 0.002498229 | -0.004118043 | 0.07161517 | 0.001893239 | -0.00291978 | 0.1277899 | 0.002066333 | -0.003190323
[5 empty] | 0.03506409 | 0.002979395 | -0.004191649 |  | 0.0354406 | 0.00302178 | -0.004118043 | 0.1053282 | 0.002916505 | -0.00291978 | 0.1736442 | 0.002951788 | -0.003190323
[5 empty] | 0.04296812 | 0.003724243 | -0.00419123 |  | 0.04327893 | 0.003777225 | -0.004118043 | 0.1272821 | 0.003645631 | -0.00291978 | 0.207708 | 0.003689735 | -0.003190323
|  |  | Линия 0,5 Q max |  | 0.05071147 | 0.004469092 | -0.004192068 |  | 0.05072046 | 0.00453267 | -0.004118043 | 0.1491983 | 0.004733098 | -0.00291978 | 0.2323453 | 0.004508363 | -0.003190323
|  |  |  | 0 | 0.05800911 | 0.00521394 | -0.003982596 |  | 0.05741557 | 0.005288115 | -0.002472323 | 0.1533915 | 0.005103884 | -0.00230016 | 0.2442749 | 0.00516563 | -0.002529983
[5 empty] | 0.06460194 | 0.005958789 | -0.003982198 |  | 0.06297116 | 0.00604356 | -0.002472323 | 0.1613711 | 0.00583301 | -0.00230016 | 0.2570312 | 0.005903577 | -0.002529983
[5 empty] | 0.07026788 | 0.006703638 | -0.003982994 |  | 0.06605127 | 0.006600449 | -0.002472323 | 0.1689686 | 0.006562136 | -0.00230016 | 0.2691338 | 0.006641524 | -0.002529983
[5 empty] | 0.075 | 0.007494688 | -0.003982596 |  | 0.07045278 | 0.00755445 | -0.002472323 | 0.1761632 | 0.007291262 | -0.00230016 | 0.2807452 | 0.007379471 | -0.002529983
[5 empty] | 0.07844552 | 0.008193335 | -0.003920329 |  | 0.07385127 | 0.008309895 | -0.002437704 | 0.1829981 | 0.008020389 | -0.002381129 | 0.2920424 | 0.008117418 | -0.002567964
Коэфф. Точки |  |  |  |  | 0.08201635 | 0.008938184 | -0.003919545 |  | 0.07710593 | 0.00906534 | -0.002437704 | 0.1894514 | 0.008749515 | -0.002381129 | 0.3024959 | 0.008855365 | -0.002567964
[5 empty] | 0.08554688 | 0.009683032 | -0.003920329 |  | 0.08026581 | 0.009820785 | -0.002437704 | 0.195568 | 0.009478641 | -0.002381129 | 0.3127729 | 0.009593312 | -0.002567964
[5 empty] | 0.08890064 | 0.01042788 | -0.003919545 |  | 0.08333171 | 0.01057623 | -0.002437704 | 0.2013601 | 0.01020777 | -0.002381129 | 0.3223292 | 0.01033126 | -0.002567964
[5 empty] | 0.09224062 | 0.01117273 | -0.003920068 |  | 0.08626348 | 0.01133167 | -0.002631653 | 0.2069825 | 0.01093689 | -0.002530861 | 0.3315128 | 0.01106921 | -0.002632857
[5 empty] | 0.0954256 | 0.01191758 | -0.003920068 |  | 0.08911487 | 0.01208712 | -0.002631653 | 0.2120915 | 0.01166602 | -0.002530861 | 0.3401624 | 0.01180715 | -0.002632857
[5 empty] | 0.09849468 | 0.01266243 | -0.003920068 |  | 0.09185904 | 0.01284256 | -0.002631653 | 0.217094 | 0.01239515 | -0.002530861 | 0.3481662 | 0.0125451 | -0.002632857
[5 empty] | 0.1015362 | 0.01340728 | -0.003919899 |  | 0.09445247 | 0.01359801 | -0.002631653 | 0.2217118 | 0.01312427 | -0.002530861 | 0.355952 | 0.01328305 | -0.002632857
[5 empty] | 0.1044141 | 0.01415212 | -0.003919507 |  | 0.09695151 | 0.01435345 | -0.002915218 | 0.2261785 | 0.0138534 | -0.002724497 | 0.363294 | 0.01402099 | -0.002711258
[5 empty] | 0.107186 | 0.01489697 | -0.003919507 |  | 0.09938665 | 0.0151089 | -0.002915218 | 0.2303199 | 0.01458252 | -0.002724497 | 0.3700785 | 0.01475894 | -0.002711258
[5 empty] | 0.1098503 | 0.01564182 | -0.003919507 |  | 0.101684 | 0.01586434 | -0.002915218 | 0.234184 | 0.01531165 | -0.002724497 | 0.3764374 | 0.01549689 | -0.002711258
[5 empty] | 0.1124217 | 0.01638667 | -0.003920291 |  | 0.1038883 | 0.01661979 | -0.002915218 | 0.2378594 | 0.01604078 | -0.002724497 | 0.3824443 | 0.01623484 | -0.002711258
[5 empty] | 0.1148993 | 0.01713152 | -0.00392056 |  | 0.1059219 | 0.01737523 | -0.003233264 | 0.2412418 | 0.0167699 | -0.002936422 | 0.3881755 | 0.01697278 | -0.002792211
[5 empty] | 0.1172821 | 0.01787637 | -0.003920952 |  | 0.1079086 | 0.01813068 | -0.003233264 | 0.2446175 | 0.01749903 | -0.002936422 | 0.3932584 | 0.01771073 | -0.002792211
[5 empty] | 0.1195014 | 0.01862122 | -0.003920952 |  | 0.1097868 | 0.01888612 | -0.003233264 | 0.2475661 | 0.01822816 | -0.002936422 | 0.3982809 | 0.01844868 | -0.002792211
[5 empty] | 0.1216392 | 0.01936606 | -0.003920952 |  | 0.11154 | 0.01964157 | -0.003233264 | 0.2504545 | 0.01895728 | -0.002936422 | 0.4025424 | 0.01918662 | -0.002792211
[5 empty] | 0.1236085 | 0.02011091 | -0.003920831 |  | 0.1131839 | 0.02039701 | -0.0035343 | 0.2532976 | 0.01968641 | -0.003141253 | 0.4066368 | 0.01992457 | -0.002860676
[5 empty] | 0.1255286 | 0.02085576 | -0.003920047 |  | 0.1147349 | 0.02115246 | -0.0035343 | 0.255785 | 0.02041553 | -0.003141253 | 0.4105121 | 0.02066252 | -0.002860676
[5 empty] | 0.1272761 | 0.02160061 | -0.003920831 |  | 0.11616 | 0.0219079 | -0.0035343 | 0.2581701 | 0.02114466 | -0.003141253 | 0.4139153 | 0.02140047 | -0.002860676
[5 empty] | 0.1289013 | 0.02234546 | -0.003920047 |  | 0.1174419 | 0.02266335 | -0.0035343 | 0.2605477 | 0.02187379 | -0.003141253 | 0.4169882 | 0.02213841 | -0.002860676
[5 empty] | 0.1304208 | 0.02309031 | -0.003919884 |  | 0.1186471 | 0.02341879 | -0.003763614 | 0.2626843 | 0.02260291 | -0.003314956 | 0.4197412 | 0.02287636 | -0.002904312
[5 empty] | 0.1318514 | 0.02383516 | -0.003920276 |  | 0.1197253 | 0.02417424 | -0.003763614 | 0.264839 | 0.02333204 | -0.003314956 | 0.422252 | 0.02361431 | -0.002904312
[5 empty] | 0.1331008 | 0.02458 | -0.00392106 |  | 0.1207444 | 0.02492968 | -0.003763614 | 0.2666921 | 0.02406117 | -0.003314956 | 0.4243969 | 0.02435225 | -0.002904312
[5 empty] | 0.1342031 | 0.02532485 | -0.003920276 |  | 0.1216021 | 0.02568513 | -0.003871186 | 0.2687135 | 0.02479029 | -0.003314956 | 0.4260504 | 0.0250902 | -0.002907821
[5 empty] | 0.1352119 | 0.0260697 | -0.003921987 |  | 0.1224008 | 0.02644057 | -0.003871186 | 0.2704139 | 0.02551942 | -0.003432401 | 0.427642 | 0.02582815 | -0.002907821
[5 empty] | 0.1361261 | 0.02681455 | -0.003921202 |  | 0.1230199 | 0.02719602 | -0.003871186 | 0.272317 | 0.02624854 | -0.003432401 | 0.4291252 | 0.02656609 | -0.002907821
[5 empty] | 0.1368513 | 0.0275594 | -0.003921202 |  | 0.1235536 | 0.02795146 | -0.003871186 | 0.2739927 | 0.02697767 | -0.003432401 | 0.4306109 | 0.02730404 | -0.002907821
[5 empty] | 0.1374787 | 0.02830425 | -0.003921595 |  | 0.1241282 | 0.02870691 | -0.003871186 | 0.275735 | 0.0277068 | -0.003525863 | 0.4321019 | 0.02804199 | -0.002907821
[5 empty] | 0.137997 | 0.0290491 | -0.003907337 |  | 0.1245873 | 0.02946235 | -0.00384124 | 0.2775408 | 0.02843592 | -0.003525863 | 0.433191 | 0.02877994 | -0.00282806
[5 empty] | 0.138453 | 0.02979395 | -0.003906946 |  | 0.125122 | 0.0302178 | -0.00384124 | 0.2791494 | 0.02916505 | -0.003525863 | 0.4344947 | 0.02951788 | -0.00282806
[5 empty] | 0.1389096 | 0.03053879 | -0.003907728 |  | 0.1256273 | 0.03097324 | -0.00384124 | 0.2808131 | 0.02989418 | -0.003525863 | 0.4358111 | 0.03025583 | -0.00282806
[5 empty] | 0.1393296 | 0.03128364 | -0.003906556 |  | 0.1260673 | 0.03172869 | -0.00384124 | 0.2824422 | 0.0306233 | -0.003525863 | 0.4368683 | 0.03099378 | -0.00282806
[5 empty] | 0.1397891 | 0.03202849 | -0.00377993 |  | 0.1265295 | 0.03248413 | -0.003736933 | 0.2841192 | 0.03135243 | -0.003616023 | 0.4379426 | 0.03173172 | -0.002680024
[5 empty] | 0.1401752 | 0.03277334 | -0.003778796 |  | 0.1270136 | 0.03323958 | -0.003736933 | 0.2855361 | 0.03208155 | -0.003616023 | 0.4390369 | 0.03246967 | -0.002680024
[5 empty] | 0.1405831 | 0.03351819 | -0.003779174 |  | 0.1273952 | 0.03399502 | -0.003736933 | 0.2870797 | 0.03281068 | -0.003616023 | 0.4399468 | 0.03320762 | -0.002680024
[5 empty] | 0.1409372 | 0.03426304 | -0.00377993 |  | 0.1278155 | 0.03475047 | -0.003736933 | 0.2886161 | 0.03353981 | -0.003616023 | 0.4407432 | 0.03394557 | -0.002680024
[5 empty] | 0.1413145 | 0.03500789 | -0.00354623 |  | 0.1282744 | 0.03550591 | -0.003577972 | 0.2898775 | 0.03426893 | -0.003699302 | 0.4416357 | 0.03468351 | -0.002491419
[5 empty] | 0.1416198 | 0.03575273 | -0.003545875 |  | 0.1286467 | 0.03626136 | -0.003577972 | 0.2912106 | 0.03499806 | -0.003699302 | 0.4426965 | 0.03542146 | -0.002491419
[5 empty] | 0.1419301 | 0.03649758 | -0.003545875 |  | 0.1290389 | 0.0370168 | -0.003577972 | 0.2925682 | 0.03572719 | -0.003699302 | 0.4435126 | 0.03615941 | -0.002491419
[5 empty] | 0.1422845 | 0.03724243 | -0.00354552 |  | 0.129397 | 0.03777225 | -0.003577972 | 0.293725 | 0.03645631 | -0.003769646 | 0.4440857 | 0.03689735 | -0.002289519
[5 empty] | 0.1426067 | 0.03798728 | -0.003243264 |  | 0.1296844 | 0.03852769 | -0.00338609 | 0.2948537 | 0.03718544 | -0.003769646 | 0.4449735 | 0.0376353 | -0.002289519
[5 empty] | 0.1428972 | 0.03873213 | -0.00324294 |  | 0.1300263 | 0.03928314 | -0.00338609 | 0.2959504 | 0.03791456 | -0.003769646 | 0.4456924 | 0.03837325 | -0.002289519
[5 empty] | 0.1431565 | 0.03947698 | -0.003243264 |  | 0.1303326 | 0.04003858 | -0.00338609 | 0.2968771 | 0.03864369 | -0.003769646 | 0.446314 | 0.0391112 | -0.002289519
[5 empty] | 0.143443 | 0.04022183 | -0.00324294 |  | 0.1306569 | 0.04079403 | -0.00338609 | 0.2978082 | 0.03937282 | -0.003769646 | 0.4469102 | 0.03984914 | -0.002289519
[5 empty] | 0.1436605 | 0.04096667 | -0.002910456 |  | 0.1308721 | 0.04154947 | -0.003181843 | 0.2983965 | 0.04010194 | -0.003821321 | 0.4477625 | 0.04058709 | -0.002102262
[5 empty] | 0.143887 | 0.04171152 | -0.002910456 |  | 0.1311768 | 0.04230492 | -0.003181843 | 0.2993542 | 0.04083107 | -0.003821321 | 0.4483152 | 0.04132504 | -0.002102262
[5 empty] | 0.1441812 | 0.04245637 | -0.002910456 |  | 0.1313714 | 0.04306036 | -0.003181843 | 0.2998705 | 0.0415602 | -0.003821321 | 0.4487798 | 0.04206298 | -0.002102262
[5 empty] | 0.1444079 | 0.04320122 | -0.002910456 |  | 0.1315821 | 0.04381581 | -0.003181843 | 0.300465 | 0.04228932 | -0.003821321 | 0.4494382 | 0.04280093 | -0.002102262
[5 empty] | 0.1445868 | 0.04394607 | -0.002580492 |  | 0.1317905 | 0.04457125 | -0.002985488 | 0.3007283 | 0.04301845 | -0.003850508 | 0.4500132 | 0.04353888 | -0.001958225
[5 empty] | 0.1447769 | 0.04469092 | -0.00258075 |  | 0.1319597 | 0.0453267 | -0.002985488 | 0.3011519 | 0.04374757 | -0.003850508 | 0.4505772 | 0.04427682 | -0.001958225
[5 empty] | 0.1449787 | 0.04543577 | -0.002580234 |  | 0.1321025 | 0.04608214 | -0.002985488 | 0.3013258 | 0.0444767 | -0.003850508 | 0.4512027 | 0.04501477 | -0.001958225
[5 empty] | 0.1451928 | 0.04618062 | -0.002580234 |  | 0.1322151 | 0.04683759 | -0.002985488 | 0.3013361 | 0.04520583 | -0.003843499 | 0.4517517 | 0.04575272 | -0.001958225
[5 empty] | 0.1453611 | 0.04692546 | -0.002294439 |  | 0.1323003 | 0.04759303 | -0.002816798 | 0.3013325 | 0.04593495 | -0.003843499 | 0.4522266 | 0.04649067 | -0.001885853
[5 empty] | 0.1456014 | 0.04767031 | -0.002293981 |  | 0.1324355 | 0.04834848 | -0.002816798 | 0.3012772 | 0.04666408 | -0.003843499 | 0.4528403 | 0.04722861 | -0.001885853
[5 empty] | 0.1457775 | 0.04841516 | -0.002293981 |  | 0.1324562 | 0.04910392 | -0.002816798 | 0.3013509 | 0.04739321 | -0.003843499 | 0.4533846 | 0.04796656 | -0.001885853
[5 empty] | 0.1459484 | 0.04916001 | -0.002294669 |  | 0.1324896 | 0.04985937 | -0.002816798 | 0.3011929 | 0.04812233 | -0.003843499 | 0.4538631 | 0.04870451 | -0.001885853
[5 empty] | 0.1461147 | 0.04990486 | -0.002086582 |  | 0.1324988 | 0.05061481 | -0.002696271 | 0.3012997 | 0.04885146 | -0.003765546 | 0.4545592 | 0.04944245 | -0.001890846
[5 empty] | 0.1462573 | 0.05064971 | -0.002086374 |  | 0.1324979 | 0.05137026 | -0.002696271 | 0.3012654 | 0.04958058 | -0.003765546 | 0.4549075 | 0.0501804 | -0.001890846
[5 empty] | 0.1463767 | 0.05139456 | -0.002086582 |  | 0.1324774 | 0.0521257 | -0.002696271 | 0.3011805 | 0.05030971 | -0.003765546 | 0.45554 | 0.05091835 | -0.001890846
[5 empty] | 0.1465715 | 0.0521394 | -0.002086582 |  | 0.1325102 | 0.05288115 | -0.002696271 | 0.3010452 | 0.05103884 | -0.003765546 | 0.4562437 | 0.0516563 | -0.001890846
[5 empty] | 0.146705 | 0.05288425 | -0.001994395 |  | 0.1325235 | 0.05363659 | -0.002603704 | 0.300995 | 0.05176796 | -0.003626839 | 0.4567342 | 0.05239424 | -0.001925562
[5 empty] | 0.1468364 | 0.0536291 | -0.001994195 |  | 0.1324989 | 0.05439204 | -0.002603704 | 0.300985 | 0.05249709 | -0.003626839 | 0.4572919 | 0.05313219 | -0.001925562
[5 empty] | 0.1470453 | 0.05437395 | -0.001994195 |  | 0.1325096 | 0.05514748 | -0.002603704 | 0.3010154 | 0.05322622 | -0.003626839 | 0.4577735 | 0.05387014 | -0.001925562
[5 empty] | 0.1471759 | 0.0551188 | -0.001994395 |  | 0.1324644 | 0.05590293 | -0.002603704 | 0.3009511 | 0.05395534 | -0.003626839 | 0.4583893 | 0.05460808 | -0.001925562
[5 empty] | 0.1472872 | 0.05586365 | -0.001998917 |  | 0.132491 | 0.05665837 | -0.002523394 | 0.3007924 | 0.05468447 | -0.00344009 | 0.458925 | 0.05534603 | -0.001979001
[5 empty] | 0.1474971 | 0.0566085 | -0.001999516 |  | 0.1324799 | 0.05741382 | -0.002523394 | 0.3007198 | 0.05541359 | -0.00344009 | 0.4593077 | 0.05608398 | -0.001979001
[5 empty] | 0.1476475 | 0.05735334 | -0.001998917 |  | 0.1324131 | 0.05816926 | -0.002523394 | 0.3006434 | 0.05614272 | -0.00344009 | 0.4600319 | 0.05682193 | -0.001979001
[5 empty] | 0.1477377 | 0.05809819 | -0.001999516 |  | 0.1324181 | 0.05892471 | -0.002523394 | 0.3006083 | 0.05687185 | -0.00344009 | 0.4603861 | 0.05755987 | -0.001979001
[5 empty] | 0.1479256 | 0.05884304 | -0.002021342 |  | 0.1324039 | 0.05968015 | -0.002449871 | 0.3005698 | 0.05760097 | -0.003219327 | 0.4607942 | 0.05829782 | -0.002039304
[5 empty] | 0.1480326 | 0.05958789 | -0.002021948 |  | 0.1324069 | 0.0604356 | -0.002449871 | 0.3003929 | 0.0583301 | -0.003219327 | 0.4612542 | 0.05903577 | -0.002039304
[5 empty] | 0.1481969 | 0.06033274 | -0.002021948 |  | 0.132409 | 0.06119104 | -0.002449871 | 0.3003481 | 0.05905922 | -0.003219327 | 0.4619068 | 0.05977371 | -0.002039304
[5 empty] | 0.1483389 | 0.06107759 | -0.002053847 |  | 0.1323919 | 0.06194649 | -0.002449871 | 0.3001653 | 0.05978835 | -0.003219327 | 0.4621095 | 0.06051166 | -0.002039304
[5 empty] | 0.1485176 | 0.06182244 | -0.002053231 |  | 0.1323558 | 0.06270193 | -0.002377396 | 0.3002051 | 0.06051748 | -0.002981175 | 0.4625721 | 0.06124961 | -0.002098366
[5 empty] | 0.1486136 | 0.06256729 | -0.002053642 |  | 0.1323188 | 0.06345738 | -0.002377396 | 0.2999723 | 0.0612466 | -0.002981175 | 0.4628653 | 0.06198755 | -0.002098366
[5 empty] | 0.1487852 | 0.06331213 | -0.002053231 |  | 0.1322993 | 0.06421282 | -0.002377396 | 0.3000073 | 0.06197573 | -0.002981175 | 0.4633437 | 0.0627255 | -0.002098366
[5 empty] | 0.1488533 | 0.06405698 | -0.002053437 |  | 0.132279 | 0.06496827 | -0.002377396 | 0.2999054 | 0.06270486 | -0.002981175 | 0.4635061 | 0.06346345 | -0.002098366
[5 empty] | 0.1489763 | 0.06480183 | -0.002089477 |  | 0.132258 | 0.06572371 | -0.002300229 | 0.2998016 | 0.06343398 | -0.002738405 | 0.4639926 | 0.0642014 | -0.002144844
[5 empty] | 0.1491341 | 0.06554668 | -0.00208906 |  | 0.1322545 | 0.06647916 | -0.002300229 | 0.2996512 | 0.06416311 | -0.002738405 | 0.4640162 | 0.06493934 | -0.002144844
[5 empty] | 0.1492467 | 0.06629153 | -0.002089686 |  | 0.1322322 | 0.0672346 | -0.002300229 | 0.2994546 | 0.06489223 | -0.002738405 | 0.4642173 | 0.06567729 | -0.002144844
[5 empty] | 0.1493334 | 0.06703638 | -0.002089268 |  | 0.1321911 | 0.06799005 | -0.002300229 | 0.2993467 | 0.06562136 | -0.002738405 | 0.4645943 | 0.06641524 | -0.002144844
[5 empty] | 0.1494537 | 0.06778123 | -0.002124784 |  | 0.1321859 | 0.06874549 | -0.002212633 | 0.2992378 | 0.06635049 | -0.00250736 | 0.4647166 | 0.06715318 | -0.002169665
[5 empty] | 0.1495273 | 0.06852607 | -0.002124572 |  | 0.1321437 | 0.06950094 | -0.002212633 | 0.2992629 | 0.06707961 | -0.00250736 | 0.4646905 | 0.06789113 | -0.002169665
[5 empty] | 0.1496138 | 0.06927092 | -0.002124997 |  | 0.1321556 | 0.07025638 | -0.002212633 | 0.2991526 | 0.06780874 | -0.00250736 | 0.4646888 | 0.06862908 | -0.002169665
[5 empty] | 0.1497325 | 0.07001577 | -0.002124359 |  | 0.1321117 | 0.07101183 | -0.002212633 | 0.2989971 | 0.06853787 | -0.00250736 | 0.4647513 | 0.06936703 | -0.002169665
[5 empty] | 0.1497834 | 0.07076062 | -0.002152575 |  | 0.1320385 | 0.07176727 | -0.002106152 | 0.2988414 | 0.06926699 | -0.002301318 | 0.464774 | 0.07010497 | -0.002164168
[5 empty] | 0.1498258 | 0.07150547 | -0.002153006 |  | 0.1320059 | 0.07252272 | -0.002106152 | 0.2987307 | 0.06999612 | -0.002301318 | 0.4646869 | 0.07084292 | -0.002164168
[5 empty] | 0.1498994 | 0.07225032 | -0.002152575 |  | 0.1319236 | 0.07327816 | -0.002106152 | 0.29871 | 0.07072524 | -0.002301318 | 0.4643484 | 0.07158087 | -0.002164168
[5 empty] | 0.1499637 | 0.07299517 | -0.002153221 |  | 0.1319012 | 0.07403361 | -0.002106152 | 0.2985103 | 0.07145437 | -0.002301318 | 0.4642597 | 0.07231881 | -0.002164168
[5 empty] | 0.1499983 | 0.07374001 | -0.002169055 |  | 0.1317755 | 0.07478905 | -0.001971135 | 0.2984458 | 0.0721835 | -0.002134026 | 0.4641363 | 0.07305676 | -0.002128853
[5 empty] | 0.1500228 | 0.07448486 | -0.002169706 |  | 0.1316561 | 0.0755445 | -0.001971135 | 0.2983788 | 0.07291262 | -0.002134026 | 0.4638365 | 0.07379471 | -0.002128853
[5 empty] | 0.15 | 0.07522971 | -0.002169706 |  | 0.1315617 | 0.07629994 | -0.001971135 | 0.2981708 | 0.07364175 | -0.002134026 | 0.4637186 | 0.07453266 | -0.002128853
[5 empty] | 0.1500394 | 0.07597456 | -0.002160519 |  | 0.1314564 | 0.07705539 | -0.001971135 | 0.2980461 | 0.07437088 | -0.002134026 | 0.4632129 | 0.0752706 | -0.002128853
[5 empty] | 0.1499638 | 0.07671941 | -0.002160519 |  | 0.1313407 | 0.07781083 | -0.001811251 | 0.2978706 | 0.0751 | -0.001978453 | 0.4630339 | 0.07600855 | -0.002066703
[5 empty] | 0.1499876 | 0.07746426 | -0.002161167 |  | 0.1311971 | 0.07856628 | -0.001811251 | 0.2978236 | 0.07582913 | -0.001978453 | 0.4627549 | 0.0767465 | -0.002066703
[5 empty] | 0.1499317 | 0.07820911 | -0.002160519 |  | 0.1310079 | 0.07932172 | -0.001811251 | 0.2976364 | 0.07655825 | -0.001978453 | 0.4622346 | 0.07748444 | -0.002066703
[5 empty] | 0.149857 | 0.07895396 | -0.002160519 |  | 0.130828 | 0.08007717 | -0.001811251 | 0.2974438 | 0.07728738 | -0.001978453 | 0.4617594 | 0.07822239 | -0.002066703
[5 empty] | 0.1497644 | 0.0796988 | -0.002093602 |  | 0.1306941 | 0.08083261 | -0.001634213 | 0.2973352 | 0.07801651 | -0.001819637 | 0.4615438 | 0.07896034 | -0.001979967
[5 empty] | 0.1496147 | 0.08044365 | -0.002092975 |  | 0.1305162 | 0.08158806 | -0.001634213 | 0.2971767 | 0.07874563 | -0.001819637 | 0.4609486 | 0.07969828 | -0.001979967
[5 empty] | 0.1495088 | 0.0811885 | -0.002093602 |  | 0.1303309 | 0.0823435 | -0.001634213 | 0.2970579 | 0.07947476 | -0.001819637 | 0.4604021 | 0.08043623 | -0.001979967
[5 empty] | 0.1493875 | 0.08193335 | -0.002093602 |  | 0.1301208 | 0.08309895 | -0.001634213 | 0.2969342 | 0.08020389 | -0.001819637 | 0.4601181 | 0.08117418 | -0.001979967
[5 empty] | 0.1492318 | 0.0826782 | -0.001972338 |  | 0.1299584 | 0.08385439 | -0.001445352 | 0.2966271 | 0.08093301 | -0.001660166 | 0.4596008 | 0.08191213 | -0.001871344
[5 empty] | 0.1490227 | 0.08342305 | -0.001971944 |  | 0.1297183 | 0.08460984 | -0.001445352 | 0.2965835 | 0.08166214 | -0.001660166 | 0.4590645 | 0.08265007 | -0.001871344
[5 empty] | 0.1488607 | 0.0841679 | -0.001972141 |  | 0.1295268 | 0.08536528 | -0.001445352 | 0.2962678 | 0.08239126 | -0.001660166 | 0.4583686 | 0.08338802 | -0.001871344
[5 empty] | 0.148647 | 0.08491274 | -0.001972141 |  | 0.1292767 | 0.08612073 | -0.001445352 | 0.2962157 | 0.08312039 | -0.001660166 | 0.4579396 | 0.08412597 | -0.001871344
[5 empty] | 0.1484821 | 0.08565759 | -0.001809488 |  | 0.1291119 | 0.08687617 | -0.001251322 | 0.2960257 | 0.08384952 | -0.001501409 | 0.4573534 | 0.08486391 | -0.001744069
[5 empty] | 0.1482673 | 0.08640244 | -0.001809307 |  | 0.1288717 | 0.08763162 | -0.001251322 | 0.2957875 | 0.08457864 | -0.001501409 | 0.456753 | 0.08560186 | -0.001744069
[5 empty] | 0.1480433 | 0.08714729 | -0.001809307 |  | 0.1286104 | 0.08838706 | -0.001251322 | 0.2955011 | 0.08530777 | -0.001501409 | 0.4559279 | 0.08633981 | -0.001744069
[5 empty] | 0.147811 | 0.08789214 | -0.001809488 |  | 0.1284178 | 0.08914251 | -0.001251322 | 0.295434 | 0.0860369 | -0.001501409 | 0.455444 | 0.08707776 | -0.001744069
[5 empty] | 0.1475318 | 0.08863699 | -0.001615866 |  | 0.1281693 | 0.08989795 | -0.001058703 | 0.295141 | 0.08676602 | -0.0013448 | 0.4548788 | 0.0878157 | -0.001600251
[5 empty] | 0.1472856 | 0.08938184 | -0.001615866 |  | 0.1279192 | 0.0906534 | -0.001058703 | 0.2948896 | 0.08749515 | -0.0013448 | 0.4540225 | 0.08855365 | -0.001600251
[5 empty] | 0.1470731 | 0.09012668 | -0.001615704 |  | 0.1277212 | 0.09140884 | -0.001058703 | 0.2948132 | 0.08822427 | -0.0013448 | 0.4533694 | 0.0892916 | -0.001600251
[5 empty] | 0.146777 | 0.09087153 | -0.001401921 |  | 0.1275045 | 0.09216429 | -0.001058703 | 0.2945117 | 0.0889534 | -0.0013448 | 0.4527094 | 0.09002954 | -0.001600251
[5 empty] | 0.1464967 | 0.09161638 | -0.001401921 |  | 0.1272345 | 0.09291973 | -0.0008739973 | 0.2942967 | 0.08968253 | -0.001192073 | 0.4521139 | 0.09076749 | -0.001442751
[5 empty] | 0.1462919 | 0.09236123 | -0.001402202 |  | 0.1269824 | 0.09367518 | -0.0008739973 | 0.2940349 | 0.09041165 | -0.001192073 | 0.4515838 | 0.09150544 | -0.001442751
[5 empty] | 0.1459672 | 0.09310608 | -0.001401781 |  | 0.1268019 | 0.09443062 | -0.0008739973 | 0.2939486 | 0.09114078 | -0.001192073 | 0.4508399 | 0.09224339 | -0.001442751
[5 empty] | 0.1457001 | 0.09385093 | -0.001402061 |  | 0.1265166 | 0.09518607 | -0.0008739973 | 0.293727 | 0.09186991 | -0.001192073 | 0.450024 | 0.09298133 | -0.001442751
[5 empty] | 0.1454521 | 0.09459578 | -0.001179396 |  | 0.1263038 | 0.09594151 | -0.0007037057 | 0.293415 | 0.09259903 | -0.001045001 | 0.4494172 | 0.09371928 | -0.001273859
[5 empty] | 0.145224 | 0.09534063 | -0.001179396 |  | 0.1260932 | 0.09669696 | -0.0007037057 | 0.2932344 | 0.09332816 | -0.001045001 | 0.4486709 | 0.09445723 | -0.001273859
[5 empty] | 0.1449386 | 0.09608547 | -0.001179278 |  | 0.1258326 | 0.0974524 | -0.0007037057 | 0.2929637 | 0.09405728 | -0.001045001 | 0.4482054 | 0.09519517 | -0.001273859
[5 empty] | 0.1446555 | 0.09683032 | -0.001179396 |  | 0.1256632 | 0.09820785 | -0.0007037057 | 0.2928246 | 0.09478641 | -0.001045001 | 0.4474633 | 0.09593312 | -0.001273859
[5 empty] | 0.1444339 | 0.09757517 | -0.0009594878 |  | 0.1254273 | 0.09896329 | -0.0005537768 | 0.2924631 | 0.09551554 | -0.000904887 | 0.4467948 | 0.09667107 | -0.001097394
[5 empty] | 0.1441773 | 0.09832002 | -0.0009596797 |  | 0.1252307 | 0.09971874 | -0.0005537768 | 0.2923219 | 0.09624466 | -0.000904887 | 0.4462011 | 0.09740901 | -0.001097394
[5 empty] | 0.1439061 | 0.09906487 | -0.0009593919 |  | 0.124969 | 0.1004742 | -0.0005537768 | 0.2920474 | 0.09697379 | -0.000904887 | 0.4455441 | 0.09814696 | -0.001097394
[5 empty] | 0.1436407 | 0.09980972 | -0.0009595838 |  | 0.1248176 | 0.1012296 | -0.0005537768 | 0.2919048 | 0.09770292 | -0.0007732996 | 0.444825 | 0.09888491 | -0.001097394
[5 empty] | 0.1434206 | 0.1005546 | -0.0007524771 |  | 0.1246195 | 0.1019851 | -0.0004308905 | 0.2915852 | 0.09843204 | -0.0007732996 | 0.4440455 | 0.09962286 | -0.0009146088
[5 empty] | 0.1431692 | 0.1012994 | -0.0007525523 |  | 0.1244277 | 0.1027405 | -0.0004308905 | 0.2913979 | 0.09916117 | -0.0007732996 | 0.4434842 | 0.1003608 | -0.0009146088
[5 empty] | 0.1429456 | 0.1020443 | -0.0007524771 |  | 0.1242253 | 0.103496 | -0.0004308905 | 0.2912105 | 0.09989029 | -0.0007732996 | 0.4430031 | 0.1010988 | -0.0009146088
[5 empty] | 0.1427697 | 0.1027891 | -0.0007527028 |  | 0.1240129 | 0.1042514 | -0.0003413958 | 0.2909351 | 0.1006194 | -0.0007732996 | 0.4422573 | 0.1018367 | -0.0009146088
[5 empty] | 0.1425076 | 0.103534 | -0.0005702354 |  | 0.1238432 | 0.1050068 | -0.0003413958 | 0.2906601 | 0.1013485 | -0.0006515492 | 0.4416637 | 0.1025746 | -0.000729307
[5 empty] | 0.1423527 | 0.1042788 | -0.0005702354 |  | 0.1237166 | 0.1057623 | -0.0003413958 | 0.2903857 | 0.1020777 | -0.0006515492 | 0.4410847 | 0.1033126 | -0.000729307
[5 empty] | 0.1421327 | 0.1050237 | -0.0005702354 |  | 0.1235467 | 0.1065177 | -0.0003413958 | 0.290156 | 0.1028068 | -0.0006515492 | 0.4406599 | 0.1040505 | -0.000729307
[5 empty] | 0.1420023 | 0.1057685 | -0.0005701213 |  | 0.1233862 | 0.1072732 | -0.0003413958 | 0.2899712 | 0.1035359 | -0.0006515492 | 0.4399761 | 0.1047885 | -0.000729307
[5 empty] | 0.1418087 | 0.1065134 | -0.0004235004 |  | 0.1232876 | 0.1080286 | -0.0002919151 | 0.2896995 | 0.1042651 | -0.0005417184 | 0.4393797 | 0.1055264 | -0.0005433942
[5 empty] | 0.1417062 | 0.1072582 | -0.0004234157 |  | 0.12313 | 0.1087841 | -0.0002919151 | 0.289473 | 0.1049942 | -0.0005417184 | 0.4390098 | 0.1062644 | -0.0005433942
[5 empty] | 0.1416 | 0.1080031 | -0.0004234157 |  | 0.1230699 | 0.1095395 | -0.0002919151 | 0.2892479 | 0.1057233 | -0.0005417184 | 0.4383851 | 0.1070023 | -0.0005433942
[5 empty] | 0.1414716 | 0.1087479 | -0.0004234157 |  | 0.1229346 | 0.110295 | -0.0002919151 | 0.2891562 | 0.1064524 | -0.0004452318 | 0.4380578 | 0.1077403 | -0.0005433942
[5 empty] | 0.1413986 | 0.1094927 | -0.0003231317 |  | 0.1228254 | 0.1110504 | -0.0002839859 | 0.2889344 | 0.1071816 | -0.0004452318 | 0.4374784 | 0.1084782 | -0.0003600157
[5 empty] | 0.1412862 | 0.1102376 | -0.000323164 |  | 0.1227342 | 0.1118059 | -0.0002839859 | 0.2887147 | 0.1079107 | -0.0004452318 | 0.4370611 | 0.1092162 | -0.0003600157
[5 empty] | 0.1412692 | 0.1109824 | -0.000323164 |  | 0.1226949 | 0.1125613 | -0.0002839859 | 0.2884532 | 0.1086398 | -0.0004452318 | 0.4368755 | 0.1099541 | -0.0003600157
[5 empty] | 0.1412336 | 0.1117273 | -0.0003232287 |  | 0.1225868 | 0.1133167 | -0.0002839859 | 0.2881941 | 0.1093689 | -0.0004452318 | 0.4364407 | 0.1106921 | -0.0003600157
[5 empty] | 0.1412187 | 0.1124721 | -0.0002793259 |  | 0.1224618 | 0.1140722 | -0.0002843737 | 0.2880689 | 0.1100981 | -0.0003633898 | 0.436014 | 0.11143 | -0.0001775494
[5 empty] | 0.14118 | 0.113217 | -0.0002792701 |  | 0.1224062 | 0.1148276 | -0.0002843737 | 0.2877712 | 0.1108272 | -0.0003633898 | 0.4357953 | 0.112168 | -0.0001775494
[5 empty] | 0.1411992 | 0.1139618 | -0.000279298 |  | 0.1222993 | 0.1155831 | -0.0002843737 | 0.2875639 | 0.1115563 | -0.0003633898 | 0.4353045 | 0.1129059 | -0.0001775494
[5 empty] | 0.1412186 | 0.1147067 | -0.000279298 |  | 0.1222101 | 0.1163385 | -0.0002843737 | 0.2873597 | 0.1122854 | -0.0003633898 | 0.4350902 | 0.1136439 | -0.0001775494
[5 empty] | 0.1412 | 0.1154515 | -0.0002566899 |  | 0.1221042 | 0.117094 | -0.0002859322 | 0.2872024 | 0.1130146 | -0.000298057 | 0.4346042 | 0.1143818 | 2.007583e-05
[5 empty] | 0.1411818 | 0.1161964 | -0.0002567413 |  | 0.1220333 | 0.1178494 | -0.0002859322 | 0.2870048 | 0.1137437 | -0.000298057 | 0.4343944 | 0.1151197 | 2.007583e-05
[5 empty] | 0.1412023 | 0.1169412 | -0.0002567156 |  | 0.1219803 | 0.1186049 | -0.0002859322 | 0.2867671 | 0.1144728 | -0.000298057 | 0.433845 | 0.1158577 | 2.007583e-05
[5 empty] | 0.141166 | 0.1176861 | -0.0002567413 |  | 0.1218593 | 0.1193603 | -0.0002859322 | 0.2866625 | 0.1152019 | -0.000298057 | 0.4336402 | 0.1165956 | 2.007583e-05
[5 empty] | 0.1412069 | 0.1184309 | -0.0002357364 |  | 0.1217906 | 0.1201157 | -0.0002894228 | 0.2863401 | 0.1159311 | -0.0002456914 | 0.4332328 | 0.1173336 | 0.000234027
[5 empty] | 0.141172 | 0.1191758 | -0.0002356892 |  | 0.1216712 | 0.1208712 | -0.0002894228 | 0.2862798 | 0.1166602 | -0.0002456914 | 0.433033 | 0.1180715 | 0.000234027
[5 empty] | 0.1412336 | 0.1199206 | -0.0002357364 |  | 0.1216214 | 0.1216266 | -0.0002894228 | 0.2860018 | 0.1173893 | -0.0002456914 | 0.4324945 | 0.1188095 | 0.000234027
[5 empty] | 0.1412006 | 0.1206655 | -0.0002357364 |  | 0.1215038 | 0.1223821 | -0.0002894228 | 0.2858113 | 0.1181184 | -0.0002456914 | 0.4321636 | 0.1195474 | 0.000234027
[5 empty] | 0.1411877 | 0.1214103 | -0.0002163717 |  | 0.121456 | 0.1231375 | -0.0002957496 | 0.2855777 | 0.1188476 | -0.0001951377 | 0.4319038 | 0.1202854 | 0.0004633652
[5 empty] | 0.1412525 | 0.1221552 | -0.0002163717 |  | 0.1213577 | 0.123893 | -0.0002957496 | 0.285388 | 0.1195767 | -0.0001951377 | 0.4317149 | 0.1210233 | 0.0004633652
[5 empty] | 0.1412421 | 0.1229 | -0.0002163717 |  | 0.121312 | 0.1246484 | -0.0002957496 | 0.2852857 | 0.1203058 | -0.0001951377 | 0.4312564 | 0.1217613 | 0.0004633652
[5 empty] | 0.1412138 | 0.1236449 | -0.0002163501 |  | 0.1211818 | 0.1254039 | -0.0002957496 | 0.2850967 | 0.121035 | -0.0001465208 | 0.4308691 | 0.1224992 | 0.0004633652
[5 empty] | 0.1412444 | 0.1243897 | -0.0001987558 |  | 0.1211556 | 0.1261593 | -0.0003058243 | 0.284821 | 0.1217641 | -0.0001465208 | 0.4307572 | 0.1232372 | 0.0007069136
[5 empty] | 0.1412766 | 0.1251346 | -0.0001986961 |  | 0.1210451 | 0.1269148 | -0.0003058243 | 0.2847197 | 0.1224932 | -0.0001465208 | 0.4304442 | 0.1239751 | 0.0007069136
[5 empty] | 0.141253 | 0.1258794 | -0.0001987558 |  | 0.1209873 | 0.1276702 | -0.0003058243 | 0.2844448 | 0.1232223 | -0.0001465208 | 0.4300663 | 0.1247131 | 0.0007069136
[5 empty] | 0.1413268 | 0.1266243 | -0.000198716 |  | 0.1208796 | 0.1284256 | -0.0003058243 | 0.2843875 | 0.1239515 | -0.0001465208 | 0.4296238 | 0.125451 | 0.0007069136
[5 empty] | 0.1413451 | 0.1273691 | -0.0001829174 |  | 0.1208247 | 0.1291811 | -0.0003202578 | 0.2841133 | 0.1246806 | -0.0001007254 | 0.4293886 | 0.126189 | 0.0009641524
[5 empty] | 0.1413653 | 0.128114 | -0.0001829357 |  | 0.1207372 | 0.1299365 | -0.0003202578 | 0.2839698 | 0.1254097 | -0.0001007254 | 0.4292246 | 0.1269269 | 0.0009641524
[5 empty] | 0.1413684 | 0.1288588 | -0.0001829174 |  | 0.1207196 | 0.130692 | -0.0003202578 | 0.2837398 | 0.1261388 | -0.0001007254 | 0.4287246 | 0.1276648 | 0.0009641524
[5 empty] | 0.141412 | 0.1296037 | -0.0001828991 |  | 0.1206523 | 0.1314474 | -0.0003202578 | 0.2836402 | 0.126868 | -0.0001007254 | 0.4284996 | 0.1284028 | 0.0009641524
[5 empty] | 0.1414386 | 0.1303485 | -0.0001689877 |  | 0.1205868 | 0.1322029 | -0.0003398559 | 0.2834109 | 0.1275971 | -5.861571e-05 | 0.4282781 | 0.1291407 | 0.00123369
[5 empty] | 0.1414293 | 0.1310934 | -0.0001689539 |  | 0.120506 | 0.1329583 | -0.0003398559 | 0.2832253 | 0.1283262 | -5.861571e-05 | 0.4278568 | 0.1298787 | 0.00123369
[5 empty] | 0.1414989 | 0.1318382 | -0.0001689877 |  | 0.1204271 | 0.1337138 | -0.0003398559 | 0.28304 | 0.1290553 | -5.861571e-05 | 0.4275749 | 0.1306166 | 0.00123369
[5 empty] | 0.1415329 | 0.1325831 | -0.0001689708 |  | 0.1203841 | 0.1344692 | -0.0003398559 | 0.2827684 | 0.1297845 | -5.861571e-05 | 0.4273644 | 0.1313546 | 0.00123369
[5 empty] | 0.1415694 | 0.1333279 | -0.0001571176 |  | 0.120292 | 0.1352246 | -0.0003656342 | 0.2826704 | 0.1305136 | -2.104025e-05 | 0.42709 | 0.1320925 | 0.001514397
[5 empty] | 0.1415704 | 0.1340728 | -0.0001570705 |  | 0.120287 | 0.1359801 | -0.0003656342 | 0.2823996 | 0.1312427 | -2.104025e-05 | 0.4268195 | 0.1328305 | 0.001514397
[5 empty] | 0.1416125 | 0.1348176 | -0.0001571176 |  | 0.120233 | 0.1367355 | -0.0003656342 | 0.2822156 | 0.1319718 | -2.104025e-05 | 0.4264852 | 0.1335684 | 0.001514397
[5 empty] | 0.1416958 | 0.1355625 | -0.0001571176 |  | 0.120181 | 0.137491 | -0.0003656342 | 0.2821184 | 0.132701 | -2.104025e-05 | 0.4262903 | 0.1343064 | 0.001514397
[5 empty] | 0.1416864 | 0.1363073 | -0.0001472212 |  | 0.1201143 | 0.1382464 | -0.0003983155 | 0.2818919 | 0.1334301 | 1.117405e-05 | 0.4260317 | 0.1350443 | 0.001805855
[5 empty] | 0.1417567 | 0.1370521 | -0.0001472212 |  | 0.1200498 | 0.1390019 | -0.0003983155 | 0.281752 | 0.1341592 | 1.117405e-05 | 0.4259124 | 0.1357823 | 0.001805855
[5 empty] | 0.1418494 | 0.137797 | -0.0001472064 |  | 0.1200216 | 0.1397573 | -0.0003983155 | 0.281483 | 0.1348884 | 1.117405e-05 | 0.4254595 | 0.1365202 | 0.001805855
[5 empty] | 0.1418496 | 0.1385418 | -0.0001472064 |  | 0.1199958 | 0.1405128 | -0.0003983155 | 0.2813869 | 0.1356175 | 1.117405e-05 | 0.425281 | 0.1372582 | 0.001805855
[5 empty] | 0.1419299 | 0.1392867 | -0.0001395863 |  | 0.1199383 | 0.1412682 | -0.0004387626 | 0.281248 | 0.1363466 | 3.716866e-05 | 0.4250393 | 0.1379961 | 0.002107059
[5 empty] | 0.1420329 | 0.1400315 | -0.0001395444 |  | 0.1198834 | 0.1420237 | -0.0004387626 | 0.2810231 | 0.1370757 | 3.716866e-05 | 0.4249369 | 0.1387341 | 0.002107059
[5 empty] | 0.1420435 | 0.1407764 | -0.0001395584 |  | 0.1198819 | 0.1427791 | -0.0004387626 | 0.2808416 | 0.1378049 | 3.716866e-05 | 0.4246365 | 0.139472 | 0.002107059
[5 empty] | 0.1421346 | 0.1415212 | -0.0001395584 |  | 0.1198151 | 0.1435345 | -0.0004387626 | 0.2805744 | 0.138534 | 3.716866e-05 | 0.424408 | 0.1402099 | 0.002107059
[5 empty] | 0.1422104 | 0.1422661 | -0.0001341416 |  | 0.1197679 | 0.14429 | -0.0004877116 | 0.2805227 | 0.1392631 | 5.611807e-05 | 0.4242515 | 0.1409479 | 0.002416411
[5 empty] | 0.1422708 | 0.1430109 | -0.000134155 |  | 0.1197404 | 0.1450454 | -0.0004877116 | 0.2802561 | 0.1399922 | 5.611807e-05 | 0.4238974 | 0.1416858 | 0.002416411
[5 empty] | 0.1424121 | 0.1437558 | -0.0001341684 |  | 0.1197666 | 0.1458009 | -0.0004877116 | 0.2801188 | 0.1407214 | 5.611807e-05 | 0.4237502 | 0.1424238 | 0.002416411
[5 empty] | 0.1424806 | 0.1445006 | -0.0001341684 |  | 0.1196937 | 0.1465563 | -0.0004877116 | 0.2798959 | 0.1414505 | 6.714086e-05 | 0.4234729 | 0.1431617 | 0.002416411
[5 empty] | 0.1425533 | 0.1452455 | -0.0001311257 |  | 0.1197256 | 0.1473118 | -0.0005459667 | 0.2797593 | 0.1421796 | 6.714086e-05 | 0.4232679 | 0.1438997 | 0.002733575
[5 empty] | 0.1426496 | 0.1459903 | -0.0001311126 |  | 0.1197094 | 0.1480672 | -0.0005459667 | 0.279494 | 0.1429087 | 6.714086e-05 | 0.4231349 | 0.1446376 | 0.002733575
[5 empty] | 0.1427695 | 0.1467352 | -0.0001310994 |  | 0.1196624 | 0.1488227 | -0.0005459667 | 0.2794438 | 0.1436379 | 6.714086e-05 | 0.4229396 | 0.1453756 | 0.002733575
[5 empty] | 0.1428939 | 0.14748 | -0.0001304148 |  | 0.1196353 | 0.1495781 | -0.0005963893 | 0.2791363 | 0.144367 | 6.973456e-05 | 0.4228165 | 0.1461135 | 0.00297645
[5 empty] | 0.142965 | 0.1482249 | -0.0001304018 |  | 0.1196792 | 0.1503335 | -0.0005963893 | 0.2789579 | 0.1450961 | 6.973456e-05 | 0.4225639 | 0.1468515 | 0.00297645