## 1
Общество с ограниченной ответственностью "Инженерная геология" (ООО "ИнжГео") | [10 empty] | Общество с ограниченной ответственностью "Инженерная геология" (ООО "ИнжГео")
Юр. адрес: 117279, г. Москва, ул. Миклухо-Маклая, 36 а, этаж 5, пом. XXIII к. 76-84 | [10 empty] | Юр. адрес: 117279, г. Москва, ул. Миклухо-Маклая, 36 а, этаж 5, пом. XXIII к. 76-84 | [8 empty] | нагр |  |  | X0 | Y0 | R |  | нагр |  |  |  | X0 | Y0 | R | нагр |  |  |  | X0 | Y0 | R |  | нагр |  |  |  | X0 | Y0 | R
Телефон/факс +7 (495) 132-30-00, Адрес электронной почты inbox@inj-geo.ru | [10 empty] | Телефон/факс +7 (495) 132-30-00, Адрес электронной почты inbox@inj-geo.ru | [12 empty] | 0 | [7 empty] | 0 | [6 empty] | 0 | [7 empty] | 0
[20 empty] | девиатор | [6 empty] | девиатор | [6 empty] | девиатор | [7 empty] | девиатор
Испытательная лаборатория ООО «ИнжГео» | [10 empty] | Испытательная лаборатория ООО «ИнжГео» | [8 empty] | x0 | Угол | X | Y |  |  |  | x0 |  | Угол | X | Y |  |  | x0 |  | Угол | X | Y |  |  |  | x0 |  | Угол | X | Y
Адрес места осуществления деятельности лаборатории: г. Москва, просп. Вернадского, д. 51, стр. 1 | [10 empty] | Адрес места осуществления деятельности лаборатории: г. Москва, просп. Вернадского, д. 51, стр. 1 | [9 empty] | 0 | [7 empty] | 0 | [6 empty] | 0 | [7 empty] | 0
Телефон +7(910)4557682, E-mail: slg85@mail.ru | [10 empty] | Телефон +7(910)4557682, E-mail: slg85@mail.ru | [9 empty] | 5 | [7 empty] | 5 | [6 empty] | 5 | [7 empty] | 5
[21 empty] | 10 | [7 empty] | 10 | [6 empty] | 10 | [7 empty] | 10
Протокол испытаний № 13-63/30 от 28-11-2022 | [20 empty] | 15 | [7 empty] | 15 | [6 empty] | 15 | [7 empty] | 15
Наименование и адрес заказчика: ООО Регионстрой | [20 empty] | 20 | [7 empty] | 20 | [6 empty] | 20 | [7 empty] | 20
Наименование объекта: Переход трубопровода через р. Енисей | [20 empty] | 25 | [7 empty] | 25 | [6 empty] | 25 | [7 empty] | 25
Наименование используемого метода/методики: ГОСТ 12248.4-2020 | [20 empty] | 30 | [7 empty] | 30 | [6 empty] | 30 | [7 empty] | 30
Условия проведения испытания: температура окружающей среды (18 - 25)0С, влажность воздуха (40 - 75)% | [20 empty] | 35 | [7 empty] | 35 | [6 empty] | 35 | [7 empty] | 35
Дата получение объекта подлежащего испытаниям: 01-11-2022 | [20 empty] | 40 | [7 empty] | 40 | [6 empty] | 40 | [7 empty] | 40
Дата испытания: 25.10.2022-19.11.2030 | [20 empty] | 45 | [7 empty] | 45 | [6 empty] | 45 | [7 empty] | 45
Испытание грунтов методом трехосного сжатия | [10 empty] | Испытание грунтов методом трехосного сжатия | [9 empty] | 50 | [7 empty] | 50 | [6 empty] | 50 | [7 empty] | 50
Лабораторный номер: |  | 1065 | [5 empty] | We, % = | 0.332730511 |  | Лабораторный номер: | [6 empty] | We, % = |  |  | 55 | [7 empty] | 55 | [6 empty] | 55 | [7 empty] | 55
Номер скважины: |  | BH-102 | [5 empty] | ρ, г/см3 = | 1.9 |  | Номер скважины: | [6 empty] | ρ, г/см3 = |  |  | 60 | [7 empty] | 60 | [6 empty] | 60 | [7 empty] | 60
Глубина отбора, м: |  | 0.7 | [5 empty] | ρs, г/см3 = | 2.72 |  | Глубина отбора, м: | [6 empty] | ρs, г/см3 = |  |  | 65 | [7 empty] | 65 | [6 empty] | 65 | [7 empty] | 65
Наименование грунта: |  | Суглинок, после оттаивания текучий, легкий пылеватый | [5 empty] | e, д.е. = | 1.1 |  | Наименование грунта: | [6 empty] | e, д.е. = |  |  | 70 | [7 empty] | 70 | [6 empty] | 70 | [7 empty] | 70
Схема проведения опыта: |  | КД | [5 empty] | IL, д.е. = | 1.031 |  | Схема проведения опыта: |  | CD |  |  |  |  | IL, д.е. = |  |  | 75 | [7 empty] | 75 | [6 empty] | 75 | [7 empty] | 75
Результаты испытаний | [10 empty] | Результаты испытаний | [9 empty] | 80 | [7 empty] | 80 | [6 empty] | 80 | [7 empty] | 80
[21 empty] | 85 | [7 empty] | 85 | [6 empty] | 85 | [7 empty] | 85
[21 empty] | 90 | [7 empty] | 90 | [6 empty] | 90 | [7 empty] | 90
[21 empty] | 95 | [7 empty] | 95 | [6 empty] | 95 | [7 empty] | 95
[21 empty] | 100 | [7 empty] | 100 | [6 empty] | 100 | [7 empty] | 100
[21 empty] | 105 | [7 empty] | 105 | [6 empty] | 105 | [7 empty] | 105
[21 empty] | 110 | [7 empty] | 110 | [6 empty] | 110 | [7 empty] | 110
[21 empty] | 115 | [7 empty] | 115 | [6 empty] | 115 | [7 empty] | 115
[21 empty] | 120 | [7 empty] | 120 | [6 empty] | 120 | [7 empty] | 120
[21 empty] | 125 | [7 empty] | 125 | [6 empty] | 125 | [7 empty] | 125
[21 empty] | 130 | [7 empty] | 130 | [6 empty] | 130 | [7 empty] | 130
[21 empty] | 135 | [7 empty] | 135 | [6 empty] | 135 | [7 empty] | 135
[21 empty] | 140 | [7 empty] | 140 | [6 empty] | 140 | [7 empty] | 140
[21 empty] | 145 | [7 empty] | 145 | [6 empty] | 145 | [7 empty] | 145
[21 empty] | 150 | [7 empty] | 150 | [6 empty] | 150 | [7 empty] | 150
[21 empty] | 155 | [7 empty] | 155 | [6 empty] | 155 | [7 empty] | 155
[21 empty] | 160 | [7 empty] | 160 | [6 empty] | 160 | [7 empty] | 160
[21 empty] | 165 | [7 empty] | 165 | [6 empty] | 165 | [7 empty] | 165
[21 empty] | 170 | [7 empty] | 170 | [6 empty] | 170 | [7 empty] | 170
[21 empty] | 175 | [7 empty] | 175 | [6 empty] | 175 | [7 empty] | 175
[21 empty] | 180 | [7 empty] | 180 | [6 empty] | 180 | [7 empty] | 180
[13 empty] | Давление в камере, Мпа σ3 | Вертикальная нагрузка, Мпа σ1 | Поровое давление, Мпа u
[13 empty] | 0.05 | 0.1884197 |  |  |  |  | 1 | [6 empty] | σ3,кПа | σ1,кПа | u, кПа |  |  |  | 4
[13 empty] | 0.15 | 0.4654023 | [26 empty] | δ3, Мпа | δ1-δ3, МПа | δ1, МПа | δ1, КПа
[13 empty] | 0.25 | 0.7423849 | [20 empty] | С, МПа:
φ, град:
E, Мпа
[26 empty] | x | 0
[26 empty] | y |  |  |  | С, кПа | φ,°
Эффективные значения угла внутреннего трения и удельного сцепления ϕ', С'
[13 empty] | ϕ', град. = | 28
[13 empty] | С', МПа = | 0.015
|  | K0, д.е. | 0.5305284 | Эффективное напряжение, Мпа: |  |  |  |  | 0.02652642
|  | Модуль деформации E0, МПа: |  | Точки нахождения модуля Е0, Мпа (полное напряжение): |  |  |  |  | 0.02652642 | 0.05652642
|  | Модуль деформации E50, МПа: |  | qmax Давление при разрушении образца, Мпа (девиатор): |  |  |  |  | 0.1523077
|  | Коэф. Поперечной деформации, ϑ: |  | 0,5 qmax, Мпа (девиатор): |  |  |  |  | 0.07615385
| Начальник исп. лаборатории: | [6 empty] | Семиколенова Л.Г. |  |  |  |  | Начальник исп. лаборатории: |  |  |  |  | Семиколенова Л.Г.
Лист 1 , всего листов 2 | [11 empty] | Лист 2 , всего листов 2
Частичное воспроизведение протокола испытаний без письменного разрешения ООО «ИнжГео» ЗАПРЕЩАЕТСЯ | [11 empty] | Частичное воспроизведение протокола испытаний без письменного разрешения ООО «ИнжГео» ЗАПРЕЩАЕТСЯ
E0 |  |  | E50 |  | Деформация |  |  |  | Первая прочность |  |  | Вторая прочность |  |  | Третья прочность
devE0 | epsE0 |  | dev50 | epsE50 | dev | eps | ev |  | dev1 | eps1 | ev1 | dev1 | eps1 | ev2 | dev1 | eps1 | ev3
0.03 | 0.002306058 |  | 0.07615385 | 0.006918173 | 0 | 0 | 0.0005719384 |  | 0 | 0 | -0.0003597097 | 0 | 0 | -0.0003930646 | 0 | 0 | -0.0004771058
[5 empty] | 0.01000879 | 0.0007252142 | 0.0005718812 |  | 0.01042883 | 0.0007493248 | -0.0003597097 | 0.03450425 | 0.0007580289 | -0.0003930646 | 0.05549302 | 0.0007168633 | -0.0004771058
Секущая модуля Е0 |  |  | Линия Q max |  | 0.0195868 | 0.001450428 | 0.0005718812 |  | 0.02028214 | 0.00149865 | -0.0003597097 | 0.06588286 | 0.001516058 | -0.0003930646 | 0.1057211 | 0.001433727 | -0.0004771058
| 0 |  |  | 0 | 0.03 | 0.002306058 | -0.00365743 |  | 0.03 | 0.002306058 | -0.003713777 | 0.09 | 0.002175526 | -0.003838189 | 0.1427916 | 0.002032628 | -0.003041905
[5 empty] | 0.03692469 | 0.002900857 | -0.00365743 |  | 0.0380085 | 0.002997299 | -0.003713777 | 0.1200013 | 0.003032115 | -0.003838189 | 0.1922105 | 0.002867453 | -0.003041905
[5 empty] | 0.04546293 | 0.003626071 | -0.003657796 |  | 0.04676771 | 0.003746624 | -0.003713777 | 0.1434401 | 0.003790144 | -0.003838189 | 0.228564 | 0.003584316 | -0.003041905
|  |  | Линия 0,5 Q max |  | 0.05374947 | 0.004351285 | -0.003656699 |  | 0.05495987 | 0.004495949 | -0.003713777 | 0.1577012 | 0.00450513 | -0.003838189 | 0.2461925 | 0.004141719 | -0.003041905
|  |  |  | 0 | 0.06145228 | 0.005076499 | -0.002285167 |  | 0.06210677 | 0.005245274 | -0.003469169 | 0.1674891 | 0.005306202 | -0.004070981 | 0.2635368 | 0.005018043 | -0.002597731
[5 empty] | 0.06823103 | 0.005801714 | -0.002284482 |  | 0.06920985 | 0.006287348 | -0.003469169 | 0.1763576 | 0.006064231 | -0.004070981 | 0.2772237 | 0.005734906 | -0.002597731
[5 empty] | 0.07380806 | 0.006526928 | -0.00228471 |  | 0.07139922 | 0.006743923 | -0.003469169 | 0.1847297 | 0.00682226 | -0.004070981 | 0.2902892 | 0.006451769 | -0.002597731
[5 empty] | 0.07615385 | 0.006918173 | -0.002284939 |  | 0.07484445 | 0.007493248 | -0.003469169 | 0.1926476 | 0.007580289 | -0.004070981 | 0.3026278 | 0.007168633 | -0.002597731
[5 empty] | 0.081751 | 0.007977356 | -0.0020703 |  | 0.0781565 | 0.008242573 | -0.003503915 | 0.2001572 | 0.008338317 | -0.003964965 | 0.3146332 | 0.007885496 | -0.0027711
Коэфф. Точки |  |  |  |  | 0.08545157 | 0.00870257 | -0.0020703 |  | 0.08133772 | 0.008991898 | -0.003503915 | 0.2073071 | 0.009096346 | -0.003964965 | 0.3258679 | 0.008602359 | -0.0027711
[5 empty] | 0.08904435 | 0.009427785 | -0.002070715 |  | 0.08439047 | 0.009741223 | -0.003503915 | 0.214149 | 0.009854375 | -0.003964965 | 0.3367972 | 0.009319222 | -0.0027711
[5 empty] | 0.09254302 | 0.010153 | -0.0020703 |  | 0.0873171 | 0.01049055 | -0.003503915 | 0.2204775 | 0.0106124 | -0.003964965 | 0.3470848 | 0.01003609 | -0.0027711
[5 empty] | 0.09588963 | 0.01087821 | -0.002260979 |  | 0.09009194 | 0.01123987 | -0.003622057 | 0.2265616 | 0.01137043 | -0.0037907 | 0.3568551 | 0.01075295 | -0.003056939
[5 empty] | 0.09915521 | 0.01160343 | -0.002261658 |  | 0.09278713 | 0.0119892 | -0.003622057 | 0.2322286 | 0.01212846 | -0.0037907 | 0.3661175 | 0.01146981 | -0.003056939
[5 empty] | 0.1023411 | 0.01232864 | -0.002261431 |  | 0.09536379 | 0.01273852 | -0.003622057 | 0.2376044 | 0.01288649 | -0.0037907 | 0.3748186 | 0.01218668 | -0.003056939
[5 empty] | 0.1053709 | 0.01305386 | -0.002260979 |  | 0.09779469 | 0.01348785 | -0.003622057 | 0.2426251 | 0.01364452 | -0.0037907 | 0.3830919 | 0.01290354 | -0.003056939
[5 empty] | 0.1083205 | 0.01377907 | -0.002565899 |  | 0.1000958 | 0.01423717 | -0.003789705 | 0.2474215 | 0.01440255 | -0.00358173 | 0.3907569 | 0.0136204 | -0.00340323
[5 empty] | 0.1111587 | 0.01450428 | -0.002565899 |  | 0.1023601 | 0.0149865 | -0.003789705 | 0.2518888 | 0.01516058 | -0.00358173 | 0.3981425 | 0.01433727 | -0.00340323
[5 empty] | 0.1138194 | 0.0152295 | -0.002565899 |  | 0.1044544 | 0.01573582 | -0.003789705 | 0.2560792 | 0.01591861 | -0.00358173 | 0.4049368 | 0.01505413 | -0.00340323
[5 empty] | 0.1164653 | 0.01595471 | -0.002565899 |  | 0.1064722 | 0.01648515 | -0.003789705 | 0.2600878 | 0.01667663 | -0.00358173 | 0.4113437 | 0.01577099 | -0.00340323
[5 empty] | 0.1189315 | 0.01667993 | -0.002927246 |  | 0.108338 | 0.01723447 | -0.003974677 | 0.2637643 | 0.01743466 | -0.003375024 | 0.4174411 | 0.01648785 | -0.003754299
[5 empty] | 0.1213171 | 0.01740514 | -0.002926661 |  | 0.1101165 | 0.0179838 | -0.003974677 | 0.2670778 | 0.01819269 | -0.003375024 | 0.4229722 | 0.01720472 | -0.003754299
[5 empty] | 0.1235363 | 0.01813036 | -0.002927539 |  | 0.1118268 | 0.01873312 | -0.003974677 | 0.2703746 | 0.01895072 | -0.003375024 | 0.4280109 | 0.01792158 | -0.003754299
[5 empty] | 0.1256918 | 0.01885557 | -0.002927246 |  | 0.1134069 | 0.01948245 | -0.003974677 | 0.2734184 | 0.01970875 | -0.003375024 | 0.4327699 | 0.01863844 | -0.003754299
[5 empty] | 0.1276785 | 0.01958078 | -0.00328897 |  | 0.1149241 | 0.02023177 | -0.004148996 | 0.2761788 | 0.02046678 | -0.003205325 | 0.437055 | 0.01935531 | -0.004059085
[5 empty] | 0.1295836 | 0.020306 | -0.003289299 |  | 0.1163485 | 0.0209811 | -0.004148996 | 0.2788384 | 0.02122481 | -0.003205325 | 0.4410123 | 0.02007217 | -0.004059085
[5 empty] | 0.131426 | 0.02103121 | -0.00328897 |  | 0.1176489 | 0.02173042 | -0.004148996 | 0.2811964 | 0.02198284 | -0.003205325 | 0.4444438 | 0.02078903 | -0.004059085
[5 empty] | 0.13306 | 0.02175643 | -0.003289628 |  | 0.1188605 | 0.02247974 | -0.004148996 | 0.2834802 | 0.02274087 | -0.003205325 | 0.4474266 | 0.0215059 | -0.004059085
[5 empty] | 0.1345935 | 0.02248164 | -0.003595659 |  | 0.1200538 | 0.02322907 | -0.004279486 | 0.2855736 | 0.02349889 | -0.003107217 | 0.4503894 | 0.02222276 | -0.004263357
[5 empty] | 0.1360263 | 0.02320685 | -0.003594581 |  | 0.1210785 | 0.02397839 | -0.004279486 | 0.2875765 | 0.02425692 | -0.003107217 | 0.452783 | 0.02293962 | -0.004263357
[5 empty] | 0.137377 | 0.02393207 | -0.003594581 |  | 0.1220902 | 0.02472772 | -0.004279486 | 0.2895025 | 0.02501495 | -0.003107217 | 0.4548261 | 0.02365649 | -0.004263357
[5 empty] | 0.1385515 | 0.02465728 | -0.00359494 |  | 0.1229368 | 0.02547704 | -0.004279486 | 0.2913685 | 0.02577298 | -0.003107217 | 0.4565278 | 0.02437335 | -0.004263357
[5 empty] | 0.1396429 | 0.0253825 | -0.003789927 |  | 0.1238104 | 0.02622637 | -0.004338762 | 0.2931047 | 0.02653101 | -0.003098523 | 0.4576851 | 0.02509021 | -0.0043176
[5 empty] | 0.1405751 | 0.02610771 | -0.003790685 |  | 0.1245229 | 0.02697569 | -0.004338762 | 0.2947716 | 0.02728904 | -0.003098523 | 0.4589728 | 0.02580708 | -0.0043176
[5 empty] | 0.1414426 | 0.02683293 | -0.003790306 |  | 0.1252415 | 0.02772502 | -0.004338762 | 0.2964546 | 0.02804707 | -0.003098523 | 0.4599944 | 0.02652394 | -0.0043176
[5 empty] | 0.1421302 | 0.02755814 | -0.003789548 |  | 0.1258908 | 0.02847434 | -0.004338762 | 0.298016 | 0.0288051 | -0.003098523 | 0.4609665 | 0.0272408 | -0.0043176
[5 empty] | 0.1426861 | 0.02828335 | -0.003827453 |  | 0.1265121 | 0.02922367 | -0.004336788 | 0.2997661 | 0.02956313 | -0.003111031 | 0.4620336 | 0.02795767 | -0.004314433
[5 empty] | 0.1432709 | 0.02900857 | -0.003827836 |  | 0.1271932 | 0.02997299 | -0.004336788 | 0.3013428 | 0.03032115 | -0.003111031 | 0.462984 | 0.02867453 | -0.004314433
[5 empty] | 0.1438634 | 0.02973378 | -0.00382707 |  | 0.1278454 | 0.03072232 | -0.004336788 | 0.3027411 | 0.03107918 | -0.003111031 | 0.4638907 | 0.02939139 | -0.004314433
[5 empty] | 0.1444051 | 0.030459 | -0.003827836 |  | 0.1284501 | 0.03147164 | -0.004336788 | 0.3043649 | 0.03183721 | -0.003111031 | 0.4647557 | 0.03010826 | -0.004305968
[5 empty] | 0.1448757 | 0.03118421 | -0.003802869 |  | 0.1290244 | 0.03222097 | -0.004324935 | 0.3057575 | 0.03259524 | -0.00312928 | 0.4655806 | 0.03082512 | -0.004305968
[5 empty] | 0.145411 | 0.03190943 | -0.003802108 |  | 0.1296753 | 0.03297029 | -0.004324935 | 0.3070966 | 0.03335327 | -0.00312928 | 0.4662958 | 0.03154198 | -0.004305968
[5 empty] | 0.1459526 | 0.03263464 | -0.003803249 |  | 0.1302228 | 0.03371962 | -0.004324935 | 0.308516 | 0.0341113 | -0.00312928 | 0.4672613 | 0.03225885 | -0.004305968
[5 empty] | 0.1464214 | 0.03335985 | -0.003803249 |  | 0.1308103 | 0.03446894 | -0.004324935 | 0.3096917 | 0.03486933 | -0.00312928 | 0.4677621 | 0.03297571 | -0.004305968
[5 empty] | 0.1468561 | 0.03408507 | -0.003755042 |  | 0.1313832 | 0.03521827 | -0.004306507 | 0.310849 | 0.03562736 | -0.00315135 | 0.4684455 | 0.03369257 | -0.00429241
[5 empty] | 0.1473744 | 0.03481028 | -0.003755418 |  | 0.1319229 | 0.03596759 | -0.004306507 | 0.3120308 | 0.03638539 | -0.00315135 | 0.4693137 | 0.03440944 | -0.00429241
[5 empty] | 0.147759 | 0.0355355 | -0.003754667 |  | 0.1324287 | 0.03671692 | -0.004306507 | 0.3131881 | 0.03714341 | -0.00315135 | 0.4697936 | 0.0351263 | -0.00429241
[5 empty] | 0.1482268 | 0.03626071 | -0.003754667 |  | 0.1329363 | 0.03746624 | -0.004306507 | 0.314039 | 0.03790144 | -0.00315135 | 0.4703181 | 0.03584316 | -0.00429241
[5 empty] | 0.148599 | 0.03698592 | -0.003686799 |  | 0.1333904 | 0.03821557 | -0.004280655 | 0.3154023 | 0.03865947 | -0.003171889 | 0.4710335 | 0.03656003 | -0.004274822
[5 empty] | 0.1490341 | 0.03771114 | -0.003687905 |  | 0.1339006 | 0.03896489 | -0.004280655 | 0.315827 | 0.0394175 | -0.003171889 | 0.4714371 | 0.03727689 | -0.004274822
[5 empty] | 0.1493924 | 0.03843635 | -0.003687905 |  | 0.1343377 | 0.03971422 | -0.004280655 | 0.3166648 | 0.04017553 | -0.003171889 | 0.4721799 | 0.03799375 | -0.004274822
[5 empty] | 0.1497731 | 0.03916157 | -0.003687905 |  | 0.1347562 | 0.04046354 | -0.004280655 | 0.3171803 | 0.04093356 | -0.003171889 | 0.4726865 | 0.03871062 | -0.004274822
[5 empty] | 0.1501159 | 0.03988678 | -0.003605436 |  | 0.1352113 | 0.04121287 | -0.004248683 | 0.3178368 | 0.04169159 | -0.00318647 | 0.4730306 | 0.03942748 | -0.004254254
[5 empty] | 0.1504002 | 0.040612 | -0.003605796 |  | 0.1355913 | 0.04196219 | -0.004248683 | 0.3182101 | 0.04244962 | -0.00318647 | 0.4735754 | 0.04014434 | -0.004254254
[5 empty] | 0.1507458 | 0.04133721 | -0.003605075 |  | 0.1360068 | 0.04271152 | -0.004248683 | 0.3187178 | 0.04320765 | -0.00318647 | 0.473889 | 0.04086121 | -0.004254254
[5 empty] | 0.1510119 | 0.04206242 | -0.003605436 |  | 0.1363274 | 0.04346084 | -0.004248683 | 0.318935 | 0.04396567 | -0.00318647 | 0.4745521 | 0.04157807 | -0.004254254
[5 empty] | 0.1512985 | 0.04278764 | -0.003512391 |  | 0.1366826 | 0.04421016 | -0.004210605 | 0.3190453 | 0.0447237 | -0.003193216 | 0.4747701 | 0.04229493 | -0.004227925
[5 empty] | 0.1515649 | 0.04351285 | -0.003513093 |  | 0.1369788 | 0.04495949 | -0.004210605 | 0.3190456 | 0.04548173 | -0.003193216 | 0.4751967 | 0.0430118 | -0.004227925
[5 empty] | 0.1517704 | 0.04423807 | -0.003513093 |  | 0.1372526 | 0.04570881 | -0.004210605 | 0.3190874 | 0.04623976 | -0.003193216 | 0.4757615 | 0.04372866 | -0.004227925
[5 empty] | 0.1519346 | 0.04496328 | -0.003512391 |  | 0.1375786 | 0.04645814 | -0.004210605 | 0.319074 | 0.04699779 | -0.003171987 | 0.476031 | 0.04444552 | -0.004227925
[5 empty] | 0.1521378 | 0.04568849 | -0.003415584 |  | 0.1377686 | 0.04720746 | -0.004167702 | 0.3190992 | 0.04775582 | -0.003171987 | 0.4764425 | 0.04516239 | -0.004197329
[5 empty] | 0.1523077 | 0.04641371 | -0.003415584 |  | 0.1380098 | 0.04795679 | -0.004167702 | 0.3190228 | 0.04851385 | -0.003171987 | 0.4769253 | 0.04587925 | -0.004197329
[5 empty] | 0.1524375 | 0.04713892 | -0.003415926 |  | 0.1382454 | 0.04870611 | -0.004167702 | 0.3190794 | 0.04927188 | -0.003171987 | 0.4774087 | 0.04659611 | -0.004197329
[5 empty] | 0.1525735 | 0.04786414 | -0.003415926 |  | 0.1384197 | 0.04945544 | -0.004167702 | 0.3190349 | 0.0500299 | -0.003171987 | 0.4776761 | 0.04731298 | -0.004197329
[5 empty] | 0.1526659 | 0.04858935 | -0.003318608 |  | 0.1385658 | 0.05020476 | -0.004119152 | 0.3189364 | 0.05078793 | -0.003114986 | 0.478166 | 0.04802984 | -0.004163931
[5 empty] | 0.1527144 | 0.04931457 | -0.003317613 |  | 0.1386494 | 0.05095409 | -0.004119152 | 0.3187842 | 0.05154596 | -0.003114986 | 0.4785163 | 0.0487467 | -0.004163931
[5 empty] | 0.1527386 | 0.05003978 | -0.003317944 |  | 0.138744 | 0.05170341 | -0.004119152 | 0.318813 | 0.05230399 | -0.003114986 | 0.4790201 | 0.04946356 | -0.004163931
[5 empty] | 0.1527788 | 0.05076499 | -0.003318276 |  | 0.1388492 | 0.05245274 | -0.004119152 | 0.3187886 | 0.05306202 | -0.003114986 | 0.4794607 | 0.05018043 | -0.004125386
[5 empty] | 0.1528201 | 0.05149021 | -0.003223804 |  | 0.1388889 | 0.05320206 | -0.004064162 | 0.3186646 | 0.05382005 | -0.003027837 | 0.4799859 | 0.05089729 | -0.004125386
[5 empty] | 0.1527985 | 0.05221542 | -0.003223804 |  | 0.1388815 | 0.05395139 | -0.004064162 | 0.3186285 | 0.05457808 | -0.003027837 | 0.4805236 | 0.05161415 | -0.004125386
[5 empty] | 0.1527758 | 0.05294064 | -0.00322316 |  | 0.1388619 | 0.05470071 | -0.004064162 | 0.3183996 | 0.05533611 | -0.003027837 | 0.480926 | 0.05233102 | -0.004125386
[5 empty] | 0.1527927 | 0.05366585 | -0.003223804 |  | 0.1388601 | 0.05545004 | -0.004064162 | 0.3183529 | 0.05609414 | -0.003027837 | 0.4813373 | 0.05304788 | -0.004125386
[5 empty] | 0.1527882 | 0.05439107 | -0.003116184 |  | 0.1388571 | 0.05619936 | -0.003957545 | 0.3183481 | 0.05685216 | -0.002916774 | 0.4818291 | 0.05376474 | -0.004025006
[5 empty] | 0.1527421 | 0.05511628 | -0.003116808 |  | 0.138853 | 0.05694869 | -0.003957545 | 0.3181981 | 0.05761019 | -0.002916774 | 0.4824734 | 0.05448161 | -0.004025006
[5 empty] | 0.1527558 | 0.05584149 | -0.003116808 |  | 0.1388856 | 0.05769801 | -0.003957545 | 0.3180907 | 0.05836822 | -0.002916774 | 0.4827558 | 0.05519847 | -0.004025006
[5 empty] | 0.1527281 | 0.05656671 | -0.003116808 |  | 0.1388604 | 0.05844734 | -0.003957545 | 0.3180259 | 0.05912625 | -0.002916774 | 0.4832608 | 0.05591533 | -0.004025006
[5 empty] | 0.1527804 | 0.05729192 | -0.002997769 |  | 0.1388531 | 0.05919666 | -0.003768586 | 0.3179106 | 0.05988428 | -0.002786865 | 0.4839138 | 0.0566322 | -0.003844477
[5 empty] | 0.1527102 | 0.05801714 | -0.002998069 |  | 0.1388637 | 0.05994599 | -0.003768586 | 0.3177917 | 0.06064231 | -0.002786865 | 0.4843465 | 0.05734906 | -0.003844477
[5 empty] | 0.1527404 | 0.05874235 | -0.002998069 |  | 0.1388167 | 0.06069531 | -0.003768586 | 0.3176227 | 0.06140034 | -0.002786865 | 0.4849977 | 0.05806592 | -0.003844477
[5 empty] | 0.1526887 | 0.05946756 | -0.002868599 |  | 0.1388442 | 0.06144464 | -0.003768586 | 0.3174041 | 0.06215837 | -0.002786865 | 0.4854986 | 0.05878279 | -0.003844477
[5 empty] | 0.1526765 | 0.06019278 | -0.002868599 |  | 0.138833 | 0.06219396 | -0.003517266 | 0.3174164 | 0.0629164 | -0.002644663 | 0.4857739 | 0.05949965 | -0.003606649
[5 empty] | 0.1527041 | 0.06091799 | -0.00286946 |  | 0.1387831 | 0.06294329 | -0.003517266 | 0.317286 | 0.06367442 | -0.002644663 | 0.4864843 | 0.06021651 | -0.003606649
[5 empty] | 0.1527106 | 0.06164321 | -0.002868599 |  | 0.1387512 | 0.06369261 | -0.003517266 | 0.3171067 | 0.06443245 | -0.002644663 | 0.4869658 | 0.06093338 | -0.003606649
[5 empty] | 0.1526554 | 0.06236842 | -0.002869173 |  | 0.1387562 | 0.06444193 | -0.003517266 | 0.3168789 | 0.06519048 | -0.002644663 | 0.4873641 | 0.06165024 | -0.003606649
[5 empty] | 0.1526805 | 0.06309364 | -0.002731691 |  | 0.1387226 | 0.06519126 | -0.003225954 | 0.3168362 | 0.06594851 | -0.002496364 | 0.4878987 | 0.0623671 | -0.003328768
[5 empty] | 0.1526035 | 0.06381885 | -0.002731417 |  | 0.1387448 | 0.06594058 | -0.003225954 | 0.3166987 | 0.06670654 | -0.002496364 | 0.4881255 | 0.06308397 | -0.003328768
[5 empty] | 0.152627 | 0.06454406 | -0.002731144 |  | 0.1387096 | 0.06668991 | -0.003225954 | 0.3165135 | 0.06746457 | -0.002496364 | 0.4886332 | 0.06380083 | -0.003328768
[5 empty] | 0.1526296 | 0.06526928 | -0.002731691 |  | 0.1386736 | 0.06743923 | -0.003225954 | 0.3163275 | 0.0682226 | -0.002496364 | 0.4891992 | 0.06451769 | -0.003328768
[5 empty] | 0.1525909 | 0.06599449 | -0.002584858 |  | 0.1386746 | 0.06818856 | -0.002917111 | 0.3163274 | 0.06898063 | -0.002347396 | 0.4894522 | 0.06523456 | -0.003029091
[5 empty] | 0.1525717 | 0.06671971 | -0.002585633 |  | 0.138656 | 0.06893788 | -0.002917111 | 0.316094 | 0.06973866 | -0.002347396 | 0.4899081 | 0.06595142 | -0.003029091
[5 empty] | 0.1525721 | 0.06744492 | -0.002585116 |  | 0.1386744 | 0.06968721 | -0.002917111 | 0.3159072 | 0.07049668 | -0.002347396 | 0.4901957 | 0.06666828 | -0.003029091
[5 empty] | 0.1524908 | 0.06817014 | -0.002585633 |  | 0.1386544 | 0.07043653 | -0.002917111 | 0.3158138 | 0.07125471 | -0.002204406 | 0.4906093 | 0.06738515 | -0.003029091
[5 empty] | 0.1525304 | 0.06889535 | -0.00243356 |  | 0.1385772 | 0.07118586 | -0.002611776 | 0.315721 | 0.07201274 | -0.002204406 | 0.4907773 | 0.06810201 | -0.002727213
[5 empty] | 0.1525087 | 0.06962056 | -0.002433803 |  | 0.1386124 | 0.07193518 | -0.002611776 | 0.3155358 | 0.07277077 | -0.002204406 | 0.4911423 | 0.06881887 | -0.002727213
[5 empty] | 0.1524863 | 0.07034578 | -0.002434046 |  | 0.1385905 | 0.07268451 | -0.002611776 | 0.3154914 | 0.0735288 | -0.002204406 | 0.4913326 | 0.06953574 | -0.002727213
[5 empty] | 0.1524026 | 0.07107099 | -0.002433803 |  | 0.138568 | 0.07343383 | -0.002611776 | 0.3152567 | 0.07428683 | -0.002204406 | 0.4915688 | 0.0702526 | -0.002727213
[5 empty] | 0.1524195 | 0.07179621 | -0.002277854 |  | 0.1385073 | 0.07418316 | -0.002331116 | 0.3151529 | 0.07504486 | -0.002062199 | 0.4919236 | 0.07096946 | -0.002442735
[5 empty] | 0.1523954 | 0.07252142 | -0.002278309 |  | 0.1384648 | 0.07493248 | -0.002331116 | 0.3149943 | 0.07580289 | -0.002062199 | 0.4921731 | 0.07168633 | -0.002442735
[5 empty] | 0.1523304 | 0.07324663 | -0.002278309 |  | 0.1384972 | 0.07568181 | -0.002331116 | 0.3147811 | 0.07656091 | -0.002062199 | 0.4920929 | 0.07240319 | -0.002442735
[5 empty] | 0.1523659 | 0.07397185 | -0.002118714 |  | 0.1384538 | 0.07643113 | -0.002331116 | 0.3146996 | 0.07731894 | -0.002062199 | 0.4922009 | 0.07312005 | -0.002442735
[5 empty] | 0.1523191 | 0.07469706 | -0.002118714 |  | 0.1384462 | 0.07718046 | -0.002090992 | 0.3143783 | 0.07807697 | -0.001902233 | 0.4923849 | 0.07383692 | -0.002192758
[5 empty] | 0.1522557 | 0.07542228 | -0.002118714 |  | 0.1383858 | 0.07792978 | -0.002090992 | 0.3142356 | 0.078835 | -0.001902233 | 0.4923077 | 0.07455378 | -0.002192758
[5 empty] | 0.1522318 | 0.07614749 | -0.002118078 |  | 0.1382889 | 0.07867911 | -0.002090992 | 0.3139931 | 0.07959303 | -0.001902233 | 0.4923002 | 0.07527064 | -0.002192758
[5 empty] | 0.1520868 | 0.07687271 | -0.002118714 |  | 0.1382692 | 0.07942843 | -0.002090992 | 0.3138833 | 0.08035106 | -0.001902233 | 0.492461 | 0.07598751 | -0.002192758
[5 empty] | 0.1520437 | 0.07759792 | -0.001939469 |  | 0.1381581 | 0.08017776 | -0.001843898 | 0.3137206 | 0.08110909 | -0.001725237 | 0.4922713 | 0.07670437 | -0.001962166
[5 empty] | 0.1519013 | 0.07832313 | -0.001939275 |  | 0.1380504 | 0.08092708 | -0.001843898 | 0.3134591 | 0.08186712 | -0.001725237 | 0.4920305 | 0.07742123 | -0.001962166
[5 empty] | 0.1517818 | 0.07904835 | -0.001939081 |  | 0.137928 | 0.08167641 | -0.001843898 | 0.3132846 | 0.08262515 | -0.001725237 | 0.491741 | 0.0781381 | -0.001962166
[5 empty] | 0.1515852 | 0.07977356 | -0.001939275 |  | 0.1377543 | 0.08242573 | -0.001843898 | 0.3129657 | 0.08338317 | -0.001725237 | 0.4917017 | 0.07885496 | -0.001962166
[5 empty] | 0.1514131 | 0.08049878 | -0.00173918 |  | 0.1376239 | 0.08317506 | -0.001578801 | 0.3127805 | 0.0841412 | -0.001535382 | 0.4911734 | 0.07957182 | -0.001710561
[5 empty] | 0.1512462 | 0.08122399 | -0.001739006 |  | 0.1374624 | 0.08392438 | -0.001578801 | 0.3125903 | 0.08489923 | -0.001535382 | 0.4909 | 0.08028869 | -0.001710561
[5 empty] | 0.1510452 | 0.08194921 | -0.001739353 |  | 0.1373082 | 0.08467371 | -0.001578801 | 0.3122106 | 0.08565726 | -0.001535382 | 0.490439 | 0.08100555 | -0.001710561
[5 empty] | 0.1507909 | 0.08267442 | -0.00173918 |  | 0.1371245 | 0.08542303 | -0.001578801 | 0.3119654 | 0.08641529 | -0.001535382 | 0.490237 | 0.08172241 | -0.00144562
[5 empty] | 0.1506247 | 0.08339963 | -0.001523767 |  | 0.1368934 | 0.08617235 | -0.001304575 | 0.311716 | 0.08717332 | -0.001336147 | 0.4897783 | 0.08243927 | -0.00144562
[5 empty] | 0.1503869 | 0.08412485 | -0.001523615 |  | 0.1367279 | 0.08692168 | -0.001304575 | 0.3116014 | 0.08793135 | -0.001336147 | 0.4892132 | 0.08315614 | -0.00144562
[5 empty] | 0.1501186 | 0.08485006 | -0.001523615 |  | 0.1365167 | 0.087671 | -0.001304575 | 0.3112065 | 0.08868938 | -0.001336147 | 0.4885445 | 0.083873 | -0.00144562
[5 empty] | 0.1498607 | 0.08557528 | -0.001523919 |  | 0.1362606 | 0.08842033 | -0.001304575 | 0.3109929 | 0.08944741 | -0.001336147 | 0.4882174 | 0.08458986 | -0.00144562
[5 empty] | 0.1495741 | 0.08630049 | -0.001297156 |  | 0.1360721 | 0.08916965 | -0.001028509 | 0.3106842 | 0.09020543 | -0.001130813 | 0.4876434 | 0.08530673 | -0.001174163
[5 empty] | 0.1493195 | 0.0870257 | -0.001297286 |  | 0.1358032 | 0.08991898 | -0.001028509 | 0.3104191 | 0.09096346 | -0.001130813 | 0.4870464 | 0.08602359 | -0.001174163
[5 empty] | 0.149038 | 0.08775092 | -0.001297156 |  | 0.1356033 | 0.0906683 | -0.001028509 | 0.3102897 | 0.09172149 | -0.001130813 | 0.4863553 | 0.08674045 | -0.001174163
[5 empty] | 0.1487703 | 0.08847613 | -0.001065291 |  | 0.1353431 | 0.09141763 | -0.001028509 | 0.3099281 | 0.09247952 | -0.0009223834 | 0.4857197 | 0.08745732 | -0.001174163
[5 empty] | 0.1484775 | 0.08920135 | -0.001065611 |  | 0.1351163 | 0.09216695 | -0.0007581478 | 0.3097028 | 0.09323755 | -0.0009223834 | 0.4850682 | 0.08817418 | -0.0009043653
[5 empty] | 0.1481605 | 0.08992656 | -0.001065291 |  | 0.1348681 | 0.09291628 | -0.0007581478 | 0.3093383 | 0.09399558 | -0.0009223834 | 0.4842563 | 0.08889104 | -0.0009043653
[5 empty] | 0.1478203 | 0.09065178 | -0.001065398 |  | 0.1345807 | 0.0936656 | -0.0007581478 | 0.3091104 | 0.09475361 | -0.0009223834 | 0.4838003 | 0.08960791 | -0.0009043653
[5 empty] | 0.1475171 | 0.09137699 | -0.001065505 |  | 0.1343473 | 0.09441493 | -0.0007581478 | 0.3087898 | 0.09551164 | -0.0009223834 | 0.4830419 | 0.09032477 | -0.0009043653
[5 empty] | 0.147232 | 0.0921022 | -0.0008333969 |  | 0.1341316 | 0.09516425 | -0.0005020515 | 0.3086063 | 0.09626967 | -0.0007146092 | 0.4824237 | 0.09104163 | -0.0006435889
[5 empty] | 0.146946 | 0.09282742 | -0.0008333136 |  | 0.1338792 | 0.09591358 | -0.0005020515 | 0.308239 | 0.09702769 | -0.0007146092 | 0.4815817 | 0.0917585 | -0.0006435889
[5 empty] | 0.1466206 | 0.09355263 | -0.000833147 |  | 0.1336278 | 0.0966629 | -0.0005020515 | 0.3081009 | 0.09778572 | -0.0007146092 | 0.4809575 | 0.09247536 | -0.0006435889
[5 empty] | 0.1462963 | 0.09427785 | -0.0008333969 |  | 0.133323 | 0.09741223 | -0.0005020515 | 0.307734 | 0.09854375 | -0.0007146092 | 0.4801877 | 0.09319222 | -0.0006435889
[5 empty] | 0.146013 | 0.09500306 | -0.0006052415 |  | 0.1330758 | 0.09816155 | -0.0002676856 | 0.3075508 | 0.09930178 | -0.0005105043 | 0.4796399 | 0.09390909 | -0.0003995978
[5 empty] | 0.1457519 | 0.09572828 | -0.000605181 |  | 0.1328501 | 0.09891088 | -0.0002676856 | 0.3072769 | 0.1000598 | -0.0005105043 | 0.4788784 | 0.09462595 | -0.0003995978
[5 empty] | 0.1454357 | 0.09645349 | -0.0006053626 |  | 0.1326466 | 0.0996602 | -0.0002676856 | 0.3069584 | 0.1008178 | -0.0005105043 | 0.4781975 | 0.09534281 | -0.0003995978
[5 empty] | 0.1451239 | 0.0971787 | -0.0006053626 |  | 0.1323932 | 0.1004095 | -6.281709e-05 | 0.3065958 | 0.1015759 | -0.0005105043 | 0.4774539 | 0.09605968 | -0.0003995978
[5 empty] | 0.1448371 | 0.09790392 | -0.0003868941 |  | 0.1321818 | 0.1011589 | -6.281709e-05 | 0.3064176 | 0.1023339 | -0.0003136872 | 0.4768681 | 0.09677654 | -0.000179734
[5 empty] | 0.144537 | 0.09862913 | -0.0003868554 |  | 0.1319039 | 0.1019082 | -6.281709e-05 | 0.3060588 | 0.1030919 | -0.0003136872 | 0.4761517 | 0.0974934 | -0.000179734
[5 empty] | 0.1442828 | 0.09935435 | -0.0003868167 |  | 0.1317424 | 0.1026575 | -6.281709e-05 | 0.3058392 | 0.10385 | -0.0003136872 | 0.475525 | 0.09821027 | -0.000179734
[5 empty] | 0.1440366 | 0.1000796 | -0.0003868941 |  | 0.131516 | 0.1034068 | -6.281709e-05 | 0.305531 | 0.104608 | -0.0003136872 | 0.4749177 | 0.09892713 | -0.000179734
[5 empty] | 0.1437798 | 0.1008048 | -0.0001829742 |  | 0.1312802 | 0.1041562 | 0.0001045563 | 0.3053168 | 0.105366 | -0.0001272268 | 0.4743322 | 0.09964399 | 8.258595e-06
[5 empty] | 0.1434941 | 0.10153 | -0.0001829742 |  | 0.1311083 | 0.1049055 | 0.0001045563 | 0.3051512 | 0.106124 | -0.0001272268 | 0.4739155 | 0.1003609 | 8.258595e-06
[5 empty] | 0.1432963 | 0.1022552 | -0.0001829376 |  | 0.1309647 | 0.1056548 | 0.0001045563 | 0.3047616 | 0.1068821 | -0.0001272268 | 0.4733804 | 0.1010777 | 8.258595e-06
[5 empty] | 0.1430327 | 0.1029804 | 1.476785e-06 |  | 0.1307778 | 0.1064041 | 0.0001045563 | 0.3046486 | 0.1076401 | -0.0001272268 | 0.4727296 | 0.1017946 | 8.258595e-06
[5 empty] | 0.1428202 | 0.1037056 | 1.476785e-06 |  | 0.1305846 | 0.1071534 | 0.0002266779 | 0.3043123 | 0.1083981 | 4.531396e-05 | 0.4722546 | 0.1025114 | 0.0001568881
[5 empty] | 0.1426594 | 0.1044308 | 1.477228e-06 |  | 0.1304763 | 0.1079028 | 0.0002266779 | 0.3041621 | 0.1091562 | 4.531396e-05 | 0.4718852 | 0.1032283 | 0.0001568881
[5 empty] | 0.1424549 | 0.1051561 | 1.476932e-06 |  | 0.1303452 | 0.1086521 | 0.0002266779 | 0.3038802 | 0.1099142 | 4.531396e-05 | 0.4714796 | 0.1039452 | 0.0001568881
[5 empty] | 0.1422654 | 0.1058813 | 1.477228e-06 |  | 0.1302463 | 0.1094014 | 0.0002266779 | 0.3036033 | 0.1106722 | 4.531396e-05 | 0.4711842 | 0.104662 | 0.0001568881
[5 empty] | 0.1421687 | 0.1066065 | 0.0001613375 |  | 0.1301082 | 0.1101507 | 0.0002956386 | 0.3033769 | 0.1114302 | 0.000200681 | 0.4707131 | 0.1053789 | 0.0002586135
[5 empty] | 0.1420311 | 0.1073317 | 0.0001613052 |  | 0.1300038 | 0.1109001 | 0.0002956386 | 0.3031107 | 0.1121883 | 0.000200681 | 0.4705733 | 0.1060958 | 0.0002586135
[5 empty] | 0.1418536 | 0.1080569 | 0.0001613536 |  | 0.1299338 | 0.1116494 | 0.0002956386 | 0.3029408 | 0.1129463 | 0.000200681 | 0.4701905 | 0.1068126 | 0.0002586135
[5 empty] | 0.1417713 | 0.1087821 | 0.0001613536 |  | 0.1298991 | 0.1123987 | 0.0002956386 | 0.3028223 | 0.1137043 | 0.000200681 | 0.4701435 | 0.1075295 | 0.0002586135
[5 empty] | 0.1417276 | 0.1095073 | 0.0002914483 |  | 0.1298622 | 0.113148 | 0.0003077964 | 0.3024837 | 0.1144624 | 0.0003360103 | 0.4697864 | 0.1082464 | 0.0003058482
[5 empty] | 0.1416083 | 0.1102326 | 0.0002915066 |  | 0.1298641 | 0.1138974 | 0.0003077964 | 0.3022854 | 0.1152204 | 0.0003360103 | 0.4696976 | 0.1089632 | 0.0003058482
[5 empty] | 0.1416235 | 0.1109578 | 0.0002914775 |  | 0.1298125 | 0.1146467 | 0.0003077964 | 0.3021334 | 0.1159784 | 0.0003360103 | 0.4697355 | 0.1096801 | 0.0003058482
[5 empty] | 0.1415473 | 0.111683 | 0.000399898 |  | 0.1297434 | 0.115396 | 0.0003077964 | 0.3019823 | 0.1167364 | 0.0003360103 | 0.4698792 | 0.1103969 | 0.0003058482
[5 empty] | 0.1415099 | 0.1124082 | 0.0003997781 |  | 0.1297648 | 0.1161453 | 0.0003010998 | 0.3016966 | 0.1174945 | 0.0004622272 | 0.4696636 | 0.1111138 | 0.0003075288
[5 empty] | 0.1415114 | 0.1131334 | 0.0003998181 |  | 0.1296788 | 0.1168947 | 0.0003010998 | 0.3015927 | 0.1182525 | 0.0004622272 | 0.4696647 | 0.1118307 | 0.0003075288
[5 empty] | 0.1414561 | 0.1138586 | 0.0003998181 |  | 0.1296653 | 0.117644 | 0.0003010998 | 0.3013091 | 0.1190105 | 0.0004622272 | 0.4698106 | 0.1125475 | 0.0003075288
[5 empty] | 0.1414014 | 0.1145838 | 0.0003998181 |  | 0.1296163 | 0.1183933 | 0.0003010998 | 0.3011169 | 0.1197686 | 0.0004622272 | 0.469814 | 0.1132644 | 0.0003075288
[5 empty] | 0.1413664 | 0.1153091 | 0.0005055278 |  | 0.1296039 | 0.1191426 | 0.0002848135 | 0.3009709 | 0.1205266 | 0.0005850865 | 0.4698911 | 0.1139813 | 0.000302471
[5 empty] | 0.1413512 | 0.1160343 | 0.0005055278 |  | 0.1295561 | 0.119892 | 0.0002848135 | 0.3007807 | 0.1212846 | 0.0005850865 | 0.4697543 | 0.1146981 | 0.000302471
[5 empty] | 0.1412984 | 0.1167595 | 0.0005056289 |  | 0.1295807 | 0.1206413 | 0.0002848135 | 0.3005466 | 0.1220426 | 0.0005850865 | 0.4699078 | 0.115415 | 0.000302471
[5 empty] | 0.1412845 | 0.1174847 | 0.0005056795 |  | 0.1295341 | 0.1213906 | 0.0002848135 | 0.3004037 | 0.1228007 | 0.0005850865 | 0.4698481 | 0.1161318 | 0.000290521
[5 empty] | 0.1412521 | 0.1182099 | 0.0006079123 |  | 0.1294701 | 0.1221399 | 0.0002565677 | 0.3003068 | 0.1235587 | 0.0007036622 | 0.4699354 | 0.1168487 | 0.000290521
[5 empty] | 0.1412396 | 0.1189351 | 0.0006079123 |  | 0.1294606 | 0.1228893 | 0.0002565677 | 0.300121 | 0.1243167 | 0.0007036622 | 0.4697383 | 0.1175656 | 0.000290521
[5 empty] | 0.1412086 | 0.1196603 | 0.0006079123 |  | 0.1294696 | 0.1236386 | 0.0002565677 | 0.2998913 | 0.1250748 | 0.0007036622 | 0.469833 | 0.1182824 | 0.000290521
[5 empty] | 0.1411591 | 0.1203856 | 0.0006077908 |  | 0.1294074 | 0.1243879 | 0.0002565677 | 0.2997077 | 0.1258328 | 0.0007036622 | 0.4700037 | 0.1189993 | 0.000290521
[5 empty] | 0.1410913 | 0.1211108 | 0.0007056202 |  | 0.1293639 | 0.1251372 | 0.0002140543 | 0.2995702 | 0.1265908 | 0.000817997 | 0.469963 | 0.1197162 | 0.0002686696
[5 empty] | 0.1411198 | 0.121836 | 0.0007055497 |  | 0.1293569 | 0.1258866 | 0.0002140543 | 0.299299 | 0.1273488 | 0.000817997 | 0.4699991 | 0.120433 | 0.0002686696
[5 empty] | 0.1410916 | 0.1225612 | 0.0007056908 |  | 0.1293684 | 0.1266359 | 0.0002140543 | 0.2990739 | 0.1281069 | 0.000817997 | 0.4701124 | 0.1211499 | 0.0002686696
[5 empty] | 0.1410643 | 0.1232864 | 0.0007055497 |  | 0.1293448 | 0.1273852 | 0.0002140543 | 0.2988949 | 0.1288649 | 0.000817997 | 0.4699433 | 0.1218668 | 0.0002686696
[5 empty] | 0.1410185 | 0.1240116 | 0.0007975848 |  | 0.1293038 | 0.1281345 | 0.0001549651 | 0.2987171 | 0.1296229 | 0.0009274776 | 0.469996 | 0.1225836 | 0.0002343115
[5 empty] | 0.1409927 | 0.1247368 | 0.0007975051 |  | 0.1292815 | 0.1288839 | 0.0001549651 | 0.2985854 | 0.130381 | 0.0009274776 | 0.4701269 | 0.1233005 | 0.0002343115
[5 empty] | 0.1409676 | 0.1254621 | 0.0007975051 |  | 0.1292241 | 0.1296332 | 0.0001549651 | 0.2984548 | 0.131139 | 0.0009274776 | 0.4703365 | 0.1240173 | 0.0002343115
[5 empty] | 0.1409433 | 0.1261873 | 0.0008827272 |  | 0.1292211 | 0.1303825 | 0.0001549651 | 0.2982357 | 0.131897 | 0.0009274776 | 0.470265 | 0.1247342 | 0.0002343115
[5 empty] | 0.1408817 | 0.1269125 | 0.0008828155 |  | 0.1291829 | 0.1311318 | 7.701495e-05 | 0.2981075 | 0.1326551 | 0.00103146 | 0.4704168 | 0.1254511 | 0.0001845257
[5 empty] | 0.140859 | 0.1276377 | 0.0008829038 |  | 0.1291813 | 0.1318812 | 7.701495e-05 | 0.2978461 | 0.1334131 | 0.00103146 | 0.4704321 | 0.1261679 | 0.0001845257
[5 empty] | 0.1408372 | 0.1283629 | 0.000882992 |  | 0.1291446 | 0.1326305 | 7.701495e-05 | 0.2978098 | 0.1341711 | 0.00103146 | 0.4705995 | 0.1268848 | 0.0001845257
[5 empty] | 0.1408544 | 0.1290881 | 0.000882992 |  | 0.1291445 | 0.1333798 | 7.701495e-05 | 0.297551 | 0.1349291 | 0.00103146 | 0.4707753 | 0.1276017 | 0.0001845257
[5 empty] | 0.1407961 | 0.1298133 | 0.0009602877 |  | 0.1291451 | 0.1341291 | -2.21759e-05 | 0.2973382 | 0.1356872 | 0.001129899 | 0.4706714 | 0.1283185 | 0.0001166275
[5 empty] | 0.140796 | 0.1305386 | 0.0009601917 |  | 0.1290928 | 0.1348785 | -2.21759e-05 | 0.2973055 | 0.1364452 | 0.001129899 | 0.471009 | 0.1290354 | 0.0001166275
[5 empty] | 0.1407967 | 0.1312638 | 0.0009602877 |  | 0.1291128 | 0.1356278 | -2.21759e-05 | 0.29714 | 0.1372032 | 0.001129899 | 0.4709956 | 0.1297523 | 0.0001166275
[5 empty] | 0.1407601 | 0.131989 | 0.0009599997 |  | 0.129062 | 0.1363771 | -2.21759e-05 | 0.2968864 | 0.1379613 | 0.001129899 | 0.4712803 | 0.1304691 | 2.785293e-05
[5 empty] | 0.1407245 | 0.1327142 | 0.001027863 |  | 0.1291015 | 0.1371264 | -0.0001448686 | 0.2967681 | 0.1387193 | 0.001222048 | 0.4712866 | 0.131186 | 2.785293e-05
[5 empty] | 0.1407279 | 0.1334394 | 0.001027863 |  | 0.129088 | 0.1378758 | -0.0001448686 | 0.2965618 | 0.1394773 | 0.001222048 | 0.4715197 | 0.1319028 | 2.785293e-05
[5 empty] | 0.1407131 | 0.1341646 | 0.001027966 |  | 0.1290754 | 0.1386251 | -0.0001448686 | 0.2964461 | 0.1402353 | 0.001222048 | 0.4716193 | 0.1326197 | 2.785293e-05
[5 empty] | 0.1406993 | 0.1348898 | 0.001028068 |  | 0.1290277 | 0.1393744 | -0.0001448686 | 0.2963318 | 0.1409934 | 0.001307575 | 0.4718743 | 0.1333366 | 2.785293e-05
[5 empty] | 0.1406674 | 0.1356151 | 0.001085215 |  | 0.1290167 | 0.1401237 | -0.000293373 | 0.2960849 | 0.1417514 | 0.001307575 | 0.4721408 | 0.1340534 | -8.458631e-05
[5 empty] | 0.1406555 | 0.1363403 | 0.001085324 |  | 0.1290065 | 0.1408731 | -0.000293373 | 0.2959732 | 0.1425094 | 0.001307575 | 0.4722024 | 0.1347703 | -8.458631e-05
[5 empty] | 0.1406636 | 0.1370655 | 0.001085324 |  | 0.1289972 | 0.1416224 | -0.000293373 | 0.2957737 | 0.1432675 | 0.001307575 | 0.4723485 | 0.1354872 | -8.458631e-05
[5 empty] | 0.1406346 | 0.1377907 | 0.001085432 |  | 0.1290245 | 0.1423717 | -0.000293373 | 0.2956647 | 0.1440255 | 0.001307575 | 0.4725792 | 0.136204 | -8.458631e-05
[5 empty] | 0.1406447 | 0.1385159 | 0.00113144 |  | 0.1289989 | 0.143121 | -0.0004699059 | 0.295468 | 0.1447835 | 0.001386043 | 0.4728228 | 0.1369209 | -0.0002234877
[5 empty] | 0.1406368 | 0.1392411 | 0.001131327 |  | 0.1289922 | 0.1438704 | -0.0004699059 | 0.2952727 | 0.1455415 | 0.001386043 | 0.4731519 | 0.1376377 | -0.0002234877
[5 empty] | 0.140668 | 0.1399663 | 0.001131214 |  | 0.1289505 | 0.1446197 | -0.0004699059 | 0.2952569 | 0.1462996 | 0.001386043 | 0.4735669 | 0.1383546 | -0.0002234877
[5 empty] | 0.140624 | 0.1406916 | 0.001131327 |  | 0.1289991 | 0.145369 | -0.0004699059 | 0.2950645 | 0.1470576 | 0.001386043 | 0.4736341 | 0.1390715 | -0.0002234877
[5 empty] | 0.1406192 | 0.1414168 | 0.001164596 |  | 0.128995 | 0.1461183 | -0.0006769226 | 0.2948735 | 0.1478156 | 0.001457015 | 0.4741498 | 0.1397883 | -0.0003915095
[5 empty] | 0.1406344 | 0.142142 | 0.001164479 |  | 0.1289918 | 0.1468677 | -0.0006769226 | 0.2947284 | 0.1485737 | 0.001457015 | 0.4743905 | 0.1405052 | -0.0003915095
[5 empty] | 0.1406127 | 0.1428672 | 0.001164363 |  | 0.1289715 | 0.147617 | -0.0006769226 | 0.2945848 | 0.1493317 | 0.001457015 | 0.4747186 | 0.1412221 | -0.0003915095
[5 empty] | 0.1406491 | 0.1435924 | 0.001180396 |  | 0.1289702 | 0.1483663 | -0.0008535401 | 0.2945315 | 0.1500897 | 0.001504611 | 0.4749894 | 0.1419389 | -0.0005384966
[5 empty] | 0.1406295 | 0.1443176 | 0.00118016 |  | 0.1289876 | 0.1491156 | -0.0008535401 | 0.2943019 | 0.1508477 | 0.001504611 | 0.4753484 | 0.1426558 | -0.0005384966