## 1
Общество с ограниченной ответственностью "Инженерная геология" (ООО "ИнжГео") | [10 empty] | Общество с ограниченной ответственностью "Инженерная геология" (ООО "ИнжГео")
Юр. адрес: 117279, г. Москва, ул. Миклухо-Маклая, 36 а, этаж 5, пом. XXIII к. 76-84 | [10 empty] | Юр. адрес: 117279, г. Москва, ул. Миклухо-Маклая, 36 а, этаж 5, пом. XXIII к. 76-84 | [8 empty] | нагр |  |  | X0 | Y0 | R |  | нагр |  |  |  | X0 | Y0 | R | нагр |  |  |  | X0 | Y0 | R |  | нагр |  |  |  | X0 | Y0 | R
Телефон/факс +7 (495) 132-30-00, Адрес электронной почты inbox@inj-geo.ru | [10 empty] | Телефон/факс +7 (495) 132-30-00, Адрес электронной почты inbox@inj-geo.ru | [12 empty] | 0 | [7 empty] | 0 | [6 empty] | 0 | [7 empty] | 0
[20 empty] | девиатор | [6 empty] | девиатор | [6 empty] | девиатор | [7 empty] | девиатор
Испытательная лаборатория ООО «ИнжГео» | [10 empty] | Испытательная лаборатория ООО «ИнжГео» | [8 empty] | x0 | Угол | X | Y |  |  |  | x0 |  | Угол | X | Y |  |  | x0 |  | Угол | X | Y |  |  |  | x0 |  | Угол | X | Y
Адрес места осуществления деятельности лаборатории: г. Москва, просп. Вернадского, д. 51, стр. 1 | [10 empty] | Адрес места осуществления деятельности лаборатории: г. Москва, просп. Вернадского, д. 51, стр. 1 | [9 empty] | 0 | [7 empty] | 0 | [6 empty] | 0 | [7 empty] | 0
Телефон +7(910)4557682, E-mail: slg85@mail.ru | [10 empty] | Телефон +7(910)4557682, E-mail: slg85@mail.ru | [9 empty] | 5 | [7 empty] | 5 | [6 empty] | 5 | [7 empty] | 5
[21 empty] | 10 | [7 empty] | 10 | [6 empty] | 10 | [7 empty] | 10
Протокол испытаний № 13-63/31 от 29-11-2022 | [20 empty] | 15 | [7 empty] | 15 | [6 empty] | 15 | [7 empty] | 15
Наименование и адрес заказчика: ООО Регионстрой | [20 empty] | 20 | [7 empty] | 20 | [6 empty] | 20 | [7 empty] | 20
Наименование объекта: Переход трубопровода через р. Енисей | [20 empty] | 25 | [7 empty] | 25 | [6 empty] | 25 | [7 empty] | 25
Наименование используемого метода/методики: ГОСТ 12248.4-2020 | [20 empty] | 30 | [7 empty] | 30 | [6 empty] | 30 | [7 empty] | 30
Условия проведения испытания: температура окружающей среды (18 - 25)0С, влажность воздуха (40 - 75)% | [20 empty] | 35 | [7 empty] | 35 | [6 empty] | 35 | [7 empty] | 35
Дата получение объекта подлежащего испытаниям: 02-11-2022 | [20 empty] | 40 | [7 empty] | 40 | [6 empty] | 40 | [7 empty] | 40
Дата испытания: 25.10.2022-19.11.2031 | [20 empty] | 45 | [7 empty] | 45 | [6 empty] | 45 | [7 empty] | 45
Испытание грунтов методом трехосного сжатия | [10 empty] | Испытание грунтов методом трехосного сжатия | [9 empty] | 50 | [7 empty] | 50 | [6 empty] | 50 | [7 empty] | 50
Лабораторный номер: |  | 1066 | [5 empty] | We, % = | 0.386134585 |  | Лабораторный номер: | [6 empty] | We, % = |  |  | 55 | [7 empty] | 55 | [6 empty] | 55 | [7 empty] | 55
Номер скважины: |  | BH-102 | [5 empty] | ρ, г/см3 = | 1.9 |  | Номер скважины: | [6 empty] | ρ, г/см3 = |  |  | 60 | [7 empty] | 60 | [6 empty] | 60 | [7 empty] | 60
Глубина отбора, м: |  | 1.4 | [5 empty] | ρs, г/см3 = | 2.71 |  | Глубина отбора, м: | [6 empty] | ρs, г/см3 = |  |  | 65 | [7 empty] | 65 | [6 empty] | 65 | [7 empty] | 65
Наименование грунта: |  | Суглинок, после оттаивания текучепластичный, легкий пылеватый | [5 empty] | e, д.е. = | 1.1 |  | Наименование грунта: | [6 empty] | e, д.е. = |  |  | 70 | [7 empty] | 70 | [6 empty] | 70 | [7 empty] | 70
Схема проведения опыта: |  | КД | [5 empty] | IL, д.е. = | 0.977 |  | Схема проведения опыта: |  | CD |  |  |  |  | IL, д.е. = |  |  | 75 | [7 empty] | 75 | [6 empty] | 75 | [7 empty] | 75
Результаты испытаний | [10 empty] | Результаты испытаний | [9 empty] | 80 | [7 empty] | 80 | [6 empty] | 80 | [7 empty] | 80
[21 empty] | 85 | [7 empty] | 85 | [6 empty] | 85 | [7 empty] | 85
[21 empty] | 90 | [7 empty] | 90 | [6 empty] | 90 | [7 empty] | 90
[21 empty] | 95 | [7 empty] | 95 | [6 empty] | 95 | [7 empty] | 95
[21 empty] | 100 | [7 empty] | 100 | [6 empty] | 100 | [7 empty] | 100
[21 empty] | 105 | [7 empty] | 105 | [6 empty] | 105 | [7 empty] | 105
[21 empty] | 110 | [7 empty] | 110 | [6 empty] | 110 | [7 empty] | 110
[21 empty] | 115 | [7 empty] | 115 | [6 empty] | 115 | [7 empty] | 115
[21 empty] | 120 | [7 empty] | 120 | [6 empty] | 120 | [7 empty] | 120
[21 empty] | 125 | [7 empty] | 125 | [6 empty] | 125 | [7 empty] | 125
[21 empty] | 130 | [7 empty] | 130 | [6 empty] | 130 | [7 empty] | 130
[21 empty] | 135 | [7 empty] | 135 | [6 empty] | 135 | [7 empty] | 135
[21 empty] | 140 | [7 empty] | 140 | [6 empty] | 140 | [7 empty] | 140
[21 empty] | 145 | [7 empty] | 145 | [6 empty] | 145 | [7 empty] | 145
[21 empty] | 150 | [7 empty] | 150 | [6 empty] | 150 | [7 empty] | 150
[21 empty] | 155 | [7 empty] | 155 | [6 empty] | 155 | [7 empty] | 155
[21 empty] | 160 | [7 empty] | 160 | [6 empty] | 160 | [7 empty] | 160
[21 empty] | 165 | [7 empty] | 165 | [6 empty] | 165 | [7 empty] | 165
[21 empty] | 170 | [7 empty] | 170 | [6 empty] | 170 | [7 empty] | 170
[21 empty] | 175 | [7 empty] | 175 | [6 empty] | 175 | [7 empty] | 175
[21 empty] | 180 | [7 empty] | 180 | [6 empty] | 180 | [7 empty] | 180
[13 empty] | Давление в камере, Мпа σ3 | Вертикальная нагрузка, Мпа σ1 | Поровое давление, Мпа u
[13 empty] | 0.05 | 0.1950329 |  |  |  |  | 1 | [6 empty] | σ3,кПа | σ1,кПа | u, кПа |  |  |  | 4
[13 empty] | 0.15 | 0.4832389 | [26 empty] | δ3, Мпа | δ1-δ3, МПа | δ1, МПа | δ1, КПа
[13 empty] | 0.25 | 0.7714449 | [20 empty] | С, МПа:
φ, град:
E, Мпа
[26 empty] | x | 0
[26 empty] | y |  |  |  | С, кПа | φ,°
Эффективные значения угла внутреннего трения и удельного сцепления ϕ', С'
[13 empty] | ϕ', град. = | 29
[13 empty] | С', МПа = | 0.015
|  | K0, д.е. | 0.5151904 | Эффективное напряжение, Мпа: |  |  |  |  | 0.02575952
|  | Модуль деформации E0, МПа: |  | Точки нахождения модуля Е0, Мпа (полное напряжение): |  |  |  |  | 0.02575952 | 0.05575952
|  | Модуль деформации E50, МПа: |  | qmax Давление при разрушении образца, Мпа (девиатор): |  |  |  |  | 0.1542857
|  | Коэф. Поперечной деформации, ϑ: |  | 0,5 qmax, Мпа (девиатор): |  |  |  |  | 0.07714286
| Начальник исп. лаборатории: | [6 empty] | Семиколенова Л.Г. |  |  |  |  | Начальник исп. лаборатории: |  |  |  |  | Семиколенова Л.Г.
Лист 1 , всего листов 2 | [11 empty] | Лист 2 , всего листов 2
Частичное воспроизведение протокола испытаний без письменного разрешения ООО «ИнжГео» ЗАПРЕЩАЕТСЯ | [11 empty] | Частичное воспроизведение протокола испытаний без письменного разрешения ООО «ИнжГео» ЗАПРЕЩАЕТСЯ
E0 |  |  | E50 |  | Деформация |  |  |  | Первая прочность |  |  | Вторая прочность |  |  | Третья прочность
devE0 | epsE0 |  | dev50 | epsE50 | dev | eps | ev |  | dev1 | eps1 | ev1 | dev1 | eps1 | ev2 | dev1 | eps1 | ev3
0.03 | 0.00214113 |  | 0.07714286 | 0.006423389 | 0 | 0 | 0 |  | 0 | 0 | 0 | 0 | 0 | 0 | 0 | 0 | 0
[5 empty] | 0.01216427 | 0.0008247916 | 0 |  | 0.01216044 | 0.0008208867 | 0 | 0.03421572 | 0.000822595 | 0 | 0.06463487 | 0.0008295058 | 0
Секущая модуля Е0 |  |  | Линия Q max |  | 0.02364911 | 0.001649583 | 0 |  | 0.02357689 | 0.001641773 | 0 | 0.0656621 | 0.00164519 | 0 | 0.122558 | 0.001659012 | 0
| 0 |  |  | 0 | 0.03 | 0.00214113 | -0.003607746 |  | 0.03 | 0.00214113 | -0.004246112 | 0.09 | 0.00235289 | -0.003349175 | 0.15 | 0.002099147 | -0.002004878
[5 empty] | 0.04517521 | 0.003299166 | -0.003607025 |  | 0.04500379 | 0.003283547 | -0.004246112 | 0.1220565 | 0.00329038 | -0.003349175 | 0.225188 | 0.003318023 | -0.002004878
[5 empty] | 0.05589538 | 0.004123958 | -0.003607386 |  | 0.05563972 | 0.004104433 | -0.004246112 | 0.1480325 | 0.004112975 | -0.003349175 | 0.2607225 | 0.004256736 | -0.002004878
|  |  | Линия 0,5 Q max |  | 0.06552778 | 0.00494875 | -0.003606664 |  | 0.06477066 | 0.00492532 | -0.004246112 | 0.1666195 | 0.005081963 | -0.003349175 | 0.2719991 | 0.004977035 | -0.002004878
|  |  |  | 0 | 0.07316353 | 0.005773541 | -0.00301388 |  | 0.07251645 | 0.006038165 | -0.004841393 | 0.1727643 | 0.005758165 | -0.001435566 | 0.283915 | 0.00580654 | -0.0009723835
[5 empty] | 0.07714286 | 0.006423389 | -0.003013578 |  | 0.07447361 | 0.006567093 | -0.004841393 | 0.1797059 | 0.00658076 | -0.001435566 | 0.2951744 | 0.006636046 | -0.0009723835
[5 empty] | 0.08148955 | 0.007423125 | -0.003014181 |  | 0.07734623 | 0.00738798 | -0.004841393 | 0.1862939 | 0.007403355 | -0.001435566 | 0.3058243 | 0.007465552 | -0.0009723835
[5 empty] | 0.08484477 | 0.008247916 | -0.003014483 |  | 0.08006634 | 0.008208867 | -0.004841393 | 0.1924856 | 0.00822595 | -0.001435566 | 0.3154579 | 0.008295058 | -0.0009723835
[5 empty] | 0.08800904 | 0.009072708 | -0.002654253 |  | 0.08261697 | 0.009029753 | -0.004770176 | 0.1980937 | 0.009048545 | -0.001440172 | 0.3246151 | 0.009124563 | -0.001241462
Коэфф. Точки |  |  |  |  | 0.09099008 | 0.009897499 | -0.002654519 |  | 0.08496557 | 0.00985064 | -0.004770176 | 0.2035189 | 0.00987114 | -0.001440172 | 0.3328185 | 0.009954069 | -0.001241462
[5 empty] | 0.09379561 | 0.01072229 | -0.002653723 |  | 0.08722782 | 0.01067153 | -0.004770176 | 0.2083965 | 0.01069374 | -0.001440172 | 0.3407426 | 0.01078357 | -0.001241462
[5 empty] | 0.09644801 | 0.01154708 | -0.002654253 |  | 0.08928957 | 0.01149241 | -0.004770176 | 0.2130295 | 0.01151633 | -0.001440172 | 0.3477204 | 0.01161308 | -0.001241462
[5 empty] | 0.09891108 | 0.01237187 | -0.002310833 |  | 0.09121284 | 0.0123133 | -0.004614675 | 0.2172586 | 0.01233893 | -0.001449263 | 0.3545017 | 0.01244259 | -0.001651404
[5 empty] | 0.1012365 | 0.01319667 | -0.002311296 |  | 0.09300565 | 0.01313419 | -0.004614675 | 0.2212498 | 0.01316152 | -0.001449263 | 0.3605853 | 0.01327209 | -0.001651404
[5 empty] | 0.1033866 | 0.01402146 | -0.002311064 |  | 0.0947339 | 0.01395507 | -0.004614675 | 0.2249131 | 0.01398412 | -0.001449263 | 0.3660641 | 0.0141016 | -0.001651404
[5 empty] | 0.1054301 | 0.01484625 | -0.002311527 |  | 0.09626122 | 0.01477596 | -0.004614675 | 0.2283431 | 0.01480671 | -0.001449263 | 0.3712205 | 0.0149311 | -0.001651404
[5 empty] | 0.1073444 | 0.01567104 | -0.002006174 |  | 0.09772583 | 0.01559685 | -0.004403013 | 0.2314464 | 0.01562931 | -0.001461597 | 0.3760944 | 0.01576061 | -0.002128672
[5 empty] | 0.1091533 | 0.01649583 | -0.002006575 |  | 0.0990923 | 0.01641773 | -0.004403013 | 0.234395 | 0.0164519 | -0.001461597 | 0.3804101 | 0.01659012 | -0.002128672
[5 empty] | 0.1108167 | 0.01732062 | -0.002006174 |  | 0.1003987 | 0.01723862 | -0.004403013 | 0.2370946 | 0.0172745 | -0.001461597 | 0.384391 | 0.01741962 | -0.002128672
[5 empty] | 0.11239 | 0.01814542 | -0.002005974 |  | 0.1015779 | 0.01805951 | -0.004168257 | 0.2394866 | 0.01809709 | -0.001477824 | 0.3881378 | 0.01824913 | -0.002128672
[5 empty] | 0.1138651 | 0.01897021 | -0.001761078 |  | 0.102698 | 0.01888039 | -0.004168257 | 0.2418241 | 0.01891969 | -0.001477824 | 0.3915601 | 0.01907863 | -0.002599352
[5 empty] | 0.1152993 | 0.019795 | -0.001760902 |  | 0.1037364 | 0.01970128 | -0.004168257 | 0.2440111 | 0.01974228 | -0.001477824 | 0.3948874 | 0.01990814 | -0.002599352
[5 empty] | 0.1165682 | 0.02061979 | -0.001761078 |  | 0.1047784 | 0.02052217 | -0.004168257 | 0.2461073 | 0.02056488 | -0.001477824 | 0.3978992 | 0.02073764 | -0.002599352
[5 empty] | 0.1178119 | 0.02144458 | -0.00176055 |  | 0.1056772 | 0.02134305 | -0.004168257 | 0.2481333 | 0.02138747 | -0.001477824 | 0.4008909 | 0.02156715 | -0.002599352
[5 empty] | 0.1189715 | 0.02226937 | -0.001595349 |  | 0.1065959 | 0.02216394 | -0.003936928 | 0.2498698 | 0.02221007 | -0.0014967 | 0.403705 | 0.02239666 | -0.002987702
[5 empty] | 0.1200716 | 0.02309417 | -0.001595508 |  | 0.1074647 | 0.02298483 | -0.003936928 | 0.2517761 | 0.02303266 | -0.0014967 | 0.4065088 | 0.02322616 | -0.002987702
[5 empty] | 0.1211197 | 0.02391896 | -0.001595189 |  | 0.1083231 | 0.02380571 | -0.003936928 | 0.253472 | 0.02385526 | -0.0014967 | 0.409274 | 0.02405567 | -0.002987702
[5 empty] | 0.1221237 | 0.02474375 | -0.001595508 |  | 0.1091314 | 0.0246266 | -0.003936928 | 0.2552186 | 0.02467785 | -0.0014967 | 0.4119714 | 0.02488517 | -0.002987702
[5 empty] | 0.1230566 | 0.02556854 | -0.001530991 |  | 0.1099773 | 0.02544749 | -0.003742592 | 0.256915 | 0.02550045 | -0.001518084 | 0.4144829 | 0.02571468 | -0.003236439
[5 empty] | 0.12403 | 0.02639333 | -0.001531297 |  | 0.1107729 | 0.02626837 | -0.003742592 | 0.2584955 | 0.02632304 | -0.001518084 | 0.4171888 | 0.02654418 | -0.003236439
[5 empty] | 0.1249456 | 0.02721812 | -0.001531144 |  | 0.111574 | 0.02708926 | -0.003742592 | 0.2602876 | 0.02714564 | -0.001518084 | 0.4197458 | 0.02737369 | -0.003236439
[5 empty] | 0.1258547 | 0.02804292 | -0.001578933 |  | 0.1123939 | 0.02791015 | -0.003742592 | 0.2619076 | 0.02796823 | -0.001518084 | 0.422223 | 0.0282032 | -0.003236439
[5 empty] | 0.1266697 | 0.02886771 | -0.001579091 |  | 0.1132222 | 0.02873103 | -0.003593946 | 0.2633554 | 0.02879083 | -0.00158503 | 0.4247577 | 0.0290327 | -0.003450451
[5 empty] | 0.1275496 | 0.0296925 | -0.001579407 |  | 0.1139929 | 0.02955192 | -0.003593946 | 0.2650047 | 0.02961342 | -0.00158503 | 0.4269477 | 0.02986221 | -0.003450451
[5 empty] | 0.1283538 | 0.03051729 | -0.001579249 |  | 0.1146901 | 0.03037281 | -0.003593946 | 0.2664014 | 0.03043602 | -0.00158503 | 0.4291326 | 0.03069171 | -0.003450451
[5 empty] | 0.1291535 | 0.03134208 | -0.001578933 |  | 0.1154132 | 0.03119369 | -0.003593946 | 0.2678375 | 0.03125861 | -0.00158503 | 0.4313154 | 0.03152122 | -0.003450451
[5 empty] | 0.1299316 | 0.03216687 | -0.001719697 |  | 0.1161638 | 0.03201458 | -0.003455414 | 0.2691894 | 0.03208121 | -0.001718024 | 0.433431 | 0.03235072 | -0.003660257
[5 empty] | 0.1307065 | 0.03299166 | -0.001719869 |  | 0.1168101 | 0.03283547 | -0.003455414 | 0.2706686 | 0.0329038 | -0.001718024 | 0.4356192 | 0.03318023 | -0.003660257
[5 empty] | 0.131461 | 0.03381646 | -0.001719697 |  | 0.1175027 | 0.03365635 | -0.003455414 | 0.2719406 | 0.0337264 | -0.001718024 | 0.4375398 | 0.03400974 | -0.003660257
[5 empty] | 0.1321227 | 0.03464125 | -0.001928387 |  | 0.1181256 | 0.03447724 | -0.003455414 | 0.2731322 | 0.03454899 | -0.001718024 | 0.4395384 | 0.03483924 | -0.003861278
[5 empty] | 0.1328557 | 0.03546604 | -0.001928194 |  | 0.118713 | 0.03529813 | -0.003320474 | 0.2744568 | 0.03537159 | -0.001903052 | 0.4413421 | 0.03566875 | -0.003861278
[5 empty] | 0.1334964 | 0.03629083 | -0.001928773 |  | 0.1193503 | 0.03611901 | -0.003320474 | 0.2755768 | 0.03619418 | -0.001903052 | 0.4431603 | 0.03649825 | -0.003861278
[5 empty] | 0.1342104 | 0.03711562 | -0.001928773 |  | 0.1199371 | 0.0369399 | -0.003320474 | 0.2767911 | 0.03701678 | -0.001903052 | 0.4450655 | 0.03732776 | -0.003861278
[5 empty] | 0.1347958 | 0.03794041 | -0.001928387 |  | 0.1204912 | 0.03776079 | -0.003320474 | 0.2778881 | 0.03783937 | -0.001903052 | 0.4465738 | 0.03815727 | -0.003861278
[5 empty] | 0.1354374 | 0.03876521 | -0.002182697 |  | 0.1210304 | 0.03858167 | -0.003192006 | 0.2790403 | 0.03866197 | -0.002123734 | 0.4482438 | 0.03898677 | -0.004051624
[5 empty] | 0.1360248 | 0.03959 | -0.002183352 |  | 0.1215899 | 0.03940256 | -0.003192006 | 0.2802068 | 0.03948456 | -0.002123734 | 0.4498695 | 0.03981628 | -0.004051624
[5 empty] | 0.1366141 | 0.04041479 | -0.002183134 |  | 0.1221539 | 0.04022345 | -0.003192006 | 0.2811738 | 0.04030716 | -0.002123734 | 0.4515236 | 0.04064578 | -0.004051624
[5 empty] | 0.1372436 | 0.04123958 | -0.002183134 |  | 0.1226542 | 0.04104433 | -0.003192006 | 0.2822442 | 0.04112975 | -0.002123734 | 0.4530686 | 0.04147529 | -0.004051624
[5 empty] | 0.137764 | 0.04206437 | -0.002457071 |  | 0.1231435 | 0.04186522 | -0.003069408 | 0.2832902 | 0.04195235 | -0.00236483 | 0.4547178 | 0.04230479 | -0.004226821
[5 empty] | 0.1383255 | 0.04288916 | -0.002457563 |  | 0.1236747 | 0.04268611 | -0.003069408 | 0.2841397 | 0.04277494 | -0.00236483 | 0.4561923 | 0.0431343 | -0.004226821
[5 empty] | 0.1388538 | 0.04371396 | -0.002457563 |  | 0.1241446 | 0.04350699 | -0.003069408 | 0.2852283 | 0.04359754 | -0.00236483 | 0.4574938 | 0.04396381 | -0.004226821
[5 empty] | 0.1393491 | 0.04453875 | -0.002457317 |  | 0.1245888 | 0.04432788 | -0.003069408 | 0.2861229 | 0.04442013 | -0.00236483 | 0.4588365 | 0.04479331 | -0.004226821
[5 empty] | 0.1398687 | 0.04536354 | -0.002728924 |  | 0.1251131 | 0.04514877 | -0.002951891 | 0.2870424 | 0.04524273 | -0.002610915 | 0.4602946 | 0.04562282 | -0.004383129
[5 empty] | 0.1403374 | 0.04618833 | -0.002728924 |  | 0.1255259 | 0.04596965 | -0.002951891 | 0.2879886 | 0.04606532 | -0.002610915 | 0.4616579 | 0.04645232 | -0.004383129
[5 empty] | 0.1408316 | 0.04701312 | -0.002728924 |  | 0.1259859 | 0.04679054 | -0.002951891 | 0.2888755 | 0.04688792 | -0.002610915 | 0.4629285 | 0.04728183 | -0.004383129
[5 empty] | 0.1412756 | 0.04783791 | -0.00272947 |  | 0.1264415 | 0.04761143 | -0.002951891 | 0.2896603 | 0.04771051 | -0.002610915 | 0.4643943 | 0.04811133 | -0.004383129
[5 empty] | 0.1417081 | 0.04866271 | -0.002972125 |  | 0.1269112 | 0.04843231 | -0.002840788 | 0.2905643 | 0.04853311 | -0.002847714 | 0.4657012 | 0.04894084 | -0.00451771
[5 empty] | 0.1421679 | 0.0494875 | -0.002972125 |  | 0.1273607 | 0.0492532 | -0.002840788 | 0.2914131 | 0.0493557 | -0.002847714 | 0.4669227 | 0.04977035 | -0.00451771
[5 empty] | 0.1425981 | 0.05031229 | -0.002972422 |  | 0.1278085 | 0.05007409 | -0.002840788 | 0.2922963 | 0.0501783 | -0.002847714 | 0.4681328 | 0.05059985 | -0.00451771
[5 empty] | 0.142999 | 0.05113708 | -0.002972422 |  | 0.1282378 | 0.05089497 | -0.002840788 | 0.2929943 | 0.05100089 | -0.002847714 | 0.4695497 | 0.05142936 | -0.00451771
[5 empty] | 0.1434677 | 0.05196187 | -0.003166491 |  | 0.128703 | 0.05171586 | -0.00273589 | 0.2938182 | 0.05182349 | -0.003059472 | 0.4706728 | 0.05225886 | -0.004624575
[5 empty] | 0.1438308 | 0.05278666 | -0.003166491 |  | 0.1291695 | 0.05253675 | -0.00273589 | 0.2947702 | 0.05264608 | -0.003059472 | 0.4720084 | 0.05308837 | -0.004624575
[5 empty] | 0.1442242 | 0.05361146 | -0.003165858 |  | 0.1296202 | 0.05335763 | -0.00273589 | 0.2955407 | 0.05346868 | -0.003059472 | 0.4734155 | 0.05391787 | -0.004624575
[5 empty] | 0.1446485 | 0.05443625 | -0.003166491 |  | 0.1300739 | 0.05417852 | -0.00273589 | 0.2963979 | 0.05429127 | -0.003059472 | 0.4746798 | 0.05474738 | -0.004624575
[5 empty] | 0.1449681 | 0.05526104 | -0.003282479 |  | 0.1305317 | 0.05499941 | -0.002635981 | 0.2970756 | 0.05511387 | -0.003229269 | 0.4757304 | 0.05557689 | -0.004700834
[5 empty] | 0.1453782 | 0.05608583 | -0.003283136 |  | 0.1310124 | 0.05582029 | -0.002635981 | 0.2979326 | 0.05593646 | -0.003229269 | 0.4770776 | 0.05640639 | -0.004700834
[5 empty] | 0.1457625 | 0.05691062 | -0.003282479 |  | 0.1314629 | 0.05664118 | -0.002635981 | 0.2987021 | 0.05675906 | -0.003229269 | 0.4785071 | 0.0572359 | -0.004700834
[5 empty] | 0.1460625 | 0.05773541 | -0.003282479 |  | 0.1319245 | 0.05746207 | -0.002539112 | 0.2996548 | 0.05758165 | -0.003344264 | 0.479584 | 0.0580654 | -0.004700834
[5 empty] | 0.1464555 | 0.05856021 | -0.003303043 |  | 0.1324197 | 0.05828295 | -0.002539112 | 0.300478 | 0.05840425 | -0.003344264 | 0.4810399 | 0.05889491 | -0.004744167
[5 empty] | 0.1467712 | 0.059385 | -0.003302713 |  | 0.1329468 | 0.05910384 | -0.002539112 | 0.3013076 | 0.05922684 | -0.003344264 | 0.4823666 | 0.05972442 | -0.004744167
[5 empty] | 0.1471681 | 0.06020979 | -0.003303043 |  | 0.1334859 | 0.05992473 | -0.002539112 | 0.3021001 | 0.06004944 | -0.003344264 | 0.4836392 | 0.06055392 | -0.004744167
[5 empty] | 0.1475077 | 0.06103458 | -0.003302713 |  | 0.1340169 | 0.06074561 | -0.002539112 | 0.3029924 | 0.06087203 | -0.003344264 | 0.485154 | 0.06138343 | -0.004744167
[5 empty] | 0.1478483 | 0.06185937 | -0.003230698 |  | 0.1345193 | 0.0615665 | -0.002435645 | 0.3038051 | 0.06169463 | -0.003387171 | 0.4865492 | 0.06221293 | -0.004726811
[5 empty] | 0.1482089 | 0.06268416 | -0.003230375 |  | 0.1350466 | 0.06238739 | -0.002435645 | 0.3045846 | 0.06251722 | -0.003387171 | 0.4879214 | 0.06304244 | -0.004726811
[5 empty] | 0.1485889 | 0.06350895 | -0.003229729 |  | 0.1355972 | 0.06320827 | -0.002435645 | 0.3055623 | 0.06333982 | -0.003387171 | 0.4893426 | 0.06387194 | -0.004726811
[5 empty] | 0.1489478 | 0.06433375 | -0.003230375 |  | 0.1362067 | 0.06402916 | -0.002435645 | 0.306513 | 0.06416241 | -0.003350462 | 0.4908786 | 0.06470145 | -0.004726811
[5 empty] | 0.1493446 | 0.06515854 | -0.003087453 |  | 0.1367618 | 0.06485005 | -0.002330417 | 0.3074335 | 0.06498501 | -0.003350462 | 0.4924475 | 0.06553096 | -0.00440782
[5 empty] | 0.1496789 | 0.06598333 | -0.00308838 |  | 0.1373163 | 0.06567093 | -0.002330417 | 0.3083661 | 0.0658076 | -0.003350462 | 0.4939667 | 0.06636046 | -0.00440782
[5 empty] | 0.1500097 | 0.06680812 | -0.003087762 |  | 0.1378123 | 0.06649182 | -0.002330417 | 0.309216 | 0.0666302 | -0.003350462 | 0.4956513 | 0.06718997 | -0.00440782
[5 empty] | 0.1503362 | 0.06763291 | -0.003088071 |  | 0.1383793 | 0.06731271 | -0.002330417 | 0.3101635 | 0.06745279 | -0.003350462 | 0.4971952 | 0.06801947 | -0.00440782
[5 empty] | 0.1507378 | 0.0684577 | -0.002899464 |  | 0.1389406 | 0.06813359 | -0.002227625 | 0.3111139 | 0.06827539 | -0.003251347 | 0.4989638 | 0.06884898 | -0.003827044
[5 empty] | 0.1510536 | 0.0692825 | -0.002899754 |  | 0.1394566 | 0.06895448 | -0.002227625 | 0.3120177 | 0.06909798 | -0.003251347 | 0.500575 | 0.06967848 | -0.003827044
[5 empty] | 0.151403 | 0.07010729 | -0.002899754 |  | 0.1400201 | 0.06977537 | -0.002227625 | 0.313057 | 0.06992058 | -0.003251347 | 0.5020951 | 0.07050799 | -0.003827044
[5 empty] | 0.1516847 | 0.07093208 | -0.002898884 |  | 0.1405156 | 0.07059625 | -0.002227625 | 0.3139973 | 0.07074317 | -0.003251347 | 0.5035906 | 0.0713375 | -0.003827044
[5 empty] | 0.1520189 | 0.07175687 | -0.002685437 |  | 0.1410364 | 0.07141714 | -0.002133502 | 0.3148351 | 0.07156577 | -0.003113709 | 0.5052047 | 0.072167 | -0.003117617
[5 empty] | 0.1522837 | 0.07258166 | -0.002685168 |  | 0.141466 | 0.07223803 | -0.002133502 | 0.3157996 | 0.07238836 | -0.003113709 | 0.5067785 | 0.07299651 | -0.003117617
[5 empty] | 0.1526402 | 0.07340645 | -0.002685437 |  | 0.1419365 | 0.07305891 | -0.002133502 | 0.3167017 | 0.07321096 | -0.003113709 | 0.5080767 | 0.07382601 | -0.003117617
[5 empty] | 0.1529054 | 0.07423125 | -0.0026849 |  | 0.1424465 | 0.0738798 | -0.002133502 | 0.317585 | 0.07403355 | -0.003113709 | 0.5096973 | 0.07465552 | -0.003117617
[5 empty] | 0.1531595 | 0.07505604 | -0.002468687 |  | 0.1428405 | 0.07470069 | -0.002052418 | 0.3184462 | 0.07485615 | -0.002956324 | 0.5110256 | 0.07548502 | -0.002408852
[5 empty] | 0.1534629 | 0.07588083 | -0.002468193 |  | 0.1432899 | 0.07552157 | -0.002052418 | 0.3193292 | 0.07567874 | -0.002956324 | 0.5121284 | 0.07631453 | -0.002408852
[5 empty] | 0.1536927 | 0.07670562 | -0.002468193 |  | 0.1436192 | 0.07634246 | -0.002052418 | 0.3201371 | 0.07650134 | -0.002956324 | 0.5133785 | 0.07714404 | -0.002408852
[5 empty] | 0.15395 | 0.07753041 | -0.002468193 |  | 0.1440006 | 0.07716335 | -0.002052418 | 0.3209607 | 0.07732393 | -0.002956324 | 0.5143866 | 0.07797354 | -0.002408852
[5 empty] | 0.1541729 | 0.0783552 | -0.002271512 |  | 0.1443745 | 0.07798423 | -0.001989219 | 0.3216085 | 0.07814653 | -0.00280306 | 0.5153736 | 0.07880305 | -0.001831253
[5 empty] | 0.1543401 | 0.07918 | -0.002271967 |  | 0.1446614 | 0.07880512 | -0.001989219 | 0.3223602 | 0.07896912 | -0.00280306 | 0.5161783 | 0.07963255 | -0.001831253
[5 empty] | 0.1545735 | 0.08000479 | -0.002272194 |  | 0.1449177 | 0.07962601 | -0.001989219 | 0.323024 | 0.07979172 | -0.00280306 | 0.5169458 | 0.08046206 | -0.001831253
[5 empty] | 0.1547088 | 0.08082958 | -0.002272194 |  | 0.1451416 | 0.08044689 | -0.001947791 | 0.3235966 | 0.08061431 | -0.002675824 | 0.5178217 | 0.08129157 | -0.001831253
[5 empty] | 0.1548475 | 0.08165437 | -0.002115083 |  | 0.1454095 | 0.08126778 | -0.001947791 | 0.3241222 | 0.08143691 | -0.002675824 | 0.5182606 | 0.08212107 | -0.001515505
[5 empty] | 0.1550299 | 0.08247916 | -0.002115717 |  | 0.1455439 | 0.08208867 | -0.001947791 | 0.3246926 | 0.0822595 | -0.002675824 | 0.5187149 | 0.08295058 | -0.001515505
[5 empty] | 0.1551732 | 0.08330395 | -0.002115506 |  | 0.1457189 | 0.08290955 | -0.001947791 | 0.3252575 | 0.0830821 | -0.002675824 | 0.5187153 | 0.08378008 | -0.001515505
[5 empty] | 0.1552357 | 0.08412875 | -0.002115294 |  | 0.1458154 | 0.08373044 | -0.001947791 | 0.325576 | 0.08390469 | -0.002675824 | 0.5189005 | 0.08460959 | -0.001515505
[5 empty] | 0.1553397 | 0.08495354 | -0.002022969 |  | 0.145812 | 0.08455133 | -0.001934549 | 0.3259779 | 0.08472729 | -0.002596791 | 0.5189171 | 0.08543909 | -0.001496413
[5 empty] | 0.1553818 | 0.08577833 | -0.002023576 |  | 0.1458255 | 0.08537221 | -0.001934549 | 0.3263173 | 0.08554988 | -0.002596791 | 0.5191593 | 0.0862686 | -0.001496413
[5 empty] | 0.1554024 | 0.08660312 | -0.002023374 |  | 0.1458438 | 0.0861931 | -0.001934549 | 0.3264728 | 0.08637248 | -0.002596791 | 0.5190891 | 0.08709811 | -0.001496413
[5 empty] | 0.1554622 | 0.08742791 | -0.002023374 |  | 0.1458408 | 0.08701399 | -0.001934549 | 0.3268089 | 0.08719507 | -0.002553487 | 0.5191681 | 0.08792761 | -0.001496413
[5 empty] | 0.155442 | 0.0882527 | -0.002008239 |  | 0.1458753 | 0.08783487 | -0.001940476 | 0.3269928 | 0.08801767 | -0.002553487 | 0.5193195 | 0.08875712 | -0.001519865
[5 empty] | 0.1554379 | 0.0890775 | -0.00200864 |  | 0.1458103 | 0.08865576 | -0.001940476 | 0.327263 | 0.08884026 | -0.002553487 | 0.5195436 | 0.08958662 | -0.001519865
[5 empty] | 0.1554509 | 0.08990229 | -0.00200844 |  | 0.1458613 | 0.08947665 | -0.001940476 | 0.3274769 | 0.08966286 | -0.002553487 | 0.5195328 | 0.09041613 | -0.001519865
[5 empty] | 0.1554198 | 0.09072708 | -0.002008239 |  | 0.1457934 | 0.09029753 | -0.001940476 | 0.327539 | 0.09048545 | -0.002553487 | 0.519595 | 0.09124563 | -0.001561361
[5 empty] | 0.1553856 | 0.09155187 | -0.002018862 |  | 0.1458416 | 0.09111842 | -0.001955293 | 0.3277364 | 0.09130805 | -0.00251852 | 0.5194995 | 0.09207514 | -0.001561361
[5 empty] | 0.1554102 | 0.09237666 | -0.002019064 |  | 0.1458102 | 0.09193931 | -0.001955293 | 0.3280216 | 0.09213064 | -0.00251852 | 0.5197083 | 0.09290465 | -0.001561361
[5 empty] | 0.1553499 | 0.09320145 | -0.002018862 |  | 0.145758 | 0.09276019 | -0.001955293 | 0.3282518 | 0.09295324 | -0.00251852 | 0.5196059 | 0.09373415 | -0.001561361
[5 empty] | 0.1553898 | 0.09402624 | -0.002038756 |  | 0.1457633 | 0.09358108 | -0.001955293 | 0.3282835 | 0.09377583 | -0.00251852 | 0.5196542 | 0.09456366 | -0.001561361
[5 empty] | 0.1553042 | 0.09485104 | -0.002038144 |  | 0.1457871 | 0.09440197 | -0.001979018 | 0.3285477 | 0.09459843 | -0.002488705 | 0.5197764 | 0.09539316 | -0.001616833
[5 empty] | 0.155278 | 0.09567583 | -0.002038552 |  | 0.1457707 | 0.09522285 | -0.001979018 | 0.3286619 | 0.09542102 | -0.002488705 | 0.5198188 | 0.09622267 | -0.001616833
[5 empty] | 0.1553114 | 0.09650062 | -0.002038756 |  | 0.1457534 | 0.09604374 | -0.001979018 | 0.3288179 | 0.09624362 | -0.002488705 | 0.5199355 | 0.09705217 | -0.001616833
[5 empty] | 0.1552198 | 0.09732541 | -0.002038144 |  | 0.1457156 | 0.09686463 | -0.002007749 | 0.3290639 | 0.09706621 | -0.002488705 | 0.5200498 | 0.09788168 | -0.001616833
[5 empty] | 0.155188 | 0.0981502 | -0.002063844 |  | 0.145677 | 0.09768551 | -0.002007749 | 0.3292087 | 0.09788881 | -0.002464148 | 0.5200077 | 0.09871119 | -0.001682592
[5 empty] | 0.1551958 | 0.09897499 | -0.002064051 |  | 0.1456768 | 0.0985064 | -0.002007749 | 0.3292046 | 0.0987114 | -0.002464148 | 0.5200406 | 0.09954069 | -0.001682592
[5 empty] | 0.1551406 | 0.09979979 | -0.002064051 |  | 0.1456564 | 0.09932729 | -0.002007749 | 0.3294833 | 0.099534 | -0.002464148 | 0.5201485 | 0.1003702 | -0.001682592
[5 empty] | 0.1550843 | 0.1006246 | -0.002063638 |  | 0.1455962 | 0.1001482 | -0.002007749 | 0.3294699 | 0.1003566 | -0.002464148 | 0.5201776 | 0.1011997 | -0.001682592
[5 empty] | 0.1550474 | 0.1014494 | -0.00209455 |  | 0.1455746 | 0.1009691 | -0.002041332 | 0.3296442 | 0.1011792 | -0.002442699 | 0.5199741 | 0.1020292 | -0.001756615
[5 empty] | 0.1550302 | 0.1022742 | -0.002095178 |  | 0.1455721 | 0.1017899 | -0.002041332 | 0.3297187 | 0.1020018 | -0.002442699 | 0.5200773 | 0.1028587 | -0.001756615
[5 empty] | 0.1549918 | 0.103099 | -0.00209455 |  | 0.14553 | 0.1026108 | -0.002041332 | 0.3299817 | 0.1028244 | -0.002442699 | 0.5201022 | 0.1036882 | -0.001756615
[5 empty] | 0.1549938 | 0.1039237 | -0.00209455 |  | 0.1455072 | 0.1034317 | -0.002077227 | 0.3299536 | 0.103647 | -0.002442699 | 0.5201261 | 0.1045177 | -0.001756615
[5 empty] | 0.154893 | 0.1047485 | -0.002128262 |  | 0.1455233 | 0.1042526 | -0.002077227 | 0.3301626 | 0.1044696 | -0.002424168 | 0.5203031 | 0.1053472 | -0.001835248
[5 empty] | 0.154874 | 0.1055733 | -0.002128262 |  | 0.1455 | 0.1050735 | -0.002077227 | 0.3303212 | 0.1052922 | -0.002424168 | 0.5202484 | 0.1061767 | -0.001835248
[5 empty] | 0.1548754 | 0.1063981 | -0.002127836 |  | 0.1454375 | 0.1058944 | -0.002077227 | 0.3302855 | 0.1061148 | -0.002424168 | 0.5201932 | 0.1070062 | -0.001835248
[5 empty] | 0.1547745 | 0.1072229 | -0.002128262 |  | 0.1454141 | 0.1067153 | -0.002077227 | 0.3305362 | 0.1069374 | -0.002424168 | 0.5203688 | 0.1078357 | -0.001835248
[5 empty] | 0.1547558 | 0.1080477 | -0.002161482 |  | 0.1454298 | 0.1075362 | -0.002113682 | 0.3306412 | 0.1077599 | -0.002405207 | 0.5203902 | 0.1086653 | -0.001915705
[5 empty] | 0.1547172 | 0.1088725 | -0.00216105 |  | 0.1453674 | 0.108357 | -0.002113682 | 0.330745 | 0.1085825 | -0.002405207 | 0.5202575 | 0.1094948 | -0.001915705
[5 empty] | 0.1546995 | 0.1096973 | -0.00216105 |  | 0.1453833 | 0.1091779 | -0.002113682 | 0.3307999 | 0.1094051 | -0.002405207 | 0.5202792 | 0.1103243 | -0.001915705
[5 empty] | 0.1546418 | 0.1105221 | -0.002161266 |  | 0.1453798 | 0.1099988 | -0.002113682 | 0.3309023 | 0.1102277 | -0.002405207 | 0.5203012 | 0.1111538 | -0.001915705
[5 empty] | 0.1546054 | 0.1113469 | -0.002192609 |  | 0.1452986 | 0.1108197 | -0.002149375 | 0.3309563 | 0.1110503 | -0.002385386 | 0.5204779 | 0.1119833 | -0.001993868
[5 empty] | 0.1545497 | 0.1121717 | -0.002193047 |  | 0.1453349 | 0.1116406 | -0.002149375 | 0.3310586 | 0.1118729 | -0.002385386 | 0.5203472 | 0.1128128 | -0.001993868
[5 empty] | 0.1545771 | 0.1129965 | -0.002192828 |  | 0.1452544 | 0.1124615 | -0.002149375 | 0.3311613 | 0.1126955 | -0.002385386 | 0.5204486 | 0.1136423 | -0.001993868
[5 empty] | 0.1544832 | 0.1138212 | -0.002192609 |  | 0.1452526 | 0.1132824 | -0.002182359 | 0.3313129 | 0.1135181 | -0.002385386 | 0.52032 | 0.1144718 | -0.001993868
[5 empty] | 0.1544728 | 0.114646 | -0.002218744 |  | 0.1452123 | 0.1141032 | -0.002182359 | 0.3314175 | 0.1143407 | -0.002363539 | 0.5205778 | 0.1153013 | -0.00206774
[5 empty] | 0.1544436 | 0.1154708 | -0.002218744 |  | 0.1452312 | 0.1149241 | -0.002182359 | 0.3315716 | 0.1151633 | -0.002363539 | 0.5206061 | 0.1161308 | -0.00206774
[5 empty] | 0.1544369 | 0.1162956 | -0.002219187 |  | 0.1451727 | 0.115745 | -0.002182359 | 0.3316793 | 0.1159859 | -0.002363539 | 0.520559 | 0.1169603 | -0.00206774
[5 empty] | 0.1544118 | 0.1171204 | -0.002239877 |  | 0.1451735 | 0.1165659 | -0.002182359 | 0.3317891 | 0.1168085 | -0.002363539 | 0.5205137 | 0.1177898 | -0.002132935
[5 empty] | 0.1543685 | 0.1179452 | -0.002239429 |  | 0.1451557 | 0.1173868 | -0.002210892 | 0.3319012 | 0.1176311 | -0.00233802 | 0.5204704 | 0.1186193 | -0.002132935
[5 empty] | 0.1543276 | 0.11877 | -0.002239653 |  | 0.1451193 | 0.1182077 | -0.002210892 | 0.3319197 | 0.1184537 | -0.00233802 | 0.5207375 | 0.1194488 | -0.002132935
[5 empty] | 0.1543098 | 0.1195948 | -0.002239205 |  | 0.1451034 | 0.1190286 | -0.002210892 | 0.3320858 | 0.1192763 | -0.00233802 | 0.5206218 | 0.1202783 | -0.002132935
[5 empty] | 0.1543356 | 0.1204196 | -0.002239429 |  | 0.1451081 | 0.1198495 | -0.002210892 | 0.3321107 | 0.1200989 | -0.00233802 | 0.5206627 | 0.1211078 | -0.002132935
[5 empty] | 0.1543234 | 0.1212444 | -0.002250883 |  | 0.1450748 | 0.1206703 | -0.002233458 | 0.3323321 | 0.1209215 | -0.002307194 | 0.5207835 | 0.1219373 | -0.002186883
[5 empty] | 0.1543348 | 0.1220692 | -0.002250658 |  | 0.1451208 | 0.1214912 | -0.002233458 | 0.3323646 | 0.1217441 | -0.002307194 | 0.5209072 | 0.1227669 | -0.002186883
[5 empty] | 0.1542882 | 0.122894 | -0.002250883 |  | 0.1451096 | 0.1223121 | -0.002233458 | 0.3325944 | 0.1225667 | -0.002307194 | 0.5207256 | 0.1235964 | -0.002186883
[5 empty] | 0.1542857 | 0.1237187 | -0.002250883 |  | 0.1450996 | 0.123133 | -0.002233458 | 0.3327806 | 0.1233893 | -0.00227035 | 0.5210099 | 0.1244259 | -0.002186883
[5 empty] | 0.1543306 | 0.1245435 | -0.002250389 |  | 0.1450521 | 0.1239539 | -0.00224787 | 0.3328754 | 0.1242118 | -0.00227035 | 0.5208351 | 0.1252554 | -0.00222642
[5 empty] | 0.1543462 | 0.1253683 | -0.002250839 |  | 0.1450841 | 0.1247748 | -0.00224787 | 0.333072 | 0.1250344 | -0.00227035 | 0.5210494 | 0.1260849 | -0.00222642
[5 empty] | 0.1543528 | 0.1261931 | -0.002250389 |  | 0.1450395 | 0.1255957 | -0.00224787 | 0.3331776 | 0.125857 | -0.00227035 | 0.5211905 | 0.1269144 | -0.00222642
[5 empty] | 0.1543912 | 0.1270179 | -0.002250839 |  | 0.1450746 | 0.1264165 | -0.00224787 | 0.3332389 | 0.1266796 | -0.00227035 | 0.5210271 | 0.1277439 | -0.00222642
[5 empty] | 0.154461 | 0.1278427 | -0.00223076 |  | 0.1450529 | 0.1272374 | -0.002252577 | 0.3334028 | 0.1275022 | -0.00222437 | 0.5211764 | 0.1285734 | -0.002248833
[5 empty] | 0.15446 | 0.1286675 | -0.002230314 |  | 0.1450329 | 0.1280583 | -0.002252577 | 0.3336629 | 0.1283248 | -0.00222437 | 0.5213301 | 0.1294029 | -0.002248833
[5 empty] | 0.1545718 | 0.1294923 | -0.002230314 |  | 0.145021 | 0.1288792 | -0.002252577 | 0.333876 | 0.1291474 | -0.00222437 | 0.5214883 | 0.1302324 | -0.002248833
[5 empty] | 0.1546123 | 0.1303171 | -0.002230314 |  | 0.1450379 | 0.1297001 | -0.00223608 | 0.334042 | 0.12997 | -0.00222437 | 0.5214449 | 0.1310619 | -0.002248833
[5 empty] | 0.1547039 | 0.1311419 | -0.002189898 |  | 0.1450643 | 0.130521 | -0.00223608 | 0.334064 | 0.1307926 | -0.002164363 | 0.521674 | 0.1318914 | -0.002249251
[5 empty] | 0.1548465 | 0.1319667 | -0.002190117 |  | 0.145139 | 0.1313419 | -0.00223608 | 0.3343778 | 0.1316152 | -0.002164363 | 0.5218124 | 0.1327209 | -0.002249251
[5 empty] | 0.1549785 | 0.1327915 | -0.002190555 |  | 0.1451446 | 0.1321628 | -0.00223608 | 0.3345475 | 0.1324378 | -0.002164363 | 0.5219125 | 0.1335504 | -0.002249251
[5 empty] | 0.155079 | 0.1336162 | -0.002132503 |  | 0.1452175 | 0.1329836 | -0.00223608 | 0.3346216 | 0.1332604 | -0.002164363 | 0.5221277 | 0.1343799 | -0.002249251
[5 empty] | 0.1552095 | 0.134441 | -0.00213229 |  | 0.1453184 | 0.1338045 | -0.002193142 | 0.3348907 | 0.134083 | -0.002091905 | 0.5223024 | 0.1352094 | -0.002221088
[5 empty] | 0.1553697 | 0.1352658 | -0.00213229 |  | 0.14533 | 0.1346254 | -0.002193142 | 0.3349671 | 0.1349056 | -0.002091905 | 0.5227445 | 0.1360389 | -0.002221088
[5 empty] | 0.1554566 | 0.1360906 | -0.002132077 |  | 0.1454278 | 0.1354463 | -0.002193142 | 0.3350931 | 0.1357282 | -0.002091905 | 0.5229895 | 0.1368685 | -0.002221088
[5 empty] | 0.1556551 | 0.1369154 | -0.002132077 |  | 0.1455531 | 0.1362672 | -0.002193142 | 0.3353173 | 0.1365508 | -0.002091905 | 0.5234227 | 0.137698 | -0.002221088
[5 empty] | 0.1558004 | 0.1377402 | -0.002057346 |  | 0.1456468 | 0.1370881 | -0.002126054 | 0.3355428 | 0.1373734 | -0.002006219 | 0.5235791 | 0.1385275 | -0.002163933
[5 empty] | 0.1559541 | 0.138565 | -0.002057552 |  | 0.1456893 | 0.137909 | -0.002126054 | 0.3357208 | 0.138196 | -0.002006219 | 0.5240763 | 0.139357 | -0.002163933
[5 empty] | 0.1561776 | 0.1393898 | -0.002057757 |  | 0.1458367 | 0.1387298 | -0.002126054 | 0.3359486 | 0.1390186 | -0.002006219 | 0.5246039 | 0.1401865 | -0.002163933
[5 empty] | 0.1563473 | 0.1402146 | -0.002057757 |  | 0.1459323 | 0.1395507 | -0.002126054 | 0.3359832 | 0.1398412 | -0.002006219 | 0.525006 | 0.141016 | -0.002163933
[5 empty] | 0.1565246 | 0.1410394 | -0.001967092 |  | 0.1460934 | 0.1403716 | -0.002037317 | 0.3362618 | 0.1406637 | -0.001909716 | 0.5255138 | 0.1418455 | -0.00208156
[5 empty] | 0.1567921 | 0.1418642 | -0.001966895 |  | 0.1461629 | 0.1411925 | -0.002037317 | 0.3363471 | 0.1414863 | -0.001909716 | 0.5259712 | 0.142675 | -0.00208156
[5 empty] | 0.1569842 | 0.142689 | -0.001967092 |  | 0.1463172 | 0.1420134 | -0.002037317 | 0.3366281 | 0.1423089 | -0.001909716 | 0.5266876 | 0.1435045 | -0.00208156
[5 empty] | 0.1571833 | 0.1435137 | -0.001967092 |  | 0.1464578 | 0.1428343 | -0.002037317 | 0.3368129 | 0.1431315 | -0.001909716 | 0.5273516 | 0.144334 | -0.00208156
[5 empty] | 0.1574307 | 0.1443385 | -0.001862702 |  | 0.1465845 | 0.1436552 | -0.001928651 | 0.33695 | 0.1439541 | -0.001804037 | 0.5277286 | 0.1451635 | -0.001975991
[5 empty] | 0.1576433 | 0.1451633 | -0.001862889 |  | 0.1467364 | 0.1444761 | -0.001928651 | 0.3372343 | 0.1447767 | -0.001804037 | 0.5285953 | 0.145993 | -0.001975991
[5 empty] | 0.1579039 | 0.1459881 | -0.001862516 |  | 0.1469527 | 0.1452969 | -0.001928651 | 0.3373736 | 0.1455993 | -0.001804037 | 0.5290947 | 0.1468225 | -0.001975991
[5 empty] | 0.1581707 | 0.1468129 | -0.001862889 |  | 0.1470954 | 0.1461178 | -0.001928651 | 0.3376113 | 0.1464219 | -0.001804037 | 0.5299265 | 0.147652 | -0.001975991
[5 empty] | 0.1584228 | 0.1476377 | -0.001745391 |  | 0.1472824 | 0.1469387 | -0.001803589 | 0.3376551 | 0.1472445 | -0.001688488 | 0.5303882 | 0.1484815 | -0.001849747
[5 empty] | 0.1586598 | 0.1484625 | -0.00174574 |  | 0.1474147 | 0.1477596 | -0.001803589 | 0.3379437 | 0.1480671 | -0.001688488 | 0.5311024 | 0.149311 | -0.001849747
[5 empty] | 0.1589232 | 0.1492873 | -0.001745566 |  | 0.1476305 | 0.1485805 | -0.001803589 | 0.3381845 | 0.1488897 | -0.001688488 | 0.5319125 | 0.1501405 | -0.001849747
[5 empty] | 0.159213 | 0.1501121 | -0.001616424 |  | 0.1477714 | 0.1494014 | -0.001803589 | 0.3382311 | 0.1497123 | -0.001688488 | 0.5327394 | 0.15097 | -0.001849747
[5 empty] | 0.1594661 | 0.1509369 | -0.001616747 |  | 0.1479954 | 0.1502223 | -0.001663915 | 0.3385228 | 0.1505349 | -0.001566133 | 0.5335035 | 0.1517996 | -0.001706781
[5 empty] | 0.159766 | 0.1517617 | -0.001616263 |  | 0.1481438 | 0.1510431 | -0.001663915 | 0.338669 | 0.1513575 | -0.001566133 | 0.5343605 | 0.1526291 | -0.001706781
[5 empty] | 0.1599868 | 0.1525864 | -0.001616424 |  | 0.1483354 | 0.151864 | -0.001663915 | 0.3388649 | 0.1521801 | -0.001566133 | 0.5349955 | 0.1534586 | -0.001706781
[5 empty] | 0.160275 | 0.1534112 | -0.001616424 |  | 0.1485501 | 0.1526849 | -0.001663915 | 0.339013 | 0.1530027 | -0.001436907 | 0.5357212 | 0.1542881 | -0.001706781
[5 empty] | 0.1606307 | 0.154236 | -0.00147772 |  | 0.1487082 | 0.1535058 | -0.00151285 | 0.3392597 | 0.1538253 | -0.001436907 | 0.5365365 | 0.1551176 | -0.001547836
[5 empty] | 0.1609063 | 0.1550608 | -0.001478163 |  | 0.1489287 | 0.1543267 | -0.00151285 | 0.3395074 | 0.1546479 | -0.001436907 | 0.5373621 | 0.1559471 | -0.001547836
[5 empty] | 0.161207 | 0.1558856 | -0.001477868 |  | 0.1491319 | 0.1551476 | -0.00151285 | 0.3397561 | 0.1554705 | -0.001436907 | 0.5381968 | 0.1567766 | -0.001547836
[5 empty] | 0.161469 | 0.1567104 | -0.001477868 |  | 0.1493175 | 0.1559685 | -0.00151285 | 0.3398098 | 0.1562931 | -0.001436907 | 0.5391185 | 0.1576061 | -0.001547836
[5 empty] | 0.1618403 | 0.1575352 | -0.001331164 |  | 0.1495651 | 0.1567894 | -0.00135229 | 0.3400603 | 0.1571156 | -0.001302276 | 0.5398893 | 0.1584356 | -0.001377258
[5 empty] | 0.162109 | 0.15836 | -0.001331164 |  | 0.1497347 | 0.1576102 | -0.00135229 | 0.3402627 | 0.1579382 | -0.001302276 | 0.5409032 | 0.1592651 | -0.001377258
[5 empty] | 0.1624656 | 0.1591848 | -0.001331297 |  | 0.1499858 | 0.1584311 | -0.00135229 | 0.340564 | 0.1587608 | -0.001302276 | 0.5416055 | 0.1600946 | -0.001377258
[5 empty] | 0.1627189 | 0.1600096 | -0.001330898 |  | 0.1501584 | 0.159252 | -0.00135229 | 0.340621 | 0.1595834 | -0.001302276 | 0.5425492 | 0.1609241 | -0.001377258
[5 empty] | 0.1630598 | 0.1608344 | -0.001176978 |  | 0.1504323 | 0.1600729 | -0.001185336 | 0.3409732 | 0.160406 | -0.001163486 | 0.5435751 | 0.1617536 | -0.001196914
[5 empty] | 0.1634245 | 0.1616592 | -0.001176742 |  | 0.150607 | 0.1608938 | -0.001185336 | 0.3410808 | 0.1612286 | -0.001163486 | 0.5442058 | 0.1625831 | -0.001196914
[5 empty] | 0.1637489 | 0.1624839 | -0.001176978 |  | 0.1508024 | 0.1617147 | -0.001185336 | 0.3412875 | 0.1620512 | -0.001163486 | 0.5450753 | 0.1634126 | -0.001196914
[5 empty] | 0.1640753 | 0.1633087 | -0.00105685 |  | 0.1510184 | 0.1625356 | -0.001057062 | 0.3414458 | 0.1628738 | -0.00105685 | 0.5461831 | 0.1642421 | -0.00105685
[5 empty] | 0.1643391 | 0.1641335 | -0.00105685 |  | 0.1512347 | 0.1633564 | -0.001057062 | 0.341654 | 0.1636964 | -0.00105685 | 0.5468914 | 0.1650716 | -0.00105685