## 1
Общество с ограниченной ответственностью "Инженерная геология" (ООО "ИнжГео") | [10 empty] | Общество с ограниченной ответственностью "Инженерная геология" (ООО "ИнжГео")
Юр. адрес: 117279, г. Москва, ул. Миклухо-Маклая, 36 а, этаж 5, пом. XXIII к. 76-84 | [10 empty] | Юр. адрес: 117279, г. Москва, ул. Миклухо-Маклая, 36 а, этаж 5, пом. XXIII к. 76-84 | [8 empty] | нагр |  |  | X0 | Y0 | R |  | нагр |  |  |  | X0 | Y0 | R | нагр |  |  |  | X0 | Y0 | R |  | нагр |  |  |  | X0 | Y0 | R
Телефон/факс +7 (495) 132-30-00, Адрес электронной почты inbox@inj-geo.ru | [10 empty] | Телефон/факс +7 (495) 132-30-00, Адрес электронной почты inbox@inj-geo.ru | [12 empty] | 0 | [7 empty] | 0 | [6 empty] | 0 | [7 empty] | 0
[20 empty] | девиатор | [6 empty] | девиатор | [6 empty] | девиатор | [7 empty] | девиатор
Испытательная лаборатория ООО «ИнжГео» | [10 empty] | Испытательная лаборатория ООО «ИнжГео» | [8 empty] | x0 | Угол | X | Y |  |  |  | x0 |  | Угол | X | Y |  |  | x0 |  | Угол | X | Y |  |  |  | x0 |  | Угол | X | Y
Адрес места осуществления деятельности лаборатории: г. Москва, просп. Вернадского, д. 51, стр. 1 | [10 empty] | Адрес места осуществления деятельности лаборатории: г. Москва, просп. Вернадского, д. 51, стр. 1 | [9 empty] | 0 | [7 empty] | 0 | [6 empty] | 0 | [7 empty] | 0
Телефон +7(910)4557682, E-mail: slg85@mail.ru | [10 empty] | Телефон +7(910)4557682, E-mail: slg85@mail.ru | [9 empty] | 5 | [7 empty] | 5 | [6 empty] | 5 | [7 empty] | 5
[21 empty] | 10 | [7 empty] | 10 | [6 empty] | 10 | [7 empty] | 10
Протокол испытаний № 13-63/32 от 30-11-2022 | [20 empty] | 15 | [7 empty] | 15 | [6 empty] | 15 | [7 empty] | 15
Наименование и адрес заказчика: ООО Регионстрой | [20 empty] | 20 | [7 empty] | 20 | [6 empty] | 20 | [7 empty] | 20
Наименование объекта: Переход трубопровода через р. Енисей | [20 empty] | 25 | [7 empty] | 25 | [6 empty] | 25 | [7 empty] | 25
Наименование используемого метода/методики: ГОСТ 12248.4-2020 | [20 empty] | 30 | [7 empty] | 30 | [6 empty] | 30 | [7 empty] | 30
Условия проведения испытания: температура окружающей среды (18 - 25)0С, влажность воздуха (40 - 75)% | [20 empty] | 35 | [7 empty] | 35 | [6 empty] | 35 | [7 empty] | 35
Дата получение объекта подлежащего испытаниям: 03-11-2022 | [20 empty] | 40 | [7 empty] | 40 | [6 empty] | 40 | [7 empty] | 40
Дата испытания: 25.10.2022-19.11.2032 | [20 empty] | 45 | [7 empty] | 45 | [6 empty] | 45 | [7 empty] | 45
Испытание грунтов методом трехосного сжатия | [10 empty] | Испытание грунтов методом трехосного сжатия | [9 empty] | 50 | [7 empty] | 50 | [6 empty] | 50 | [7 empty] | 50
Лабораторный номер: |  | 1067 | [5 empty] | We, % = | 0.337453659 |  | Лабораторный номер: | [6 empty] | We, % = |  |  | 55 | [7 empty] | 55 | [6 empty] | 55 | [7 empty] | 55
Номер скважины: |  | BH-144 | [5 empty] | ρ, г/см3 = | 1.9 |  | Номер скважины: | [6 empty] | ρ, г/см3 = |  |  | 60 | [7 empty] | 60 | [6 empty] | 60 | [7 empty] | 60
Глубина отбора, м: |  | 2.1 | [5 empty] | ρs, г/см3 = | 2.7 |  | Глубина отбора, м: | [6 empty] | ρs, г/см3 = |  |  | 65 | [7 empty] | 65 | [6 empty] | 65 | [7 empty] | 65
Наименование грунта: |  | Суглинок, после оттаивания текучепластичный, легкий пылеватый | [5 empty] | e, д.е. = | 1.1 |  | Наименование грунта: | [6 empty] | e, д.е. = |  |  | 70 | [7 empty] | 70 | [6 empty] | 70 | [7 empty] | 70
Схема проведения опыта: |  | КД | [5 empty] | IL, д.е. = | 0.867 |  | Схема проведения опыта: |  | CD |  |  |  |  | IL, д.е. = |  |  | 75 | [7 empty] | 75 | [6 empty] | 75 | [7 empty] | 75
Результаты испытаний | [10 empty] | Результаты испытаний | [9 empty] | 80 | [7 empty] | 80 | [6 empty] | 80 | [7 empty] | 80
[21 empty] | 85 | [7 empty] | 85 | [6 empty] | 85 | [7 empty] | 85
[21 empty] | 90 | [7 empty] | 90 | [6 empty] | 90 | [7 empty] | 90
[21 empty] | 95 | [7 empty] | 95 | [6 empty] | 95 | [7 empty] | 95
[21 empty] | 100 | [7 empty] | 100 | [6 empty] | 100 | [7 empty] | 100
[21 empty] | 105 | [7 empty] | 105 | [6 empty] | 105 | [7 empty] | 105
[21 empty] | 110 | [7 empty] | 110 | [6 empty] | 110 | [7 empty] | 110
[21 empty] | 115 | [7 empty] | 115 | [6 empty] | 115 | [7 empty] | 115
[21 empty] | 120 | [7 empty] | 120 | [6 empty] | 120 | [7 empty] | 120
[21 empty] | 125 | [7 empty] | 125 | [6 empty] | 125 | [7 empty] | 125
[21 empty] | 130 | [7 empty] | 130 | [6 empty] | 130 | [7 empty] | 130
[21 empty] | 135 | [7 empty] | 135 | [6 empty] | 135 | [7 empty] | 135
[21 empty] | 140 | [7 empty] | 140 | [6 empty] | 140 | [7 empty] | 140
[21 empty] | 145 | [7 empty] | 145 | [6 empty] | 145 | [7 empty] | 145
[21 empty] | 150 | [7 empty] | 150 | [6 empty] | 150 | [7 empty] | 150
[21 empty] | 155 | [7 empty] | 155 | [6 empty] | 155 | [7 empty] | 155
[21 empty] | 160 | [7 empty] | 160 | [6 empty] | 160 | [7 empty] | 160
[21 empty] | 165 | [7 empty] | 165 | [6 empty] | 165 | [7 empty] | 165
[21 empty] | 170 | [7 empty] | 170 | [6 empty] | 170 | [7 empty] | 170
[21 empty] | 175 | [7 empty] | 175 | [6 empty] | 175 | [7 empty] | 175
[21 empty] | 180 | [7 empty] | 180 | [6 empty] | 180 | [7 empty] | 180
[13 empty] | Давление в камере, Мпа σ3 | Вертикальная нагрузка, Мпа σ1 | Поровое давление, Мпа u
[13 empty] | 0.05 | 0.2019615 |  |  |  |  | 1 | [6 empty] | σ3,кПа | σ1,кПа | u, кПа |  |  |  | 4
[13 empty] | 0.15 | 0.5019615 | [26 empty] | δ3, Мпа | δ1-δ3, МПа | δ1, МПа | δ1, КПа
[13 empty] | 0.25 | 0.8019615 | [20 empty] | С, МПа:
φ, град:
E, Мпа
[26 empty] | x | 0
[26 empty] | y |  |  |  | С, кПа | φ,°
Эффективные значения угла внутреннего трения и удельного сцепления ϕ', С'
[13 empty] | ϕ', град. = | 30
[13 empty] | С', МПа = | 0.015
|  | K0, д.е. | 0.5 | Эффективное напряжение, Мпа: |  |  |  |  | 0.025
|  | Модуль деформации E0, МПа: |  | Точки нахождения модуля Е0, Мпа (полное напряжение): |  |  |  |  | 0.025 | 0.055
|  | Модуль деформации E50, МПа: |  | qmax Давление при разрушении образца, Мпа (девиатор): |  |  |  |  | 0.156
|  | Коэф. Поперечной деформации, ϑ: |  | 0,5 qmax, Мпа (девиатор): |  |  |  |  | 0.078
| Начальник исп. лаборатории: | [6 empty] | Семиколенова Л.Г. |  |  |  |  | Начальник исп. лаборатории: |  |  |  |  | Семиколенова Л.Г.
Лист 1 , всего листов 2 | [11 empty] | Лист 2 , всего листов 2
Частичное воспроизведение протокола испытаний без письменного разрешения ООО «ИнжГео» ЗАПРЕЩАЕТСЯ | [11 empty] | Частичное воспроизведение протокола испытаний без письменного разрешения ООО «ИнжГео» ЗАПРЕЩАЕТСЯ
E0 |  |  | E50 |  | Деформация |  |  |  | Первая прочность |  |  | Вторая прочность |  |  | Третья прочность
devE0 | epsE0 |  | dev50 | epsE50 | dev | eps | ev |  | dev1 | eps1 | ev1 | dev1 | eps1 | ev2 | dev1 | eps1 | ev3
0.03 | 0.001998388 |  | 0.078 | 0.005995163 | 0 | 0 | 0 |  | 0 | 0 | 0 | 0 | 0 | 0 | 0 | 0 | 0
[5 empty] | 0.0131532 | 0.000836954 | 0 |  | 0.01306025 | 0.0008289034 | 0 | 0.0371351 | 0.00082763 | 0 | 0.06919312 | 0.0007955907 | 0
Секущая модуля Е0 |  |  | Линия Q max |  | 0.03 | 0.001998388 | 0 |  | 0.03 | 0.001998388 | 0 | 0.07130828 | 0.00165526 | 0 | 0.15 | 0.001850359 | 0
| 0 |  |  | 0 | 0.03716724 | 0.002510862 | -0.00345042 |  | 0.03683937 | 0.00248671 | -0.002919978 | 0.09 | 0.002148804 | -0.003076888 | 0.1898178 | 0.002386772 | -0.003873215
[5 empty] | 0.049405 | 0.003347816 | -0.00345111 |  | 0.04896775 | 0.003315614 | -0.002919978 | 0.1346472 | 0.00331052 | -0.003076888 | 0.2460551 | 0.003182363 | -0.003873215
[5 empty] | 0.06106029 | 0.00418477 | -0.003450765 |  | 0.06046041 | 0.004144517 | -0.002919978 | 0.1620376 | 0.00413815 | -0.003076888 | 0.2759808 | 0.00392818 | -0.003873215
|  |  | Линия 0,5 Q max |  | 0.07083596 | 0.005021724 | -0.003450765 |  | 0.06992923 | 0.00497342 | -0.002919978 | 0.1759808 | 0.004848053 | -0.003076888 | 0.28889 | 0.004773544 | -0.003873215
|  |  |  | 0 | 0.078 | 0.005995163 | -0.003358613 |  | 0.07598076 | 0.005839962 | -0.001476554 | 0.1859345 | 0.00579341 | -0.002096863 | 0.2999995 | 0.005569135 | -0.003958075
[5 empty] | 0.08100242 | 0.006695632 | -0.003358277 |  | 0.07917866 | 0.006631227 | -0.001476554 | 0.1941547 | 0.00662104 | -0.002096863 | 0.3104036 | 0.006364726 | -0.003958075
[5 empty] | 0.08440706 | 0.007532586 | -0.003357941 |  | 0.08227019 | 0.00746013 | -0.001476554 | 0.2017335 | 0.00744867 | -0.002096863 | 0.3198653 | 0.007160316 | -0.003958075
[5 empty] | 0.08763331 | 0.00836954 | -0.00315905 |  | 0.08516201 | 0.008289034 | -0.001787008 | 0.2088979 | 0.0082763 | -0.002096863 | 0.3287081 | 0.007955907 | -0.003958075
[5 empty] | 0.09063309 | 0.009206495 | -0.003158419 |  | 0.08786646 | 0.009117937 | -0.001787008 | 0.215673 | 0.00910393 | -0.002141874 | 0.3368622 | 0.008751498 | -0.003813113
Коэфф. Точки |  |  |  |  | 0.09351147 | 0.01004345 | -0.003159366 |  | 0.0903256 | 0.009946841 | -0.001787008 | 0.221897 | 0.00993156 | -0.002141874 | 0.3444292 | 0.009547089 | -0.003813113
[5 empty] | 0.09617673 | 0.0108804 | -0.003158419 |  | 0.09264791 | 0.01077574 | -0.001787008 | 0.2277364 | 0.01075919 | -0.002141874 | 0.351273 | 0.01034268 | -0.003813113
[5 empty] | 0.09867835 | 0.01171736 | -0.003159366 |  | 0.09483248 | 0.01160465 | -0.001787008 | 0.2330983 | 0.01158682 | -0.002141874 | 0.3575535 | 0.01113827 | -0.003813113
[5 empty] | 0.1010388 | 0.01255431 | -0.002857104 |  | 0.09683324 | 0.01243355 | -0.002395972 | 0.2382723 | 0.01241445 | -0.002222209 | 0.3635584 | 0.01193386 | -0.003599529
[5 empty] | 0.1032813 | 0.01339126 | -0.002856818 |  | 0.09866048 | 0.01326245 | -0.002395972 | 0.2429326 | 0.01324208 | -0.002222209 | 0.3687795 | 0.01272945 | -0.003599529
[5 empty] | 0.1053211 | 0.01422822 | -0.002856818 |  | 0.1004299 | 0.01409136 | -0.002395972 | 0.2472531 | 0.01406971 | -0.002222209 | 0.3736879 | 0.01352504 | -0.003599529
[5 empty] | 0.1072576 | 0.01506517 | -0.002856247 |  | 0.1020034 | 0.01492026 | -0.002395972 | 0.2513349 | 0.01489734 | -0.002222209 | 0.3781403 | 0.01432063 | -0.003599529
[5 empty] | 0.1090832 | 0.01590213 | -0.002510558 |  | 0.1034977 | 0.01574916 | -0.003150135 | 0.2550794 | 0.01572497 | -0.002330368 | 0.3823674 | 0.01511622 | -0.003357322
[5 empty] | 0.1107735 | 0.01673908 | -0.002510809 |  | 0.104925 | 0.01657807 | -0.003150135 | 0.2585878 | 0.0165526 | -0.002330368 | 0.3861594 | 0.01591181 | -0.003357322
[5 empty] | 0.1123515 | 0.01757604 | -0.00251106 |  | 0.1062039 | 0.01740697 | -0.003150135 | 0.2616758 | 0.01738023 | -0.002330368 | 0.3897481 | 0.01670741 | -0.003357322
[5 empty] | 0.1138409 | 0.01841299 | -0.002177865 |  | 0.1074389 | 0.01823587 | -0.003901005 | 0.2647337 | 0.01820786 | -0.002330368 | 0.3931769 | 0.017503 | -0.003357322
[5 empty] | 0.1152163 | 0.01924994 | -0.002177647 |  | 0.1086103 | 0.01906478 | -0.003901005 | 0.2675359 | 0.01903549 | -0.002459365 | 0.3963597 | 0.01829859 | -0.003129684
[5 empty] | 0.1164679 | 0.0200869 | -0.002177647 |  | 0.1097457 | 0.01989368 | -0.003901005 | 0.2701021 | 0.01986312 | -0.002459365 | 0.3994676 | 0.01909418 | -0.003129684
[5 empty] | 0.1176692 | 0.02092385 | -0.002177647 |  | 0.1108247 | 0.02072258 | -0.003901005 | 0.2723678 | 0.02069075 | -0.002459365 | 0.4022828 | 0.01988977 | -0.003129684
[5 empty] | 0.1188453 | 0.02176081 | -0.002177212 |  | 0.1118746 | 0.02155149 | -0.003901005 | 0.2746489 | 0.02151838 | -0.002459365 | 0.405369 | 0.02068536 | -0.003129684
[5 empty] | 0.1198853 | 0.02259776 | -0.001915972 |  | 0.1129232 | 0.02238039 | -0.004494724 | 0.2768404 | 0.02234601 | -0.002601082 | 0.4081806 | 0.02148095 | -0.002958193
[5 empty] | 0.1208978 | 0.02343471 | -0.001915972 |  | 0.1139494 | 0.02320929 | -0.004494724 | 0.2787065 | 0.02317364 | -0.002601082 | 0.4110207 | 0.02227654 | -0.002958193
[5 empty] | 0.1218048 | 0.02427167 | -0.001915589 |  | 0.1149315 | 0.0240382 | -0.004494724 | 0.2806954 | 0.02400127 | -0.002601082 | 0.4140643 | 0.02307213 | -0.002958193
[5 empty] | 0.1227162 | 0.02510862 | -0.001915781 |  | 0.1160127 | 0.0248671 | -0.004494724 | 0.2825712 | 0.0248289 | -0.002601082 | 0.4170887 | 0.02386772 | -0.002958193
[5 empty] | 0.1235535 | 0.02594558 | -0.001783186 |  | 0.1171059 | 0.025696 | -0.004781994 | 0.2842235 | 0.02565653 | -0.002749104 | 0.4202681 | 0.02466331 | -0.002882465
[5 empty] | 0.124393 | 0.02678253 | -0.00178283 |  | 0.1181718 | 0.02652491 | -0.004781994 | 0.286094 | 0.02648416 | -0.002749104 | 0.4237796 | 0.0254589 | -0.002882465
[5 empty] | 0.12519 | 0.02761948 | -0.001783365 |  | 0.1193704 | 0.02735381 | -0.004781994 | 0.2877508 | 0.02731179 | -0.002749104 | 0.4275452 | 0.02625449 | -0.002882465
[5 empty] | 0.1259804 | 0.02845644 | -0.00178283 |  | 0.1205356 | 0.02818271 | -0.004781994 | 0.2893233 | 0.02813942 | -0.002749104 | 0.4309655 | 0.02705008 | -0.002882465
[5 empty] | 0.12669 | 0.02929339 | -0.001817223 |  | 0.1217025 | 0.02901162 | -0.004664269 | 0.2906841 | 0.02896705 | -0.002962968 | 0.4346274 | 0.02784568 | -0.002912339
[5 empty] | 0.1274257 | 0.03013035 | -0.001817405 |  | 0.1229376 | 0.02984052 | -0.004664269 | 0.2921462 | 0.02979468 | -0.002962968 | 0.4381192 | 0.02864127 | -0.002912339
[5 empty] | 0.1281355 | 0.0309673 | -0.001817405 |  | 0.1241002 | 0.03066943 | -0.004664269 | 0.2935387 | 0.03062231 | -0.002962968 | 0.4418506 | 0.02943686 | -0.002912339
[5 empty] | 0.1288027 | 0.03180425 | -0.001817587 |  | 0.1252736 | 0.03149833 | -0.004664269 | 0.2947774 | 0.03144994 | -0.002962968 | 0.4451968 | 0.03023245 | -0.002912339
[5 empty] | 0.1294281 | 0.03264121 | -0.001985474 |  | 0.1264026 | 0.03232723 | -0.004243943 | 0.2959555 | 0.03227757 | -0.003253685 | 0.4485686 | 0.03102804 | -0.003005103
[5 empty] | 0.1300123 | 0.03347816 | -0.001985077 |  | 0.1275546 | 0.03315614 | -0.004243943 | 0.2972119 | 0.0331052 | -0.003253685 | 0.4521746 | 0.03182363 | -0.003005103
[5 empty] | 0.1306467 | 0.03431512 | -0.001985276 |  | 0.1286917 | 0.03398504 | -0.004243943 | 0.2983284 | 0.03393283 | -0.003253685 | 0.4553807 | 0.03261922 | -0.003005103
[5 empty] | 0.1311878 | 0.03515207 | -0.001985276 |  | 0.1298471 | 0.03481394 | -0.004243943 | 0.2993989 | 0.03476046 | -0.003590182 | 0.4586749 | 0.03341481 | -0.003005103
[5 empty] | 0.1317815 | 0.03598902 | -0.002253786 |  | 0.1309463 | 0.03564285 | -0.003636914 | 0.3004732 | 0.03558809 | -0.003590182 | 0.4620558 | 0.0342104 | -0.003139194
[5 empty] | 0.1322836 | 0.03682598 | -0.002254236 |  | 0.1320404 | 0.03647175 | -0.003636914 | 0.3014662 | 0.03641572 | -0.003590182 | 0.4651647 | 0.03500599 | -0.003139194
[5 empty] | 0.1328407 | 0.03766293 | -0.002254011 |  | 0.1330354 | 0.03730065 | -0.003636914 | 0.3024275 | 0.03724335 | -0.003590182 | 0.4681392 | 0.03580158 | -0.003139194
[5 empty] | 0.1333443 | 0.03849989 | -0.002254236 |  | 0.1340745 | 0.03812956 | -0.002959255 | 0.3032261 | 0.03807098 | -0.003590182 | 0.4714079 | 0.03659717 | -0.003139194
[5 empty] | 0.133832 | 0.03933684 | -0.002593198 |  | 0.1350635 | 0.03895846 | -0.002959255 | 0.3041837 | 0.03889861 | -0.00393993 | 0.474248 | 0.03739276 | -0.003296431
[5 empty] | 0.1342863 | 0.04017379 | -0.002593717 |  | 0.136018 | 0.03978736 | -0.002959255 | 0.3050332 | 0.03972624 | -0.00393993 | 0.477088 | 0.03818835 | -0.003296431
[5 empty] | 0.1347635 | 0.04101075 | -0.002593457 |  | 0.1369725 | 0.04061627 | -0.002959255 | 0.3059156 | 0.04055387 | -0.00393993 | 0.4799988 | 0.03898395 | -0.003296431
[5 empty] | 0.1351908 | 0.0418477 | -0.002593457 |  | 0.1378496 | 0.04144517 | -0.002959255 | 0.3069274 | 0.0413815 | -0.00393993 | 0.4829054 | 0.03977954 | -0.003296431
[5 empty] | 0.1356617 | 0.04268466 | -0.002972668 |  | 0.138646 | 0.04227407 | -0.002328942 | 0.3077995 | 0.04220913 | -0.004271548 | 0.4855114 | 0.04057513 | -0.003455275
[5 empty] | 0.1360847 | 0.04352161 | -0.002972074 |  | 0.1394341 | 0.04310298 | -0.002328942 | 0.3086276 | 0.04303676 | -0.004271548 | 0.4881064 | 0.04137072 | -0.003455275
[5 empty] | 0.136479 | 0.04435856 | -0.002972668 |  | 0.1402116 | 0.04393188 | -0.002328942 | 0.3095541 | 0.04386439 | -0.004271548 | 0.4906879 | 0.04216631 | -0.003455275
[5 empty] | 0.1368643 | 0.04519552 | -0.002972074 |  | 0.1408617 | 0.04476078 | -0.002328942 | 0.310308 | 0.04469202 | -0.004271548 | 0.4929563 | 0.0429619 | -0.003455275
[5 empty] | 0.1372415 | 0.04603247 | -0.00336056 |  | 0.1414955 | 0.04558969 | -0.001860402 | 0.3113544 | 0.04551965 | -0.00455024 | 0.495428 | 0.04375749 | -0.00359538
[5 empty] | 0.1376492 | 0.04686943 | -0.003360224 |  | 0.1420914 | 0.04641859 | -0.001860402 | 0.3121913 | 0.04634728 | -0.00455024 | 0.4975793 | 0.04455308 | -0.00359538
[5 empty] | 0.1380698 | 0.04770638 | -0.003359552 |  | 0.1426083 | 0.04724749 | -0.001860402 | 0.3131926 | 0.04717491 | -0.00455024 | 0.4997798 | 0.04534867 | -0.00359538
[5 empty] | 0.1383914 | 0.04854333 | -0.003359888 |  | 0.1430818 | 0.0480764 | -0.001860402 | 0.3141782 | 0.04800254 | -0.004749621 | 0.5016517 | 0.04614426 | -0.003694915
[5 empty] | 0.1387654 | 0.04938029 | -0.00372702 |  | 0.1434511 | 0.0489053 | -0.001670258 | 0.3151062 | 0.04883017 | -0.004749621 | 0.5035669 | 0.04693985 | -0.003694915
[5 empty] | 0.1391742 | 0.05021724 | -0.003727392 |  | 0.1437909 | 0.0497342 | -0.001670258 | 0.316212 | 0.0496578 | -0.004749621 | 0.5052967 | 0.04773544 | -0.003694915
[5 empty] | 0.1395243 | 0.0510542 | -0.003727392 |  | 0.1440658 | 0.05056311 | -0.001670258 | 0.317261 | 0.05048543 | -0.004749621 | 0.507216 | 0.04853103 | -0.003694915
[5 empty] | 0.1398924 | 0.05189115 | -0.003726647 |  | 0.1442958 | 0.05139201 | -0.001670258 | 0.3185307 | 0.05131306 | -0.004749621 | 0.5085649 | 0.04932662 | -0.003694915
[5 empty] | 0.1402415 | 0.05272811 | -0.004040197 |  | 0.1445783 | 0.05222091 | -0.001690332 | 0.31955 | 0.05214069 | -0.004923788 | 0.5100215 | 0.05012222 | -0.003737205
[5 empty] | 0.1406105 | 0.05356506 | -0.004041409 |  | 0.1447968 | 0.05304982 | -0.001690332 | 0.3207377 | 0.05296832 | -0.004923788 | 0.5115839 | 0.05091781 | -0.003737205
[5 empty] | 0.1409815 | 0.05440201 | -0.004040197 |  | 0.1451072 | 0.05387872 | -0.001690332 | 0.3219503 | 0.05379595 | -0.004923788 | 0.5127487 | 0.0517134 | -0.003737205
[5 empty] | 0.1413938 | 0.05523897 | -0.004041409 |  | 0.1452949 | 0.05470762 | -0.001690332 | 0.3232324 | 0.05462358 | -0.004923788 | 0.5140461 | 0.05250899 | -0.003737205
[5 empty] | 0.1417719 | 0.05607592 | -0.004273052 |  | 0.1455747 | 0.05553653 | -0.001748817 | 0.3245813 | 0.05545121 | -0.005092548 | 0.5150203 | 0.05330458 | -0.003733758
[5 empty] | 0.1421742 | 0.05691288 | -0.004273052 |  | 0.1458295 | 0.05636543 | -0.001748817 | 0.3257569 | 0.05627884 | -0.005092548 | 0.5162828 | 0.05410017 | -0.003733758
[5 empty] | 0.1425441 | 0.05774983 | -0.004272198 |  | 0.1460004 | 0.05719433 | -0.001748817 | 0.3270885 | 0.05710647 | -0.005092548 | 0.5176043 | 0.05489576 | -0.003733758
[5 empty] | 0.1429594 | 0.05858678 | -0.004272625 |  | 0.1462246 | 0.05802324 | -0.001748817 | 0.328431 | 0.0579341 | -0.005092548 | 0.5186776 | 0.05569135 | -0.003733758
[5 empty] | 0.1433635 | 0.05942374 | -0.004387694 |  | 0.1465023 | 0.05885214 | -0.001837127 | 0.3296856 | 0.05876173 | -0.005257207 | 0.5198091 | 0.05648694 | -0.00372486
[5 empty] | 0.1437766 | 0.06026069 | -0.004388133 |  | 0.1466566 | 0.05968104 | -0.001837127 | 0.3309929 | 0.05958936 | -0.005257207 | 0.520922 | 0.05728253 | -0.00372486
[5 empty] | 0.1441414 | 0.06109765 | -0.004387694 |  | 0.1469236 | 0.06050995 | -0.001837127 | 0.3322541 | 0.06041699 | -0.005257207 | 0.5219387 | 0.05807812 | -0.00372486
[5 empty] | 0.1445972 | 0.0619346 | -0.00438901 |  | 0.1470867 | 0.06133885 | -0.001837127 | 0.3335141 | 0.06124462 | -0.005257207 | 0.5230132 | 0.05887371 | -0.00372486
[5 empty] | 0.1450735 | 0.06277155 | -0.004390571 |  | 0.1472839 | 0.06216775 | -0.001948617 | 0.3349641 | 0.06207225 | -0.005413703 | 0.5239908 | 0.0596693 | -0.003710392
[5 empty] | 0.1455098 | 0.06360851 | -0.004390132 |  | 0.1474758 | 0.06299666 | -0.001948617 | 0.3362139 | 0.06289988 | -0.005413703 | 0.5251034 | 0.06046489 | -0.003710392
[5 empty] | 0.1460011 | 0.06444546 | -0.004390571 |  | 0.1476821 | 0.06382556 | -0.001948617 | 0.3375027 | 0.06372751 | -0.005413703 | 0.5262738 | 0.06126049 | -0.003710392
[5 empty] | 0.1465255 | 0.06528242 | -0.004390571 |  | 0.1478238 | 0.06465446 | -0.001948617 | 0.3387792 | 0.06455514 | -0.005413703 | 0.5271911 | 0.06205608 | -0.003710392
[5 empty] | 0.1470412 | 0.06611937 | -0.004354097 |  | 0.1480592 | 0.06548337 | -0.002075258 | 0.3400406 | 0.06538277 | -0.005558398 | 0.5280875 | 0.06285167 | -0.003690858
[5 empty] | 0.147585 | 0.06695632 | -0.004354532 |  | 0.1481903 | 0.06631227 | -0.002075258 | 0.3413331 | 0.0662104 | -0.005558398 | 0.5290408 | 0.06364726 | -0.003690858
[5 empty] | 0.148095 | 0.06779328 | -0.004354968 |  | 0.1483361 | 0.06714117 | -0.002075258 | 0.3425064 | 0.06703803 | -0.005558398 | 0.5301289 | 0.06444285 | -0.003690858
[5 empty] | 0.1486082 | 0.06863023 | -0.004354968 |  | 0.1485163 | 0.06797008 | -0.002075258 | 0.3437544 | 0.06786566 | -0.005558398 | 0.5308836 | 0.06523844 | -0.003690858
[5 empty] | 0.1491818 | 0.06946719 | -0.004296295 |  | 0.1486914 | 0.06879898 | -0.002208047 | 0.3449266 | 0.06869329 | -0.005687023 | 0.5319289 | 0.06603403 | -0.003667497
[5 empty] | 0.1497337 | 0.07030414 | -0.004297584 |  | 0.1488018 | 0.06962788 | -0.002208047 | 0.3460692 | 0.06952092 | -0.005687023 | 0.5327961 | 0.06682962 | -0.003667497
[5 empty] | 0.1502613 | 0.07114109 | -0.004297154 |  | 0.1489866 | 0.07045679 | -0.002208047 | 0.3471795 | 0.07034855 | -0.005687023 | 0.5334059 | 0.06762521 | -0.003667497
[5 empty] | 0.1507418 | 0.07197805 | -0.004296295 |  | 0.1491265 | 0.07128569 | -0.002208047 | 0.3481549 | 0.07117618 | -0.005798701 | 0.5343848 | 0.0684208 | -0.003639339
[5 empty] | 0.1512328 | 0.072815 | -0.004221705 |  | 0.1492414 | 0.07211459 | -0.002341174 | 0.3491917 | 0.07200381 | -0.005798701 | 0.5351843 | 0.06921639 | -0.003639339
[5 empty] | 0.1517923 | 0.07365196 | -0.004221705 |  | 0.1494112 | 0.0729435 | -0.002341174 | 0.3502876 | 0.07283144 | -0.005798701 | 0.5359607 | 0.07001198 | -0.003639339
[5 empty] | 0.1522162 | 0.07448891 | -0.004221705 |  | 0.149536 | 0.0737724 | -0.002341174 | 0.3511896 | 0.07365907 | -0.005798701 | 0.5365563 | 0.07080757 | -0.003639339
[5 empty] | 0.1527443 | 0.07532586 | -0.004222127 |  | 0.149616 | 0.0746013 | -0.002341174 | 0.3519615 | 0.0744867 | -0.005798701 | 0.537443 | 0.07160316 | -0.003639339
[5 empty] | 0.1531717 | 0.07616282 | -0.004133686 |  | 0.1497708 | 0.07543021 | -0.002466088 | 0.3530011 | 0.07531433 | -0.005888009 | 0.5380697 | 0.07239876 | -0.003607629
[5 empty] | 0.1535972 | 0.07699977 | -0.004133273 |  | 0.1498608 | 0.07625911 | -0.002466088 | 0.3537039 | 0.07614196 | -0.005888009 | 0.538672 | 0.07319435 | -0.003607629
[5 empty] | 0.1539978 | 0.07783673 | -0.004132859 |  | 0.1499859 | 0.07708801 | -0.002466088 | 0.3545024 | 0.07696959 | -0.005888009 | 0.5394077 | 0.07398994 | -0.003607629
[5 empty] | 0.1543303 | 0.07867368 | -0.004132859 |  | 0.1500661 | 0.07791692 | -0.002575066 | 0.3551924 | 0.07779722 | -0.005888009 | 0.5400397 | 0.07478553 | -0.003607629
[5 empty] | 0.1547147 | 0.07951063 | -0.004039454 |  | 0.1501815 | 0.07874582 | -0.002575066 | 0.3557707 | 0.07862485 | -0.005954156 | 0.5405677 | 0.07558112 | -0.003572155
[5 empty] | 0.1550257 | 0.08034759 | -0.004040262 |  | 0.150272 | 0.07957472 | -0.002575066 | 0.3563357 | 0.07945248 | -0.005954156 | 0.5413077 | 0.07637671 | -0.003572155
[5 empty] | 0.1552813 | 0.08118454 | -0.004039454 |  | 0.1503176 | 0.08040363 | -0.002575066 | 0.3568847 | 0.08028011 | -0.005954156 | 0.5417056 | 0.0771723 | -0.003572155
[5 empty] | 0.1555199 | 0.0820215 | -0.004039454 |  | 0.1503986 | 0.08123253 | -0.002575066 | 0.3572627 | 0.08110774 | -0.005954156 | 0.5424736 | 0.07796789 | -0.003572155
[5 empty] | 0.1556978 | 0.08285845 | -0.003946118 |  | 0.1504747 | 0.08206143 | -0.002659318 | 0.3575681 | 0.08193537 | -0.005991651 | 0.5428988 | 0.07876348 | -0.003535565
[5 empty] | 0.1558742 | 0.0836954 | -0.003947302 |  | 0.1505261 | 0.08289034 | -0.002659318 | 0.3578997 | 0.082763 | -0.005991651 | 0.5433768 | 0.07955907 | -0.003535565
[5 empty] | 0.1560055 | 0.08453236 | -0.003947302 |  | 0.150633 | 0.08371924 | -0.002659318 | 0.3581531 | 0.08359063 | -0.005991651 | 0.5439075 | 0.08035466 | -0.003535565
[5 empty] | 0.156048 | 0.08536931 | -0.003858521 |  | 0.150695 | 0.08454814 | -0.002659318 | 0.3582239 | 0.08441826 | -0.005991651 | 0.5441731 | 0.08115025 | -0.003535565
[5 empty] | 0.1560418 | 0.08620627 | -0.003858135 |  | 0.1507524 | 0.08537705 | -0.00271322 | 0.3583633 | 0.08524589 | -0.005996395 | 0.5445703 | 0.08194584 | -0.003495522
[5 empty] | 0.1560623 | 0.08704322 | -0.003857363 |  | 0.1508253 | 0.08620595 | -0.00271322 | 0.3583068 | 0.08607352 | -0.005996395 | 0.5450196 | 0.08274143 | -0.003495522
[5 empty] | 0.1560621 | 0.08788018 | -0.003857363 |  | 0.1508132 | 0.08703486 | -0.00271322 | 0.3582914 | 0.08690115 | -0.005996395 | 0.5452025 | 0.08353703 | -0.003495522
[5 empty] | 0.1560824 | 0.08871713 | -0.003858135 |  | 0.150897 | 0.08786376 | -0.00271322 | 0.3581647 | 0.08772878 | -0.005996395 | 0.5457552 | 0.08433262 | -0.003454651
[5 empty] | 0.1560407 | 0.08955408 | -0.003765754 |  | 0.1508958 | 0.08869266 | -0.002728262 | 0.3581813 | 0.08855641 | -0.005889506 | 0.5459614 | 0.08512821 | -0.003454651
[5 empty] | 0.1560814 | 0.09039104 | -0.003765001 |  | 0.1509311 | 0.08952157 | -0.002728262 | 0.3580871 | 0.08938404 | -0.005889506 | 0.5462185 | 0.0859238 | -0.003454651
[5 empty] | 0.1560395 | 0.09122799 | -0.003765754 |  | 0.1510057 | 0.09035047 | -0.002728262 | 0.3580858 | 0.09021167 | -0.005889506 | 0.5464469 | 0.08671939 | -0.003454651
[5 empty] | 0.1561006 | 0.09206495 | -0.003662605 |  | 0.1510595 | 0.09117937 | -0.002728262 | 0.358076 | 0.0910393 | -0.005889506 | 0.5465743 | 0.08751498 | -0.003454651
[5 empty] | 0.1560585 | 0.0929019 | -0.003661872 |  | 0.1510523 | 0.09200828 | -0.002723894 | 0.3580071 | 0.09186693 | -0.005668364 | 0.5469309 | 0.08831057 | -0.003407969
[5 empty] | 0.156037 | 0.09373885 | -0.003662605 |  | 0.1511248 | 0.09283718 | -0.002723894 | 0.3578286 | 0.09269456 | -0.005668364 | 0.547039 | 0.08910616 | -0.003407969
[5 empty] | 0.1560566 | 0.09457581 | -0.003662605 |  | 0.1511162 | 0.09366608 | -0.002723894 | 0.3578456 | 0.09352219 | -0.005668364 | 0.5472975 | 0.08990175 | -0.003407969
[5 empty] | 0.1560349 | 0.09541276 | -0.003662971 |  | 0.1511874 | 0.09449499 | -0.002723894 | 0.3577027 | 0.09434982 | -0.005668364 | 0.5474678 | 0.09069734 | -0.003407969
[5 empty] | 0.1560955 | 0.09624972 | -0.003552789 |  | 0.1512177 | 0.09532389 | -0.002711413 | 0.3576035 | 0.09517745 | -0.005349697 | 0.5473906 | 0.09149293 | -0.003342128
[5 empty] | 0.1560737 | 0.09708667 | -0.003552789 |  | 0.151207 | 0.09615279 | -0.002711413 | 0.3575988 | 0.09600508 | -0.005349697 | 0.5477043 | 0.09228852 | -0.003342128
[5 empty] | 0.156093 | 0.09792362 | -0.003553144 |  | 0.1512762 | 0.0969817 | -0.002711413 | 0.3573336 | 0.09683271 | -0.005349697 | 0.5478513 | 0.09308411 | -0.003342128
[5 empty] | 0.1560916 | 0.09876058 | -0.003436278 |  | 0.1513045 | 0.0978106 | -0.002711413 | 0.3573665 | 0.09766034 | -0.004963721 | 0.5478317 | 0.0938797 | -0.003342128
[5 empty] | 0.1560284 | 0.09959753 | -0.003436278 |  | 0.1512919 | 0.0986395 | -0.002692658 | 0.3570889 | 0.09848797 | -0.004963721 | 0.5482045 | 0.0946753 | -0.003260661
[5 empty] | 0.1560475 | 0.1004345 | -0.003436622 |  | 0.1513189 | 0.09946841 | -0.002692658 | 0.3570589 | 0.0993156 | -0.004963721 | 0.5480925 | 0.09547089 | -0.003260661
[5 empty] | 0.1560666 | 0.1012714 | -0.003437309 |  | 0.1513453 | 0.1002973 | -0.002692658 | 0.3569726 | 0.1001432 | -0.004963721 | 0.5484536 | 0.09626648 | -0.003260661
[5 empty] | 0.1560238 | 0.1021084 | -0.003436278 |  | 0.151351 | 0.1011262 | -0.002692658 | 0.3567289 | 0.1009709 | -0.004963721 | 0.5484902 | 0.09706207 | -0.003260661
[5 empty] | 0.1560428 | 0.1029453 | -0.00331683 |  | 0.1514365 | 0.1019551 | -0.002668637 | 0.3565308 | 0.1017985 | -0.004528348 | 0.5486815 | 0.09785766 | -0.0031661
[5 empty] | 0.1560206 | 0.1037823 | -0.00331683 |  | 0.1514611 | 0.102784 | -0.002668637 | 0.3564798 | 0.1026261 | -0.004528348 | 0.548549 | 0.09865325 | -0.0031661
[5 empty] | 0.1560395 | 0.1046193 | -0.003316498 |  | 0.1514649 | 0.1036129 | -0.002668637 | 0.3562722 | 0.1034538 | -0.004528348 | 0.5486521 | 0.09944884 | -0.0031661
[5 empty] | 0.1560173 | 0.1054562 | -0.003317162 |  | 0.1514681 | 0.1044418 | -0.002668637 | 0.356111 | 0.1042814 | -0.004528348 | 0.5489112 | 0.1002444 | -0.003059129
[5 empty] | 0.1560774 | 0.1062932 | -0.003189827 |  | 0.151511 | 0.1052707 | -0.002638481 | 0.3558951 | 0.105109 | -0.00407072 | 0.5490074 | 0.10104 | -0.003059129
[5 empty] | 0.1560757 | 0.1071301 | -0.003190784 |  | 0.1514929 | 0.1060996 | -0.002638481 | 0.3558778 | 0.1059366 | -0.00407072 | 0.5490209 | 0.1018356 | -0.003059129
[5 empty] | 0.1560327 | 0.1079671 | -0.003189827 |  | 0.151575 | 0.1069285 | -0.002638481 | 0.355604 | 0.1067643 | -0.00407072 | 0.5491918 | 0.1026312 | -0.003059129
[5 empty] | 0.1560104 | 0.108804 | -0.003061617 |  | 0.1515558 | 0.1077574 | -0.002638481 | 0.3554282 | 0.1075919 | -0.00407072 | 0.5492809 | 0.1034268 | -0.003059129
[5 empty] | 0.1560499 | 0.109641 | -0.003061923 |  | 0.1515763 | 0.1085863 | -0.002602683 | 0.3551987 | 0.1084195 | -0.003613473 | 0.5494483 | 0.1042224 | -0.002944521
[5 empty] | 0.1560276 | 0.1104779 | -0.003062229 |  | 0.1515962 | 0.1094152 | -0.002602683 | 0.3551181 | 0.1092472 | -0.003613473 | 0.5494547 | 0.105018 | -0.002944521
[5 empty] | 0.1560053 | 0.1113149 | -0.003061311 |  | 0.151656 | 0.1102441 | -0.002602683 | 0.3549845 | 0.1100748 | -0.003613473 | 0.5494604 | 0.1058136 | -0.002944521
[5 empty] | 0.1560448 | 0.1121518 | -0.003061311 |  | 0.1516547 | 0.1110731 | -0.002602683 | 0.3546971 | 0.1109024 | -0.003613473 | 0.5495457 | 0.1066092 | -0.002944521
[5 empty] | 0.1560225 | 0.1129888 | -0.002931568 |  | 0.1516932 | 0.111902 | -0.002563282 | 0.3545088 | 0.1117301 | -0.003180873 | 0.5495511 | 0.1074047 | -0.002823907
[5 empty] | 0.156062 | 0.1138258 | -0.002931275 |  | 0.1516909 | 0.1127309 | -0.002563282 | 0.3542684 | 0.1125577 | -0.003180873 | 0.549797 | 0.1082003 | -0.002823907
[5 empty] | 0.1560398 | 0.1146627 | -0.002931861 |  | 0.1517082 | 0.1135598 | -0.002563282 | 0.3541274 | 0.1133853 | -0.003180873 | 0.5498838 | 0.1089959 | -0.002823907
[5 empty] | 0.1560176 | 0.1154997 | -0.002931568 |  | 0.1516847 | 0.1143887 | -0.002563282 | 0.3539347 | 0.1142129 | -0.003180873 | 0.550052 | 0.1097915 | -0.002823907
[5 empty] | 0.1560161 | 0.1163366 | -0.002800148 |  | 0.1517212 | 0.1152176 | -0.002518687 | 0.3537412 | 0.1150406 | -0.002795198 | 0.5500619 | 0.1105871 | -0.002699867
[5 empty] | 0.1560558 | 0.1171736 | -0.002800148 |  | 0.1517774 | 0.1160465 | -0.002518687 | 0.3535973 | 0.1158682 | -0.002795198 | 0.550154 | 0.1113827 | -0.002699867
[5 empty] | 0.1560131 | 0.1180105 | -0.002800428 |  | 0.1517523 | 0.1168754 | -0.002518687 | 0.353453 | 0.1166958 | -0.002795198 | 0.5501686 | 0.1121783 | -0.002699867
[5 empty] | 0.1560323 | 0.1188475 | -0.002799868 |  | 0.1517874 | 0.1177043 | -0.002518687 | 0.3531073 | 0.1175235 | -0.002795198 | 0.5504264 | 0.1129739 | -0.002699867
[5 empty] | 0.1560309 | 0.1196844 | -0.002667663 |  | 0.151822 | 0.1185332 | -0.002471408 | 0.3529631 | 0.1183511 | -0.002480309 | 0.5502873 | 0.1137695 | -0.002574725
[5 empty] | 0.1560503 | 0.1205214 | -0.00266793 |  | 0.1518359 | 0.1193621 | -0.002471408 | 0.3527186 | 0.1191787 | -0.002480309 | 0.5504722 | 0.1145651 | -0.002574725
[5 empty] | 0.1560284 | 0.1213583 | -0.002668197 |  | 0.1518292 | 0.120191 | -0.002471408 | 0.3526759 | 0.1200064 | -0.002480309 | 0.5505013 | 0.1153607 | -0.002574725
[5 empty] | 0.1560067 | 0.1221953 | -0.002537621 |  | 0.1518019 | 0.1210199 | -0.002471408 | 0.3523325 | 0.120834 | -0.002480309 | 0.5506951 | 0.1161562 | -0.002574725
[5 empty] | 0.1560056 | 0.1230322 | -0.002538382 |  | 0.1518145 | 0.1218488 | -0.002419924 | 0.3521913 | 0.1216616 | -0.002260875 | 0.550814 | 0.1169518 | -0.00245061
[5 empty] | 0.155984 | 0.1238692 | -0.002538382 |  | 0.1518468 | 0.1226777 | -0.002419924 | 0.3520013 | 0.1224892 | -0.002260875 | 0.5510184 | 0.1177474 | -0.00245061
[5 empty] | 0.1560243 | 0.1247062 | -0.002538382 |  | 0.1518383 | 0.1235066 | -0.002419924 | 0.3517606 | 0.1233169 | -0.002260875 | 0.5511486 | 0.118543 | -0.00245061
[5 empty] | 0.1560441 | 0.1255431 | -0.002537621 |  | 0.1519102 | 0.1243355 | -0.002419924 | 0.3516652 | 0.1241445 | -0.002260875 | 0.5512049 | 0.1193386 | -0.00245061
[5 empty] | 0.1560433 | 0.1263801 | -0.002409207 |  | 0.1519211 | 0.1251644 | -0.002366667 | 0.3515143 | 0.1249721 | -0.002104169 | 0.5514283 | 0.1201342 | -0.002331844
[5 empty] | 0.1560221 | 0.127217 | -0.002409207 |  | 0.151871 | 0.1259933 | -0.002366667 | 0.3513079 | 0.1257998 | -0.002104169 | 0.5516588 | 0.1209298 | -0.002331844
[5 empty] | 0.1560216 | 0.128054 | -0.002408726 |  | 0.1519215 | 0.1268222 | -0.002366667 | 0.3509962 | 0.1266274 | -0.002104169 | 0.5518167 | 0.1217254 | -0.002331844
[5 empty] | 0.1560212 | 0.1288909 | -0.002409207 |  | 0.1518908 | 0.1276511 | -0.002366667 | 0.3507796 | 0.127455 | -0.002104169 | 0.551742 | 0.122521 | -0.002331844
[5 empty] | 0.1559797 | 0.1297279 | -0.002284252 |  | 0.1519203 | 0.12848 | -0.0023102 | 0.3506081 | 0.1282827 | -0.001950036 | 0.5519615 | 0.1233166 | -0.002219518
[5 empty] | 0.1560001 | 0.1305648 | -0.002284252 |  | 0.1519495 | 0.1293089 | -0.0023102 | 0.3504314 | 0.1291103 | -0.001950036 | 0.5521791 | 0.1241122 | -0.002219518
[5 empty] | 0.156 | 0.1314018 | -0.002283567 |  | 0.1519176 | 0.1301378 | -0.0023102 | 0.3501998 | 0.1299379 | -0.001950036 | 0.5522898 | 0.1249077 | -0.002219518
[5 empty] | 0.1560464 | 0.1322387 | -0.002284252 |  | 0.1519662 | 0.1309667 | -0.0023102 | 0.3499633 | 0.1307655 | -0.001950036 | 0.5524888 | 0.1257033 | -0.002219518
[5 empty] | 0.1560622 | 0.1330757 | -0.002161704 |  | 0.1519741 | 0.1317956 | -0.002252869 | 0.349672 | 0.1315932 | -0.001800724 | 0.5528565 | 0.1264989 | -0.002107522
[5 empty] | 0.1560471 | 0.1339126 | -0.002161488 |  | 0.1519615 | 0.1326245 | -0.002252869 | 0.3494759 | 0.1324208 | -0.001800724 | 0.5531518 | 0.1272945 | -0.002107522
[5 empty] | 0.1560833 | 0.1347496 | -0.002161056 |  | 0.1519485 | 0.1334534 | -0.002252869 | 0.3491253 | 0.1332484 | -0.001800724 | 0.5532138 | 0.1280901 | -0.002107522
[5 empty] | 0.1561706 | 0.1355866 | -0.002161056 |  | 0.1519962 | 0.1342823 | -0.002252869 | 0.34887 | 0.1340761 | -0.001800724 | 0.5536048 | 0.1288857 | -0.002107522
[5 empty] | 0.1561643 | 0.1364235 | -0.002039408 |  | 0.1520034 | 0.1351113 | -0.002183245 | 0.3485602 | 0.1349037 | -0.001658465 | 0.5536819 | 0.1296813 | -0.001994647
[5 empty] | 0.1562704 | 0.1372605 | -0.002039408 |  | 0.1520308 | 0.1359402 | -0.002183245 | 0.3484453 | 0.1357313 | -0.001658465 | 0.5538465 | 0.1304769 | -0.001994647
[5 empty] | 0.1563441 | 0.1380974 | -0.002039816 |  | 0.1519975 | 0.1367691 | -0.002183245 | 0.3480269 | 0.136559 | -0.001658465 | 0.5542596 | 0.1312725 | -0.001994647
[5 empty] | 0.1564472 | 0.1389344 | -0.002039408 |  | 0.1519843 | 0.137598 | -0.002183245 | 0.347903 | 0.1373866 | -0.001658465 | 0.5545188 | 0.1320681 | -0.001994647
[5 empty] | 0.1564968 | 0.1397713 | -0.001916758 |  | 0.1520317 | 0.1384269 | -0.002094207 | 0.3475258 | 0.1382142 | -0.001523653 | 0.5547046 | 0.1328636 | -0.001881036
[5 empty] | 0.1565751 | 0.1406083 | -0.001916758 |  | 0.1519981 | 0.1392558 | -0.002094207 | 0.347244 | 0.1390418 | -0.001523653 | 0.554897 | 0.1336592 | -0.001881036
[5 empty] | 0.1566818 | 0.1414452 | -0.001916567 |  | 0.1520655 | 0.1400847 | -0.002094207 | 0.3469082 | 0.1398695 | -0.001523653 | 0.555257 | 0.1344548 | -0.001881036
[5 empty] | 0.1568582 | 0.1422822 | -0.001916758 |  | 0.1520722 | 0.1409136 | -0.002094207 | 0.346767 | 0.1406971 | -0.001523653 | 0.5554625 | 0.1352504 | -0.001881036
[5 empty] | 0.1569385 | 0.1431191 | -0.001793764 |  | 0.1520585 | 0.1417425 | -0.001986983 | 0.3463237 | 0.1415247 | -0.001399616 | 0.555916 | 0.136046 | -0.001765373
[5 empty] | 0.1570878 | 0.1439561 | -0.001793585 |  | 0.1520246 | 0.1425714 | -0.001986983 | 0.3461247 | 0.1423524 | -0.001399616 | 0.5562146 | 0.1368416 | -0.001765373
[5 empty] | 0.1571818 | 0.1447931 | -0.001793226 |  | 0.1520309 | 0.1434003 | -0.001986983 | 0.3457232 | 0.14318 | -0.001399616 | 0.5564387 | 0.1376372 | -0.001765373
[5 empty] | 0.1573443 | 0.14563 | -0.001793226 |  | 0.1520774 | 0.1442292 | -0.001986983 | 0.3455657 | 0.1440076 | -0.00128688 | 0.5568299 | 0.1384328 | -0.001765373
[5 empty] | 0.1574715 | 0.146467 | -0.001669766 |  | 0.1520633 | 0.1450581 | -0.001863902 | 0.3451565 | 0.1448353 | -0.00128688 | 0.5569849 | 0.1392284 | -0.00164848
[5 empty] | 0.1576876 | 0.1473039 | -0.001669432 |  | 0.1520893 | 0.145887 | -0.001863902 | 0.3447932 | 0.1456629 | -0.00128688 | 0.5575491 | 0.140024 | -0.00164848
[5 empty] | 0.157847 | 0.1481409 | -0.001669432 |  | 0.1520546 | 0.1467159 | -0.001863902 | 0.3445746 | 0.1464905 | -0.00128688 | 0.5576344 | 0.1408196 | -0.00164848
[5 empty] | 0.1579702 | 0.1489778 | -0.001669599 |  | 0.1520804 | 0.1475448 | -0.001863902 | 0.3441546 | 0.1473181 | -0.00128688 | 0.5582097 | 0.1416151 | -0.00164848
[5 empty] | 0.1581608 | 0.1498148 | -0.001546004 |  | 0.1521262 | 0.1483737 | -0.001727245 | 0.343978 | 0.1481458 | -0.001187993 | 0.5583863 | 0.1424107 | -0.00153038
[5 empty] | 0.1582937 | 0.1506517 | -0.001546159 |  | 0.1520909 | 0.1492026 | -0.001727245 | 0.3436496 | 0.1489734 | -0.001187993 | 0.5586487 | 0.1432063 | -0.00153038
[5 empty] | 0.1584727 | 0.1514887 | -0.00154585 |  | 0.1521161 | 0.1500315 | -0.001727245 | 0.3432684 | 0.149801 | -0.001187993 | 0.5589969 | 0.1440019 | -0.00153038
[5 empty] | 0.1586768 | 0.1523256 | -0.001546313 |  | 0.1521007 | 0.1508604 | -0.001727245 | 0.3429331 | 0.1506287 | -0.001187993 | 0.5595927 | 0.1447975 | -0.00153038
[5 empty] | 0.1588848 | 0.1531626 | -0.001421523 |  | 0.1521053 | 0.1516893 | -0.001578919 | 0.3425453 | 0.1514563 | -0.001103836 | 0.5597886 | 0.1455931 | -0.001411662
[5 empty] | 0.1590546 | 0.1539995 | -0.001421665 |  | 0.1521299 | 0.1525182 | -0.001578919 | 0.3422034 | 0.1522839 | -0.001103836 | 0.5600698 | 0.1463887 | -0.001411662
[5 empty] | 0.1592697 | 0.1548365 | -0.00142195 |  | 0.152134 | 0.1533471 | -0.001578919 | 0.3419567 | 0.1531116 | -0.001103836 | 0.5605175 | 0.1471843 | -0.001411662
[5 empty] | 0.1594878 | 0.1556735 | -0.001421665 |  | 0.1521582 | 0.154176 | -0.001578919 | 0.3416083 | 0.1539392 | -0.001103836 | 0.5608885 | 0.1479799 | -0.001411662
[5 empty] | 0.159625 | 0.1565104 | -0.001297352 |  | 0.1521416 | 0.1550049 | -0.001420748 | 0.3411095 | 0.1547668 | -0.001036755 | 0.5611824 | 0.1487755 | -0.001291042
[5 empty] | 0.1598275 | 0.1573474 | -0.001297482 |  | 0.1521046 | 0.1558338 | -0.001420748 | 0.3407551 | 0.1555944 | -0.001036755 | 0.561805 | 0.1495711 | -0.001291042
[5 empty] | 0.1600532 | 0.1581843 | -0.001297352 |  | 0.1521078 | 0.1566627 | -0.001420748 | 0.3404468 | 0.1564221 | -0.001036755 | 0.5621068 | 0.1503666 | -0.001291042
[5 empty] | 0.160302 | 0.1590213 | -0.001172765 |  | 0.1521309 | 0.1574916 | -0.00125544 | 0.3400374 | 0.1572497 | -0.001036755 | 0.5625747 | 0.1511622 | -0.001291042
[5 empty] | 0.1604893 | 0.1598582 | -0.001172882 |  | 0.1521336 | 0.1583205 | -0.00125544 | 0.3397722 | 0.1580773 | -0.0009887572 | 0.562965 | 0.1519578 | -0.001169544
[5 empty] | 0.1607202 | 0.1606952 | -0.001172648 |  | 0.1521157 | 0.1591494 | -0.00125544 | 0.3393572 | 0.158905 | -0.0009887572 | 0.5631962 | 0.1527534 | -0.001169544
[5 empty] | 0.1608889 | 0.1615321 | -0.001173 |  | 0.1521582 | 0.1599784 | -0.00125544 | 0.3390862 | 0.1597326 | -0.0009887572 | 0.5637558 | 0.153549 | -0.001169544
[5 empty] | 0.1610796 | 0.1623691 | -0.001173 |  | 0.1521397 | 0.1608073 | -0.00125544 | 0.3386658 | 0.1605602 | -0.0009887572 | 0.5640747 | 0.1543446 | -0.001169544
[5 empty] | 0.1613129 | 0.163206 | -0.001047913 |  | 0.1521412 | 0.1616362 | -0.001084461 | 0.3382429 | 0.1613879 | -0.0009606737 | 0.5644779 | 0.1551402 | -0.001046804
[5 empty] | 0.1615678 | 0.164043 | -0.001048227 |  | 0.1521626 | 0.1624651 | -0.001084461 | 0.3379151 | 0.1622155 | -0.0009606737 | 0.564884 | 0.1559358 | -0.001046804
[5 empty] | 0.161738 | 0.1648799 | -0.001048017 |  | 0.152123 | 0.163294 | -0.001084461 | 0.3374871 | 0.1630431 | -0.0009606737 | 0.5653743 | 0.1567314 | -0.001046804
[5 empty] | 0.1619927 | 0.1657169 | -0.0009545817 |  | 0.1521235 | 0.1641229 | -0.0009543909 | 0.3371543 | 0.1638707 | -0.0009542 | 0.5656227 | 0.157527 | -0.0009542
[5 empty] | 0.1622044324 | 0.1665539 | -0.0009545817 |  | 0.1521843 | 0.1649518 | -0.0009543909 | 0.3366729 | 0.1646984 | -0.0009542 | 0.5659549 | 0.1583226 | -0.0009542