## 1
Общество с ограниченной ответственностью "Инженерная геология" (ООО "ИнжГео") | [10 empty] | Общество с ограниченной ответственностью "Инженерная геология" (ООО "ИнжГео")
Юр. адрес: 117279, г. Москва, ул. Миклухо-Маклая, 36 а, этаж 5, пом. XXIII к. 76-84 | [10 empty] | Юр. адрес: 117279, г. Москва, ул. Миклухо-Маклая, 36 а, этаж 5, пом. XXIII к. 76-84 | [8 empty] | нагр |  |  | X0 | Y0 | R |  | нагр |  |  |  | X0 | Y0 | R | нагр |  |  |  | X0 | Y0 | R |  | нагр |  |  |  | X0 | Y0 | R
Телефон/факс +7 (495) 132-30-00, Адрес электронной почты inbox@inj-geo.ru | [10 empty] | Телефон/факс +7 (495) 132-30-00, Адрес электронной почты inbox@inj-geo.ru | [12 empty] | 0 | [7 empty] | 0 | [6 empty] | 0 | [7 empty] | 0
[20 empty] | девиатор | [6 empty] | девиатор | [6 empty] | девиатор | [7 empty] | девиатор
Испытательная лаборатория ООО «ИнжГео» | [10 empty] | Испытательная лаборатория ООО «ИнжГео» | [8 empty] | x0 | Угол | X | Y |  |  |  | x0 |  | Угол | X | Y |  |  | x0 |  | Угол | X | Y |  |  |  | x0 |  | Угол | X | Y
Адрес места осуществления деятельности лаборатории: г. Москва, просп. Вернадского, д. 51, стр. 1 | [10 empty] | Адрес места осуществления деятельности лаборатории: г. Москва, просп. Вернадского, д. 51, стр. 1 | [9 empty] | 0 | [7 empty] | 0 | [6 empty] | 0 | [7 empty] | 0
Телефон +7(910)4557682, E-mail: slg85@mail.ru | [10 empty] | Телефон +7(910)4557682, E-mail: slg85@mail.ru | [9 empty] | 5 | [7 empty] | 5 | [6 empty] | 5 | [7 empty] | 5
[21 empty] | 10 | [7 empty] | 10 | [6 empty] | 10 | [7 empty] | 10
Протокол испытаний № 13-63/33 от 01-12-2022 | [20 empty] | 15 | [7 empty] | 15 | [6 empty] | 15 | [7 empty] | 15
Наименование и адрес заказчика: ООО Регионстрой | [20 empty] | 20 | [7 empty] | 20 | [6 empty] | 20 | [7 empty] | 20
Наименование объекта: Переход трубопровода через р. Енисей | [20 empty] | 25 | [7 empty] | 25 | [6 empty] | 25 | [7 empty] | 25
Наименование используемого метода/методики: ГОСТ 12248.4-2020 | [20 empty] | 30 | [7 empty] | 30 | [6 empty] | 30 | [7 empty] | 30
Условия проведения испытания: температура окружающей среды (18 - 25)0С, влажность воздуха (40 - 75)% | [20 empty] | 35 | [7 empty] | 35 | [6 empty] | 35 | [7 empty] | 35
Дата получение объекта подлежащего испытаниям: 04-11-2022 | [20 empty] | 40 | [7 empty] | 40 | [6 empty] | 40 | [7 empty] | 40
Дата испытания: 25.10.2022-19.11.2033 | [20 empty] | 45 | [7 empty] | 45 | [6 empty] | 45 | [7 empty] | 45
Испытание грунтов методом трехосного сжатия | [10 empty] | Испытание грунтов методом трехосного сжатия | [9 empty] | 50 | [7 empty] | 50 | [6 empty] | 50 | [7 empty] | 50
Лабораторный номер: |  | 1068 | [5 empty] | We, % = | 0.59878421 |  | Лабораторный номер: | [6 empty] | We, % = |  |  | 55 | [7 empty] | 55 | [6 empty] | 55 | [7 empty] | 55
Номер скважины: |  | BH-002 | [5 empty] | ρ, г/см3 = | 1.9 |  | Номер скважины: | [6 empty] | ρ, г/см3 = |  |  | 60 | [7 empty] | 60 | [6 empty] | 60 | [7 empty] | 60
Глубина отбора, м: |  | 1.3 | [5 empty] | ρs, г/см3 = | 2.74 |  | Глубина отбора, м: | [6 empty] | ρs, г/см3 = |  |  | 65 | [7 empty] | 65 | [6 empty] | 65 | [7 empty] | 65
Наименование грунта: |  | Суглинок, после оттаивания текучий, легкий пылеватый | [5 empty] | e, д.е. = | 1.1 |  | Наименование грунта: | [6 empty] | e, д.е. = |  |  | 70 | [7 empty] | 70 | [6 empty] | 70 | [7 empty] | 70
Схема проведения опыта: |  | КД | [5 empty] | IL, д.е. = | 3.69 |  | Схема проведения опыта: |  | CD |  |  |  |  | IL, д.е. = |  |  | 75 | [7 empty] | 75 | [6 empty] | 75 | [7 empty] | 75
Результаты испытаний | [10 empty] | Результаты испытаний | [9 empty] | 80 | [7 empty] | 80 | [6 empty] | 80 | [7 empty] | 80
[21 empty] | 85 | [7 empty] | 85 | [6 empty] | 85 | [7 empty] | 85
[21 empty] | 90 | [7 empty] | 90 | [6 empty] | 90 | [7 empty] | 90
[21 empty] | 95 | [7 empty] | 95 | [6 empty] | 95 | [7 empty] | 95
[21 empty] | 100 | [7 empty] | 100 | [6 empty] | 100 | [7 empty] | 100
[21 empty] | 105 | [7 empty] | 105 | [6 empty] | 105 | [7 empty] | 105
[21 empty] | 110 | [7 empty] | 110 | [6 empty] | 110 | [7 empty] | 110
[21 empty] | 115 | [7 empty] | 115 | [6 empty] | 115 | [7 empty] | 115
[21 empty] | 120 | [7 empty] | 120 | [6 empty] | 120 | [7 empty] | 120
[21 empty] | 125 | [7 empty] | 125 | [6 empty] | 125 | [7 empty] | 125
[21 empty] | 130 | [7 empty] | 130 | [6 empty] | 130 | [7 empty] | 130
[21 empty] | 135 | [7 empty] | 135 | [6 empty] | 135 | [7 empty] | 135
[21 empty] | 140 | [7 empty] | 140 | [6 empty] | 140 | [7 empty] | 140
[21 empty] | 145 | [7 empty] | 145 | [6 empty] | 145 | [7 empty] | 145
[21 empty] | 150 | [7 empty] | 150 | [6 empty] | 150 | [7 empty] | 150
[21 empty] | 155 | [7 empty] | 155 | [6 empty] | 155 | [7 empty] | 155
[21 empty] | 160 | [7 empty] | 160 | [6 empty] | 160 | [7 empty] | 160
[21 empty] | 165 | [7 empty] | 165 | [6 empty] | 165 | [7 empty] | 165
[21 empty] | 170 | [7 empty] | 170 | [6 empty] | 170 | [7 empty] | 170
[21 empty] | 175 | [7 empty] | 175 | [6 empty] | 175 | [7 empty] | 175
[21 empty] | 180 | [7 empty] | 180 | [6 empty] | 180 | [7 empty] | 180
[13 empty] | Давление в камере, Мпа σ3 | Вертикальная нагрузка, Мпа σ1 | Поровое давление, Мпа u
[13 empty] | 0.05 | 0.2092266 |  |  |  |  | 1 | [6 empty] | σ3,кПа | σ1,кПа | u, кПа |  |  |  | 4
[13 empty] | 0.15 | 0.5216301 | [26 empty] | δ3, Мпа | δ1-δ3, МПа | δ1, МПа | δ1, КПа
[13 empty] | 0.25 | 0.8340336 | [20 empty] | С, МПа:
φ, град:
E, Мпа
[26 empty] | x | 0
[26 empty] | y |  |  |  | С, кПа | φ,°
Эффективные значения угла внутреннего трения и удельного сцепления ϕ', С'
[13 empty] | ϕ', град. = | 31
[13 empty] | С', МПа = | 0.015
|  | K0, д.е. | 0.4849619 | Эффективное напряжение, Мпа: |  |  |  |  | 0.0242481
|  | Модуль деформации E0, МПа: |  | Точки нахождения модуля Е0, Мпа (полное напряжение): |  |  |  |  | 0.0242481 | 0.0542481
|  | Модуль деформации E50, МПа: |  | qmax Давление при разрушении образца, Мпа (девиатор): |  |  |  |  | 0.1575
|  | Коэф. Поперечной деформации, ϑ: |  | 0,5 qmax, Мпа (девиатор): |  |  |  |  | 0.07875
| Начальник исп. лаборатории: | [6 empty] | Семиколенова Л.Г. |  |  |  |  | Начальник исп. лаборатории: |  |  |  |  | Семиколенова Л.Г.
Лист 1 , всего листов 2 | [11 empty] | Лист 2 , всего листов 2
Частичное воспроизведение протокола испытаний без письменного разрешения ООО «ИнжГео» ЗАПРЕЩАЕТСЯ | [11 empty] | Частичное воспроизведение протокола испытаний без письменного разрешения ООО «ИнжГео» ЗАПРЕЩАЕТСЯ
E0 |  |  | E50 |  | Деформация |  |  |  | Первая прочность |  |  | Вторая прочность |  |  | Третья прочность
devE0 | epsE0 |  | dev50 | epsE50 | dev | eps | ev |  | dev1 | eps1 | ev1 | dev1 | eps1 | ev2 | dev1 | eps1 | ev3
0.03 | 0.001873488 |  | 0.07875 | 0.005620465 | 0 | 0 | 0 |  | 0 | 0 | 0 | 0 | 0 | 0 | 0 | 0 | 0
[5 empty] | 0.01363128 | 0.0008167428 | 0 |  | 0.01371735 | 0.000822051 | 0 | 0.0450555 | 0.0008086938 | 0 | 0.06586034 | 0.0008038806 | 0
Секущая модуля Е0 |  |  | Линия Q max |  | 0.03 | 0.001873488 | 0 |  | 0.03 | 0.001873488 | 0 | 0.09 | 0.001703171 | 0 | 0.15 | 0.00195155 | 0
| 0 |  |  | 0 | 0.03880169 | 0.002450228 | -0.004175534 |  | 0.0390674 | 0.002466153 | -0.002947713 | 0.126332 | 0.002426081 | -0.001680011 | 0.1826166 | 0.002411642 | -0.003212663
[5 empty] | 0.05188005 | 0.003266971 | -0.004174282 |  | 0.05230104 | 0.003288204 | -0.002947713 | 0.1645316 | 0.003234775 | -0.001680011 | 0.2400884 | 0.003215522 | -0.003212663
[5 empty] | 0.06411274 | 0.004083714 | -0.004174282 |  | 0.06464985 | 0.004110255 | -0.002947713 | 0.185815 | 0.004018728 | -0.001680011 | 0.2920168 | 0.004341985 | -0.003212663
|  |  | Линия 0,5 Q max |  | 0.07377681 | 0.004900457 | -0.004174699 |  | 0.0744543 | 0.004932306 | -0.002947713 | 0.1951109 | 0.004852163 | -0.001680011 | 0.3008488 | 0.004823283 | -0.003212663
|  |  |  | 0 | 0.07875 | 0.005620465 | -0.004893794 |  | 0.07961329 | 0.005682079 | -0.002318343 | 0.2036758 | 0.005660857 | -0.001308396 | 0.314901 | 0.005627164 | -0.003121234
[5 empty] | 0.08231062 | 0.006533942 | -0.004894283 |  | 0.08298954 | 0.006576408 | -0.002318343 | 0.211468 | 0.006469551 | -0.001308396 | 0.3282214 | 0.006431045 | -0.003121234
[5 empty] | 0.08528837 | 0.007350685 | -0.004893794 |  | 0.08587232 | 0.007398459 | -0.002318343 | 0.2188298 | 0.007278244 | -0.001308396 | 0.3404356 | 0.007234925 | -0.003121234
[5 empty] | 0.08804226 | 0.008167428 | -0.004894283 |  | 0.08858243 | 0.00822051 | -0.002318343 | 0.2257167 | 0.008086938 | -0.001308396 | 0.3520991 | 0.008038806 | -0.003121234
[5 empty] | 0.09063685 | 0.00898417 | -0.004640803 |  | 0.09107556 | 0.009042561 | -0.002373458 | 0.2321165 | 0.008895632 | -0.001631922 | 0.3628893 | 0.008842686 | -0.003311291
Коэфф. Точки |  |  |  |  | 0.09302631 | 0.009800913 | -0.004639875 |  | 0.09338953 | 0.009864612 | -0.002373458 | 0.2380529 | 0.009704326 | -0.001631922 | 0.3730184 | 0.009646567 | -0.003311291
[5 empty] | 0.09524821 | 0.01061766 | -0.004640803 |  | 0.09553496 | 0.01068666 | -0.002373458 | 0.2434714 | 0.01051302 | -0.001631922 | 0.3825841 | 0.01045045 | -0.003311291
[5 empty] | 0.0973567 | 0.0114344 | -0.004640339 |  | 0.09750772 | 0.01150871 | -0.002373458 | 0.2485521 | 0.01132171 | -0.001631922 | 0.3912386 | 0.01125433 | -0.003311291
[5 empty] | 0.09925896 | 0.01225114 | -0.004148392 |  | 0.09931791 | 0.01233077 | -0.002485935 | 0.2530801 | 0.01213041 | -0.002102297 | 0.3995875 | 0.01205821 | -0.003602204
[5 empty] | 0.1010835 | 0.01306788 | -0.004147563 |  | 0.1010361 | 0.01315282 | -0.002485935 | 0.2574 | 0.0129391 | -0.002102297 | 0.4070829 | 0.01286209 | -0.003602204
[5 empty] | 0.102766 | 0.01388463 | -0.004148392 |  | 0.1026438 | 0.01397487 | -0.002485935 | 0.2613354 | 0.0137478 | -0.002102297 | 0.4141457 | 0.01366597 | -0.003602204
[5 empty] | 0.1042694 | 0.01470137 | -0.004147148 |  | 0.1040752 | 0.01479692 | -0.002485935 | 0.2649921 | 0.01455649 | -0.002102297 | 0.4204763 | 0.01446985 | -0.003602204
[5 empty] | 0.1057109 | 0.01551811 | -0.003528877 |  | 0.1054478 | 0.01561897 | -0.002638564 | 0.2682696 | 0.01536518 | -0.00261885 | 0.4265741 | 0.01527373 | -0.003931432
[5 empty] | 0.1070547 | 0.01633486 | -0.003529583 |  | 0.1066952 | 0.01644102 | -0.002638564 | 0.2714006 | 0.01617388 | -0.00261885 | 0.4320685 | 0.01607761 | -0.003931432
[5 empty] | 0.1083264 | 0.0171516 | -0.003528877 |  | 0.1078747 | 0.01726307 | -0.002638564 | 0.2741149 | 0.01698257 | -0.00261885 | 0.4371249 | 0.01688149 | -0.003931432
[5 empty] | 0.1095362 | 0.01796834 | -0.003528877 |  | 0.1089654 | 0.01808512 | -0.002638564 | 0.2767748 | 0.01779126 | -0.00261885 | 0.4415675 | 0.01768537 | -0.003931432
[5 empty] | 0.1106142 | 0.01878508 | -0.002897326 |  | 0.1100577 | 0.01890717 | -0.002812818 | 0.2791068 | 0.01859996 | -0.003082135 | 0.4458414 | 0.01848925 | -0.004235596
[5 empty] | 0.1116496 | 0.01960183 | -0.002897326 |  | 0.1110023 | 0.01972922 | -0.002812818 | 0.2812191 | 0.01940865 | -0.003082135 | 0.449982 | 0.01929313 | -0.004235596
[5 empty] | 0.1126854 | 0.02041857 | -0.002896457 |  | 0.1119702 | 0.02055128 | -0.002812818 | 0.2833953 | 0.02021735 | -0.003082135 | 0.4534613 | 0.02009701 | -0.004235596
[5 empty] | 0.1136667 | 0.02123531 | -0.002896457 |  | 0.1128753 | 0.02137333 | -0.002812818 | 0.2852706 | 0.02102604 | -0.003082135 | 0.4567297 | 0.0209009 | -0.004235596
[5 empty] | 0.1145868 | 0.02205205 | -0.002358921 |  | 0.1138096 | 0.02219538 | -0.002991688 | 0.2871289 | 0.02183473 | -0.003389562 | 0.4599617 | 0.02170478 | -0.004452428
[5 empty] | 0.1154716 | 0.0228688 | -0.002358685 |  | 0.1147022 | 0.02301743 | -0.002991688 | 0.288776 | 0.02264343 | -0.003389562 | 0.462835 | 0.02250866 | -0.004452428
[5 empty] | 0.1164138 | 0.02368554 | -0.002358214 |  | 0.1156128 | 0.02383948 | -0.002991688 | 0.2905427 | 0.02345212 | -0.003389562 | 0.4655942 | 0.02331254 | -0.004452428
[5 empty] | 0.1173241 | 0.02450228 | -0.00235845 |  | 0.1165192 | 0.02466153 | -0.002991688 | 0.2920572 | 0.02426081 | -0.003389562 | 0.468056 | 0.02411642 | -0.004452428
[5 empty] | 0.1182286 | 0.02531903 | -0.002024757 |  | 0.1174148 | 0.02548358 | -0.003157978 | 0.293693 | 0.02506951 | -0.003459722 | 0.4703947 | 0.0249203 | -0.004519404
[5 empty] | 0.1192047 | 0.02613577 | -0.002024554 |  | 0.1183602 | 0.02630563 | -0.003157978 | 0.2954144 | 0.0258782 | -0.003459722 | 0.4727806 | 0.02572418 | -0.004519404
[5 empty] | 0.120178 | 0.02695251 | -0.002025161 |  | 0.1194173 | 0.02712768 | -0.003157978 | 0.2968933 | 0.0266869 | -0.003459722 | 0.4750635 | 0.02652806 | -0.004519404
[5 empty] | 0.1211408 | 0.02776925 | -0.002024757 |  | 0.1204204 | 0.02794973 | -0.003306479 | 0.298265 | 0.02749559 | -0.003459722 | 0.4770271 | 0.02733194 | -0.004519404
[5 empty] | 0.122227 | 0.028586 | -0.001988537 |  | 0.1214952 | 0.02877179 | -0.003306479 | 0.2997565 | 0.02830428 | -0.003452957 | 0.4791842 | 0.02813582 | -0.004457755
[5 empty] | 0.1232723 | 0.02940274 | -0.001989134 |  | 0.1225804 | 0.02959384 | -0.003306479 | 0.3011011 | 0.02911298 | -0.003452957 | 0.4811032 | 0.0289397 | -0.004457755
[5 empty] | 0.1243421 | 0.03021948 | -0.001989134 |  | 0.1235715 | 0.03041589 | -0.003306479 | 0.3023911 | 0.02992167 | -0.003452957 | 0.4827872 | 0.02974358 | -0.004457755
[5 empty] | 0.1254341 | 0.03103622 | -0.001988537 |  | 0.1246581 | 0.03123794 | -0.003306479 | 0.3035837 | 0.03073037 | -0.003452957 | 0.4845335 | 0.03054746 | -0.004457755
[5 empty] | 0.1264935 | 0.03185297 | -0.002171387 |  | 0.1256307 | 0.03205999 | -0.003475809 | 0.3048627 | 0.03153906 | -0.003440119 | 0.4861268 | 0.03135134 | -0.004316345
[5 empty] | 0.1275882 | 0.03266971 | -0.002171604 |  | 0.1266809 | 0.03288204 | -0.003475809 | 0.306004 | 0.03234775 | -0.003440119 | 0.4877185 | 0.03215522 | -0.004316345
[5 empty] | 0.1286808 | 0.03348645 | -0.00217117 |  | 0.127685 | 0.03370409 | -0.003475809 | 0.3070091 | 0.03315645 | -0.003440119 | 0.4892395 | 0.0329591 | -0.004316345
[5 empty] | 0.129733 | 0.0343032 | -0.00217117 |  | 0.1286418 | 0.03452614 | -0.003659557 | 0.3080633 | 0.03396514 | -0.003440119 | 0.4909167 | 0.03376298 | -0.004316345
[5 empty] | 0.1307599 | 0.03511994 | -0.002500244 |  | 0.1296215 | 0.03534819 | -0.003659557 | 0.3090319 | 0.03477383 | -0.003420867 | 0.4922362 | 0.03456686 | -0.00411467
[5 empty] | 0.1318134 | 0.03593668 | -0.002500244 |  | 0.1305881 | 0.03617025 | -0.003659557 | 0.3100092 | 0.03558253 | -0.003420867 | 0.4934981 | 0.03537075 | -0.00411467
[5 empty] | 0.1328551 | 0.03675342 | -0.002500994 |  | 0.1315587 | 0.0369923 | -0.003659557 | 0.3109518 | 0.03639122 | -0.003420867 | 0.4947813 | 0.03617463 | -0.00411467
[5 empty] | 0.1339194 | 0.03757017 | -0.002500744 |  | 0.1325148 | 0.03781435 | -0.003659557 | 0.3119084 | 0.03719992 | -0.003420867 | 0.4961654 | 0.03697851 | -0.00411467
[5 empty] | 0.1349492 | 0.03838691 | -0.002926539 |  | 0.1334187 | 0.0386364 | -0.003848644 | 0.3128818 | 0.03800861 | -0.003394195 | 0.4973566 | 0.03778239 | -0.003871495
[5 empty] | 0.1359046 | 0.03920365 | -0.002926539 |  | 0.1343244 | 0.03945845 | -0.003848644 | 0.3136893 | 0.0388173 | -0.003394195 | 0.4983585 | 0.03858627 | -0.003871495
[5 empty] | 0.1368571 | 0.0400204 | -0.002926246 |  | 0.1352501 | 0.0402805 | -0.003848644 | 0.3144254 | 0.039626 | -0.003394195 | 0.4994748 | 0.03939015 | -0.003871495
[5 empty] | 0.1378423 | 0.04083714 | -0.002926539 |  | 0.1361209 | 0.04110255 | -0.003848644 | 0.315232 | 0.04043469 | -0.003394195 | 0.5006355 | 0.04019403 | -0.003871495
[5 empty] | 0.1387641 | 0.04165388 | -0.003396805 |  | 0.1369169 | 0.0419246 | -0.004033078 | 0.3160656 | 0.04124339 | -0.003361831 | 0.5016199 | 0.04099791 | -0.003606976
[5 empty] | 0.1396766 | 0.04247062 | -0.003396805 |  | 0.1377679 | 0.04274665 | -0.004033078 | 0.3168354 | 0.04205208 | -0.003361831 | 0.5028082 | 0.04180179 | -0.003606976
[5 empty] | 0.1405396 | 0.04328737 | -0.003397484 |  | 0.1385611 | 0.0435687 | -0.004033078 | 0.3176372 | 0.04286077 | -0.003361831 | 0.5038287 | 0.04260567 | -0.003606976
[5 empty] | 0.1413504 | 0.04410411 | -0.003397484 |  | 0.1393899 | 0.04439076 | -0.004033078 | 0.318427 | 0.04366947 | -0.003361831 | 0.5046854 | 0.04340955 | -0.003606976
[5 empty] | 0.1421258 | 0.04492085 | -0.003859417 |  | 0.14014 | 0.04521281 | -0.004198724 | 0.3190195 | 0.04447816 | -0.003323129 | 0.5056845 | 0.04421343 | -0.003342958
[5 empty] | 0.1428632 | 0.04573759 | -0.003859803 |  | 0.1408673 | 0.04603486 | -0.004198724 | 0.3197453 | 0.04528685 | -0.003323129 | 0.5066038 | 0.04501731 | -0.003342958
[5 empty] | 0.1436186 | 0.04655434 | -0.003859417 |  | 0.1415902 | 0.04685691 | -0.004198724 | 0.3204664 | 0.04609555 | -0.003323129 | 0.5075991 | 0.04582119 | -0.003342958
[5 empty] | 0.1442734 | 0.04737108 | -0.003859803 |  | 0.1423274 | 0.04767896 | -0.004198724 | 0.3211852 | 0.04690424 | -0.003323129 | 0.5088269 | 0.04662507 | -0.003342958
[5 empty] | 0.1449419 | 0.04818782 | -0.004267059 |  | 0.1430011 | 0.04850101 | -0.004340009 | 0.3219042 | 0.04771294 | -0.003280442 | 0.5096847 | 0.04742895 | -0.003097367
[5 empty] | 0.1455243 | 0.04900457 | -0.004265779 |  | 0.1436491 | 0.04932306 | -0.004340009 | 0.322626 | 0.04852163 | -0.003280442 | 0.5108601 | 0.04823283 | -0.003097367
[5 empty] | 0.1460376 | 0.04982131 | -0.004266206 |  | 0.1442899 | 0.05014511 | -0.004340009 | 0.3234003 | 0.04933032 | -0.003280442 | 0.5118256 | 0.04903672 | -0.003097367
[5 empty] | 0.1465185 | 0.05063805 | -0.004266632 |  | 0.144884 | 0.05096716 | -0.004340009 | 0.3242299 | 0.05013902 | -0.003280442 | 0.5128898 | 0.0498406 | -0.003097367
[5 empty] | 0.1469058 | 0.05145479 | -0.004563303 |  | 0.1454304 | 0.05178921 | -0.0044422 | 0.32488 | 0.05094771 | -0.003231488 | 0.5140575 | 0.05064448 | -0.002892434
[5 empty] | 0.1472956 | 0.05227154 | -0.004564673 |  | 0.1459869 | 0.05261127 | -0.0044422 | 0.3255901 | 0.05175641 | -0.003231488 | 0.5150273 | 0.05144836 | -0.002892434
[5 empty] | 0.1476462 | 0.05308828 | -0.00456376 |  | 0.1464548 | 0.05343332 | -0.0044422 | 0.3265058 | 0.0525651 | -0.003231488 | 0.5162625 | 0.05225224 | -0.002892434
[5 empty] | 0.1478763 | 0.05390502 | -0.004564673 |  | 0.1469512 | 0.05425537 | -0.0044422 | 0.3272966 | 0.05337379 | -0.003179231 | 0.5174615 | 0.05305612 | -0.002892434
[5 empty] | 0.1480624 | 0.05472177 | -0.00470027 |  | 0.1473571 | 0.05507742 | -0.004497382 | 0.3280119 | 0.05418249 | -0.003179231 | 0.5186285 | 0.05386 | -0.00274659
[5 empty] | 0.1482023 | 0.05553851 | -0.00470074 |  | 0.1477901 | 0.05589947 | -0.004497382 | 0.3288453 | 0.05499118 | -0.003179231 | 0.5199214 | 0.05466388 | -0.00274659
[5 empty] | 0.1482167 | 0.05635525 | -0.0046998 |  | 0.1481745 | 0.05672152 | -0.004497382 | 0.3297039 | 0.05579987 | -0.003179231 | 0.5212681 | 0.05546776 | -0.00274659
[5 empty] | 0.1482896 | 0.05717199 | -0.00470074 |  | 0.14853 | 0.05754357 | -0.004497382 | 0.3305901 | 0.05660857 | -0.003179231 | 0.522598 | 0.05627164 | -0.00274659
[5 empty] | 0.148261 | 0.05798874 | -0.004684248 |  | 0.1489191 | 0.05836562 | -0.004516192 | 0.3315066 | 0.05741726 | -0.003121468 | 0.5242257 | 0.05707552 | -0.002658552
[5 empty] | 0.1483492 | 0.05880548 | -0.004684248 |  | 0.1493218 | 0.05918767 | -0.004516192 | 0.3325521 | 0.05822596 | -0.003121468 | 0.525837 | 0.0578794 | -0.002658552
[5 empty] | 0.148336 | 0.05962222 | -0.004685185 |  | 0.1496583 | 0.06000973 | -0.004516192 | 0.3334398 | 0.05903465 | -0.003121468 | 0.5274259 | 0.05868328 | -0.002658552
[5 empty] | 0.1483407 | 0.06043896 | -0.004685653 |  | 0.1499682 | 0.06083178 | -0.004516192 | 0.3344132 | 0.05984334 | -0.003051974 | 0.5289862 | 0.05948716 | -0.002658552
[5 empty] | 0.1483634 | 0.06125571 | -0.004612736 |  | 0.1503112 | 0.06165383 | -0.004534057 | 0.3355798 | 0.06065204 | -0.003051974 | 0.5306681 | 0.06029104 | -0.00257748
[5 empty] | 0.1484041 | 0.06207245 | -0.004612736 |  | 0.1507077 | 0.06247588 | -0.004534057 | 0.3367301 | 0.06146073 | -0.003051974 | 0.5323099 | 0.06109492 | -0.00257748
[5 empty] | 0.148463 | 0.06288919 | -0.004611813 |  | 0.1509768 | 0.06329793 | -0.004534057 | 0.3379574 | 0.06226943 | -0.003051974 | 0.533984 | 0.0618988 | -0.00257748
[5 empty] | 0.1484411 | 0.06370594 | -0.004611813 |  | 0.1513393 | 0.06411998 | -0.004534057 | 0.3392535 | 0.06307812 | -0.003051974 | 0.535999 | 0.06270269 | -0.00257748
[5 empty] | 0.1484376 | 0.06452268 | -0.004496621 |  | 0.1516141 | 0.06494203 | -0.004551258 | 0.340561 | 0.06388681 | -0.002889449 | 0.537564 | 0.06350657 | -0.002499691
[5 empty] | 0.1485123 | 0.06533942 | -0.004495722 |  | 0.1519219 | 0.06576408 | -0.004551258 | 0.3419207 | 0.06469551 | -0.002889449 | 0.5393806 | 0.06431045 | -0.002499691
[5 empty] | 0.1484668 | 0.06615616 | -0.004496621 |  | 0.1522627 | 0.06658613 | -0.004551258 | 0.3433734 | 0.0655042 | -0.002889449 | 0.5412075 | 0.06511433 | -0.002499691
[5 empty] | 0.1484798 | 0.06697291 | -0.004496621 |  | 0.1525151 | 0.06740818 | -0.004551258 | 0.344862 | 0.06631289 | -0.002649446 | 0.5431976 | 0.06591821 | -0.002499691
[5 empty] | 0.1485118 | 0.06778965 | -0.004345662 |  | 0.1528408 | 0.06823024 | -0.004564497 | 0.3465272 | 0.06712159 | -0.002649446 | 0.5451081 | 0.06672209 | -0.002429534
[5 empty] | 0.1485033 | 0.06860639 | -0.004345227 |  | 0.1531385 | 0.06905229 | -0.004564497 | 0.3480135 | 0.06793028 | -0.002649446 | 0.5467734 | 0.06752597 | -0.002429534
[5 empty] | 0.1485339 | 0.06942313 | -0.004345227 |  | 0.153347 | 0.06987434 | -0.004564497 | 0.3495605 | 0.06873898 | -0.002649446 | 0.5486655 | 0.06832985 | -0.002429534
[5 empty] | 0.148564 | 0.07023988 | -0.004346096 |  | 0.1536492 | 0.07069639 | -0.004564497 | 0.3511105 | 0.06954767 | -0.002649446 | 0.5504602 | 0.06913373 | -0.002429534
[5 empty] | 0.1485739 | 0.07105662 | -0.004172642 |  | 0.1538617 | 0.07151844 | -0.004575017 | 0.3525547 | 0.07035636 | -0.002366517 | 0.5520712 | 0.06993761 | -0.002366592
[5 empty] | 0.1485438 | 0.07187336 | -0.004172642 |  | 0.154168 | 0.07234049 | -0.004575017 | 0.3541359 | 0.07116506 | -0.002366517 | 0.5540545 | 0.07074149 | -0.002366592
[5 empty] | 0.1485732 | 0.07269011 | -0.004172642 |  | 0.1543638 | 0.07316254 | -0.004575017 | 0.3556451 | 0.07197375 | -0.002366517 | 0.5556823 | 0.07154537 | -0.002366592
[5 empty] | 0.1485629 | 0.07350685 | -0.00417306 |  | 0.154592 | 0.07398459 | -0.004575017 | 0.3572257 | 0.07278244 | -0.002079723 | 0.5571889 | 0.07234925 | -0.002366592
[5 empty] | 0.1485924 | 0.07432359 | -0.003987531 |  | 0.1548525 | 0.07480664 | -0.004585451 | 0.3585144 | 0.07359114 | -0.002079723 | 0.5589729 | 0.07315313 | -0.002313218
[5 empty] | 0.148642 | 0.07514033 | -0.003986734 |  | 0.1550633 | 0.07562869 | -0.004585451 | 0.3599088 | 0.07439983 | -0.002079723 | 0.5605441 | 0.07395701 | -0.002313218
[5 empty] | 0.1486324 | 0.07595708 | -0.003986734 |  | 0.1552037 | 0.07645075 | -0.004585451 | 0.3612484 | 0.07520853 | -0.002079723 | 0.5621398 | 0.07476089 | -0.002313218
[5 empty] | 0.1486035 | 0.07677382 | -0.003986335 |  | 0.1554171 | 0.0772728 | -0.004585451 | 0.3626276 | 0.07601722 | -0.002079723 | 0.5634293 | 0.07556477 | -0.002313218
[5 empty] | 0.1486547 | 0.07759056 | -0.003797241 |  | 0.1556421 | 0.07809485 | -0.004592023 | 0.3638334 | 0.07682591 | -0.001824526 | 0.5649763 | 0.07636866 | -0.002271713
[5 empty] | 0.1486271 | 0.07840731 | -0.003796482 |  | 0.1558167 | 0.0789169 | -0.004592023 | 0.3650113 | 0.07763461 | -0.001824526 | 0.5662053 | 0.07717254 | -0.002271713
[5 empty] | 0.1486998 | 0.07922405 | -0.003796102 |  | 0.1559202 | 0.07973895 | -0.004592023 | 0.3658954 | 0.0784433 | -0.001824526 | 0.5672733 | 0.07797642 | -0.002271713
[5 empty] | 0.1486741 | 0.08004079 | -0.003796482 |  | 0.1560966 | 0.080561 | -0.004592023 | 0.3669414 | 0.079252 | -0.001824526 | 0.5685834 | 0.0787803 | -0.002271713
[5 empty] | 0.1487092 | 0.08085753 | -0.003615789 |  | 0.1562634 | 0.08138305 | -0.004594613 | 0.3676767 | 0.08006069 | -0.00163868 | 0.5696398 | 0.07958418 | -0.002243449
[5 empty] | 0.1487257 | 0.08167428 | -0.003615066 |  | 0.1564205 | 0.0822051 | -0.004594613 | 0.3685585 | 0.08086938 | -0.00163868 | 0.5704361 | 0.08038806 | -0.002243449
[5 empty] | 0.1487236 | 0.08249102 | -0.003614705 |  | 0.1565472 | 0.08302715 | -0.004594613 | 0.3690606 | 0.08167808 | -0.00163868 | 0.5714591 | 0.08119194 | -0.002243449
[5 empty] | 0.1487629 | 0.08330776 | -0.003615789 |  | 0.1566226 | 0.0838492 | -0.004594613 | 0.3695376 | 0.08248677 | -0.00163868 | 0.5720465 | 0.08199582 | -0.002243449
[5 empty] | 0.148764 | 0.0841245 | -0.003449591 |  | 0.1567086 | 0.08467126 | -0.004596654 | 0.3698775 | 0.08329546 | -0.001559374 | 0.5726856 | 0.0827997 | -0.002231156
[5 empty] | 0.1487669 | 0.08494125 | -0.003448557 |  | 0.1568673 | 0.08549331 | -0.004596654 | 0.3700722 | 0.08410416 | -0.001559374 | 0.5732064 | 0.08360358 | -0.002231156
[5 empty] | 0.1487915 | 0.08575799 | -0.003448557 |  | 0.1569188 | 0.08631536 | -0.004596654 | 0.3701957 | 0.08491285 | -0.001559374 | 0.5736033 | 0.08440746 | -0.002231156
[5 empty] | 0.1488778 | 0.08657473 | -0.003449591 |  | 0.1569899 | 0.08713741 | -0.004596654 | 0.3702026 | 0.08572155 | -0.001559374 | 0.5740951 | 0.08521134 | -0.002231156
[5 empty] | 0.1488867 | 0.08739148 | -0.003310327 |  | 0.1570808 | 0.08795946 | -0.004546859 | 0.3703643 | 0.08653024 | -0.001567913 | 0.5743348 | 0.08601522 | -0.002230733
[5 empty] | 0.1489377 | 0.08820822 | -0.003310658 |  | 0.1572328 | 0.08878151 | -0.004546859 | 0.3703166 | 0.08733893 | -0.001567913 | 0.5746521 | 0.0868191 | -0.002230733
[5 empty] | 0.148982 | 0.08902496 | -0.003310327 |  | 0.15728 | 0.08960356 | -0.004546859 | 0.3703195 | 0.08814763 | -0.001567913 | 0.5748821 | 0.08762298 | -0.002230733
[5 empty] | 0.1489936 | 0.0898417 | -0.003310989 |  | 0.1574089 | 0.09042561 | -0.004546859 | 0.3704773 | 0.08895632 | -0.001567913 | 0.5752722 | 0.08842686 | -0.002230733
[5 empty] | 0.1491304 | 0.09065845 | -0.003193053 |  | 0.1574952 | 0.09124766 | -0.004417263 | 0.3704776 | 0.08976502 | -0.00159636 | 0.5757401 | 0.08923074 | -0.002230733
[5 empty] | 0.1492716 | 0.09147519 | -0.003192734 |  | 0.1575594 | 0.09206972 | -0.004417263 | 0.3705287 | 0.09057371 | -0.00159636 | 0.5757902 | 0.09003463 | -0.002230733
[5 empty] | 0.1493757 | 0.09229193 | -0.003193372 |  | 0.1576014 | 0.09289177 | -0.004417263 | 0.3705265 | 0.0913824 | -0.00159636 | 0.5761657 | 0.09083851 | -0.002230733
[5 empty] | 0.149561 | 0.09310867 | -0.003193692 |  | 0.1577459 | 0.09371382 | -0.004224995 | 0.3706791 | 0.0921911 | -0.00159636 | 0.5765364 | 0.09164239 | -0.002230733
[5 empty] | 0.1497063 | 0.09392542 | -0.003080673 |  | 0.157785 | 0.09453587 | -0.004224995 | 0.3706223 | 0.09299979 | -0.001640791 | 0.5767367 | 0.09244627 | -0.002231854
[5 empty] | 0.14991 | 0.09474216 | -0.003080365 |  | 0.1578433 | 0.09535792 | -0.004224995 | 0.3706683 | 0.09380848 | -0.001640791 | 0.5770975 | 0.09325015 | -0.002231854
[5 empty] | 0.1501906 | 0.0955589 | -0.003079749 |  | 0.1579416 | 0.09617997 | -0.004224995 | 0.3707651 | 0.09461718 | -0.001640791 | 0.577205 | 0.09405403 | -0.002231854
[5 empty] | 0.1504268 | 0.09637565 | -0.003080365 |  | 0.1580591 | 0.09700202 | -0.004224995 | 0.3709127 | 0.09542587 | -0.001640791 | 0.5777212 | 0.09485791 | -0.002231854
[5 empty] | 0.150637 | 0.09719239 | -0.002970948 |  | 0.1580916 | 0.09782407 | -0.003983241 | 0.3707988 | 0.09623457 | -0.001699007 | 0.5779842 | 0.09566179 | -0.002233351
[5 empty] | 0.15094 | 0.09800913 | -0.002970948 |  | 0.1582055 | 0.09864612 | -0.003983241 | 0.3709961 | 0.09704326 | -0.001699007 | 0.5779937 | 0.09646567 | -0.002233351
[5 empty] | 0.1511738 | 0.09882587 | -0.002971246 |  | 0.1582552 | 0.09946817 | -0.003983241 | 0.3710359 | 0.09785195 | -0.001699007 | 0.5783292 | 0.09726955 | -0.002233351
[5 empty] | 0.1514576 | 0.09964262 | -0.002971246 |  | 0.1582822 | 0.1002902 | -0.003983241 | 0.3710225 | 0.09866065 | -0.001699007 | 0.5784939 | 0.09807343 | -0.002233351
[5 empty] | 0.15179 | 0.1004594 | -0.002866155 |  | 0.1583905 | 0.1011123 | -0.003708266 | 0.371112 | 0.09946934 | -0.001766162 | 0.5789021 | 0.09887731 | -0.002235591
[5 empty] | 0.1520889 | 0.1012761 | -0.002865582 |  | 0.1584343 | 0.1019343 | -0.003708266 | 0.3709919 | 0.100278 | -0.001766162 | 0.5790564 | 0.09968119 | -0.002235591
[5 empty] | 0.1523325 | 0.1020928 | -0.002865582 |  | 0.1584759 | 0.1027564 | -0.003708266 | 0.3711833 | 0.1010867 | -0.001766162 | 0.5792055 | 0.1004851 | -0.002235591
[5 empty] | 0.1526811 | 0.1029096 | -0.002865582 |  | 0.1585781 | 0.1035784 | -0.003708266 | 0.3711651 | 0.1018954 | -0.001766162 | 0.5796812 | 0.101289 | -0.002237603
[5 empty] | 0.1530121 | 0.1037263 | -0.002762899 |  | 0.1586154 | 0.1044005 | -0.00341477 | 0.3710936 | 0.1027041 | -0.001839739 | 0.5799028 | 0.1020928 | -0.002237603
[5 empty] | 0.1533035 | 0.1045431 | -0.002763728 |  | 0.1586922 | 0.1052225 | -0.00341477 | 0.3711252 | 0.1035128 | -0.001839739 | 0.5798701 | 0.1028967 | -0.002237603
[5 empty] | 0.153574 | 0.1053598 | -0.002763728 |  | 0.158725 | 0.1060446 | -0.00341477 | 0.3712598 | 0.1043215 | -0.001839739 | 0.5802471 | 0.1037006 | -0.002237603
[5 empty] | 0.1539241 | 0.1061766 | -0.002762899 |  | 0.158818 | 0.1068666 | -0.00341477 | 0.371237 | 0.1051302 | -0.001839739 | 0.580535843 | 0.1045045 | -0.002237603
[5 empty] | 0.1542302 | 0.1069933 | -0.002662682 |  | 0.1588459 | 0.1076887 | -0.003119246 | 0.3713173 | 0.1059389 | -0.001915833 | 0.5805701 | 0.1053084 | -0.002239978
[5 empty] | 0.1545314 | 0.10781 | -0.00266215 |  | 0.1588505 | 0.1085107 | -0.003119246 | 0.3713443 | 0.1067476 | -0.001915833 | 0.580765 | 0.1061122 | -0.002239978
[5 empty] | 0.1548469 | 0.1086268 | -0.002662682 |  | 0.1588942 | 0.1093328 | -0.003119246 | 0.371266 | 0.1075563 | -0.001915833 | 0.5810377 | 0.1069161 | -0.002239978
[5 empty] | 0.1551343 | 0.1094435 | -0.00266215 |  | 0.1589981 | 0.1101548 | -0.003119246 | 0.3713429 | 0.108365 | -0.001915833 | 0.5811388 | 0.10772 | -0.002239978
[5 empty] | 0.1553715 | 0.1102603 | -0.002563098 |  | 0.1590366 | 0.1109769 | -0.002837836177 | 0.3714188 | 0.1091737 | -0.001992439 | 0.5814837 | 0.1085239 | -0.002242191
[5 empty] | 0.1556597 | 0.111077 | -0.002562585 |  | 0.1590514 | 0.1117989 | -0.002837836177 | 0.3714414 | 0.1099824 | -0.001992439 | 0.5814907 | 0.1093278 | -0.002242191
[5 empty] | 0.1558741 | 0.1118938 | -0.002562585 |  | 0.1590426 | 0.112621 | -0.002837836177 | 0.371463 | 0.1107911 | -0.001992439 | 0.5818248 | 0.1101316 | -0.002242191
[5 empty] | 0.156178 | 0.1127105 | -0.002563098 |  | 0.1591145 | 0.113443 | -0.002837836177 | 0.3715356 | 0.1115997 | -0.001992439 | 0.5819871 | 0.1109355 | -0.002242191
[5 empty] | 0.1563639 | 0.1135272 | -0.002464194 |  | 0.1591208 | 0.1142651 | -0.002583539 | 0.3713986 | 0.1124084 | -0.002064664 | 0.5821438 | 0.1117394 | -0.002243715
[5 empty] | 0.1565747 | 0.114344 | -0.002463455 |  | 0.1591869 | 0.1150871 | -0.002583539 | 0.3714691 | 0.1132171 | -0.002064664 | 0.5821286 | 0.1125433 | -0.002243715
[5 empty] | 0.156747 | 0.1151607 | -0.002464194 |  | 0.1591453 | 0.1159092 | -0.002583539 | 0.3714865 | 0.1140258 | -0.002064664 | 0.582191 | 0.1133472 | -0.002243715
[5 empty] | 0.156962 | 0.1159775 | -0.002463948 |  | 0.1592262 | 0.1167312 | -0.002372735 | 0.3715028 | 0.1148345 | -0.002064664 | 0.5824142 | 0.114151 | -0.002243715
[5 empty] | 0.1571357 | 0.1167942 | -0.002364719 |  | 0.1592203 | 0.1175533 | -0.002372735 | 0.3715181 | 0.1156432 | -0.002129302 | 0.5825485 | 0.1149549 | -0.002246265
[5 empty] | 0.1572043 | 0.117611 | -0.002364246 |  | 0.159232 | 0.1183753 | -0.002372735 | 0.3716366 | 0.1164519 | -0.002129302 | 0.582594 | 0.1157588 | -0.002246265
[5 empty] | 0.1573736 | 0.1184277 | -0.002364246 |  | 0.1592196 | 0.1191974 | -0.002372735 | 0.3715977 | 0.1172606 | -0.002129302 | 0.5829668 | 0.1165627 | -0.002246265
[5 empty] | 0.1574556 | 0.1192444 | -0.00236401 |  | 0.1592266 | 0.1200195 | -0.002372735 | 0.37161 | 0.1180693 | -0.002129302 | 0.5830009 | 0.1173666 | -0.002246265
[5 empty] | 0.1574696 | 0.1200612 | -0.002264178 |  | 0.1592684 | 0.1208415 | -0.002219851 | 0.3716212 | 0.118878 | -0.002183623 | 0.5831958 | 0.1181704 | -0.002247743
[5 empty] | 0.1575 | 0.1208779 | -0.002263725 |  | 0.1592636 | 0.1216636 | -0.002219851 | 0.3716837 | 0.1196867 | -0.002183623 | 0.5833017 | 0.1189743 | -0.002247743
[5 empty] | 0.1575415 | 0.1216947 | -0.002263951 |  | 0.1592486 | 0.1224856 | -0.002219851 | 0.3716408 | 0.1204954 | -0.002183623 | 0.5831519 | 0.1197782 | -0.002247743
[5 empty] | 0.1575207 | 0.1225114 | -0.002264178 |  | 0.1591609 | 0.1233077 | -0.002219851 | 0.3715448 | 0.1213041 | -0.002183623 | 0.5833295 | 0.1205821 | -0.002247743
[5 empty] | 0.1574997 | 0.1233282 | -0.00216241 |  | 0.159189 | 0.1241297 | -0.002086898 | 0.3716565 | 0.1221128 | -0.002224739 | 0.5835847 | 0.121386 | -0.002249868
[5 empty] | 0.1575199 | 0.1241449 | -0.00216241 |  | 0.1591028 | 0.1249518 | -0.002086898 | 0.371663 | 0.1229215 | -0.002224739 | 0.5835007 | 0.1221898 | -0.002249868
[5 empty] | 0.1574982 | 0.1249616 | -0.002162626 |  | 0.1590698 | 0.1257738 | -0.002086898 | 0.3716685 | 0.1237302 | -0.002224739 | 0.5835775 | 0.1229937 | -0.002249868
[5 empty] | 0.157476 | 0.1257784 | -0.002162842 |  | 0.1590273 | 0.1265959 | -0.002086898 | 0.3715687 | 0.1245389 | -0.002224739 | 0.5838151 | 0.1237976 | -0.002249868
[5 empty] | 0.1574738 | 0.1265951 | -0.002061956 |  | 0.1588921 | 0.1274179 | -0.001957107 | 0.3716767 | 0.1253475 | -0.002248425 | 0.5837968 | 0.1246015 | -0.002250989
[5 empty] | 0.1574917 | 0.1274119 | -0.002061956 |  | 0.158873 | 0.12824 | -0.001957107 | 0.3717315 | 0.1261562 | -0.002248425 | 0.5837725 | 0.1254054 | -0.002250989
[5 empty] | 0.157488 | 0.1282286 | -0.002061749 |  | 0.1587614 | 0.129062 | -0.001957107 | 0.3716301 | 0.1269649 | -0.002248425 | 0.5839924 | 0.1262093 | -0.002250989
[5 empty] | 0.1574833 | 0.1290454 | -0.002061956 |  | 0.158641 | 0.1298841 | -0.001957107 | 0.37163 | 0.1277736 | -0.002248425 | 0.5840395 | 0.1270131 | -0.002250989
[5 empty] | 0.1574982 | 0.1298621 | -0.001961545 |  | 0.1585327 | 0.1307061 | -0.001831233 | 0.3716759 | 0.1285823 | -0.002250618 | 0.5840807 | 0.127817 | -0.0022517
[5 empty] | 0.1574704 | 0.1306788 | -0.001961349 |  | 0.1584368 | 0.1315282 | -0.001831233 | 0.3715667 | 0.129391 | -0.002250618 | 0.5841158 | 0.1286209 | -0.0022517
[5 empty] | 0.1574413 | 0.1314956 | -0.001961349 |  | 0.1583323 | 0.1323502 | -0.001831233 | 0.371504 | 0.1301997 | -0.002250618 | 0.5838947 | 0.1294248 | -0.0022517
[5 empty] | 0.1574938 | 0.1323123 | -0.001961349 |  | 0.1581779 | 0.1331723 | -0.001710424 | 0.3713851 | 0.1310084 | -0.002250618 | 0.5840011 | 0.1302287 | -0.0022517
[5 empty] | 0.1574824 | 0.1331291 | -0.001861808 |  | 0.1579946 | 0.1339943 | -0.001710424 | 0.3711072 | 0.1318171 | -0.002222494 | 0.5841014 | 0.1310325 | -0.002252376
[5 empty] | 0.1574279 | 0.1339458 | -0.001861808 |  | 0.1578864 | 0.1348164 | -0.001710424 | 0.3708805 | 0.1326258 | -0.002222494 | 0.5840336 | 0.1318364 | -0.002252376
[5 empty] | 0.1574546 | 0.1347626 | -0.001861622 |  | 0.1576872 | 0.1356384 | -0.001710424 | 0.3704982 | 0.1334345 | -0.002222494 | 0.5840334 | 0.1326403 | -0.002252376
[5 empty] | 0.1573756 | 0.1355793 | -0.00186125 |  | 0.1575218 | 0.1364605 | -0.001710424 | 0.3701182 | 0.1342432 | -0.002163728 | 0.5841755 | 0.1334442 | -0.002252376
[5 empty] | 0.1573984 | 0.136396 | -0.001761848 |  | 0.1574111 | 0.1372825 | -0.001595463 | 0.3695859 | 0.1350519 | -0.002163728 | 0.5840659 | 0.1342481 | -0.002239794
[5 empty] | 0.1573568 | 0.1372128 | -0.001761319 |  | 0.1572098 | 0.1381046 | -0.001595463 | 0.369111 | 0.1358606 | -0.002163728 | 0.5837883 | 0.1350519 | -0.002239794
[5 empty] | 0.1573752 | 0.1380295 | -0.001761319 |  | 0.1570013 | 0.1389266 | -0.001595463 | 0.3686429 | 0.1366693 | -0.002163728 | 0.583429 | 0.1358558 | -0.002239794
[5 empty] | 0.1573497 | 0.1388463 | -0.001761495 |  | 0.1568477 | 0.1397487 | -0.001595463 | 0.3681831 | 0.137478 | -0.002163728 | 0.5831575 | 0.1366597 | -0.002239794
[5 empty] | 0.1572803 | 0.139663 | -0.001663292 |  | 0.1566249 | 0.1405707 | -0.00148718 | 0.3674741 | 0.1382866 | -0.002078899 | 0.5825603 | 0.1374636 | -0.002177617
[5 empty] | 0.1572912 | 0.1404798 | -0.001662959 |  | 0.1564159 | 0.1413928 | -0.00148718 | 0.3667769 | 0.1390953 | -0.002078899 | 0.5820567 | 0.1382675 | -0.002177617
[5 empty] | 0.1572373 | 0.1412965 | -0.001663125 |  | 0.1561795 | 0.1422148 | -0.00148718 | 0.3661443 | 0.139904 | -0.002078899 | 0.5816494 | 0.1390713 | -0.002177617
[5 empty] | 0.1572012 | 0.1421132 | -0.001662959 |  | 0.1559982 | 0.1430369 | -0.00148718 | 0.3654744 | 0.1407127 | -0.002078899 | 0.5808423 | 0.1398752 | -0.002071426
[5 empty] | 0.1571829 | 0.14293 | -0.001564909 |  | 0.1557075 | 0.1438589 | -0.001386307 | 0.364769 | 0.1415214 | -0.00196913 | 0.5803864 | 0.1406791 | -0.002071426
[5 empty] | 0.1570995 | 0.1437467 | -0.001564596 |  | 0.1555133 | 0.144681 | -0.001386307 | 0.3638753 | 0.1423301 | -0.00196913 | 0.579537 | 0.141483 | -0.002071426
[5 empty] | 0.1570543 | 0.1445635 | -0.001564596 |  | 0.1552718 | 0.145503 | -0.001386307 | 0.363001 | 0.1431388 | -0.00196913 | 0.5787121 | 0.1422869 | -0.002071426
[5 empty] | 0.1570265 | 0.1453802 | -0.001564909 |  | 0.1550036 | 0.1463251 | -0.001386307 | 0.3622498 | 0.1439475 | -0.00196913 | 0.5779146 | 0.1430907 | -0.002071426
[5 empty] | 0.1569332 | 0.146197 | -0.001466479 |  | 0.1547705 | 0.1471471 | -0.00129494 | 0.3613668 | 0.1447562 | -0.0018381 | 0.576899 | 0.1438946 | -0.001930153
[5 empty] | 0.1568985 | 0.1470137 | -0.001466626 |  | 0.1545315 | 0.1479692 | -0.00129494 | 0.3605074 | 0.1455649 | -0.0018381 | 0.5757514 | 0.1446985 | -0.001930153
[5 empty] | 0.1568809 | 0.1478304 | -0.001466479 |  | 0.1542255 | 0.1487912 | -0.00129494 | 0.3594691 | 0.1463736 | -0.0018381 | 0.5748873 | 0.1455024 | -0.001930153
[5 empty] | 0.1567975 | 0.1486472 | -0.001466919 |  | 0.1539956 | 0.1496133 | -0.001212953 | 0.3584577 | 0.1471823 | -0.001688271 | 0.5738143 | 0.1463063 | -0.001930153
[5 empty] | 0.1567516 | 0.1494639 | -0.001369363 |  | 0.1537195 | 0.1504353 | -0.001212953 | 0.3576267 | 0.147991 | -0.001688271 | 0.5727827 | 0.1471101 | -0.001760643
[5 empty] | 0.156619 | 0.1502807 | -0.001369226 |  | 0.1534381 | 0.1512574 | -0.001212953 | 0.3565208 | 0.1487997 | -0.001688271 | 0.5716308 | 0.147914 | -0.001760643
[5 empty] | 0.1565444 | 0.1510974 | -0.001369226 |  | 0.1531109 | 0.1520794 | -0.001212953 | 0.3555979 | 0.1496084 | -0.001688271 | 0.5704438 | 0.1487179 | -0.001760643
[5 empty] | 0.1564655 | 0.1519142 | -0.0013695 |  | 0.15286 | 0.1529015 | -0.001212953 | 0.3545054 | 0.1504171 | -0.001688271 | 0.5689789 | 0.1495218 | -0.001760643
[5 empty] | 0.1563824 | 0.1527309 | -0.001272536 |  | 0.1525636 | 0.1537235 | -0.001141851 | 0.3534471 | 0.1512257 | -0.001522988 | 0.5679763 | 0.1503257 | -0.001570538
[5 empty] | 0.1563155 | 0.1535476 | -0.001272791 |  | 0.152222 | 0.1545456 | -0.001141851 | 0.3523238 | 0.1520344 | -0.001522988 | 0.5665383 | 0.1511295 | -0.001570538
[5 empty] | 0.1562027 | 0.1543644 | -0.001272409 |  | 0.1519568 | 0.1553676 | -0.001141851 | 0.3512376 | 0.1528431 | -0.001522988 | 0.5651591 | 0.1519334 | -0.001570538
[5 empty] | 0.156106 | 0.1551811 | -0.001272409 |  | 0.1516466 | 0.1561897 | -0.001141851 | 0.35014 | 0.1536518 | -0.001522988 | 0.5639224 | 0.1527373 | -0.001570538
[5 empty] | 0.1560251 | 0.1559979 | -0.001176305 |  | 0.1513321 | 0.1570117 | -0.001082372 | 0.3490822 | 0.1544605 | -0.001344719 | 0.5627492 | 0.1535412 | -0.00136875
[5 empty] | 0.1559598 | 0.1568146 | -0.001176305 |  | 0.1509532 | 0.1578338 | -0.001082372 | 0.3480159 | 0.1552692 | -0.001344719 | 0.5611552 | 0.1543451 | -0.00136875
[5 empty] | 0.1558072 | 0.1576314 | -0.001176541 |  | 0.1506908 | 0.1586558 | -0.001082372 | 0.3468433 | 0.1560779 | -0.001344719 | 0.5597933 | 0.155149 | -0.00136875
[5 empty] | 0.1557318 | 0.1584481 | -0.001176658 |  | 0.1503643 | 0.1594779 | -0.001082372 | 0.3456657 | 0.1568866 | -0.001344719 | 0.5586651 | 0.1559528 | -0.00136875
[5 empty] | 0.1555689 | 0.1592648 | -0.001080791 |  | 0.1500139 | 0.1603 | -0.001035819 | 0.3445342 | 0.1576953 | -0.001156299 | 0.5572074 | 0.1567567 | -0.00116266
[5 empty] | 0.1554623 | 0.1600816 | -0.001080899 |  | 0.14966 | 0.161122 | -0.001035819 | 0.3434994 | 0.158504 | -0.001156299 | 0.5557471 | 0.1575606 | -0.00116266
[5 empty] | 0.1553092 | 0.1608983 | -0.001081115 |  | 0.1493426 | 0.1619441 | -0.001035819 | 0.3423653 | 0.1593127 | -0.001156299 | 0.5545283 | 0.1583645 | -0.00116266
[5 empty] | 0.1551916 | 0.1617151 | -0.001009953 |  | 0.1489819 | 0.1627661 | -0.00100965 | 0.3411342 | 0.1601214 | -0.001009751 | 0.5529907 | 0.1591684 | -0.001009852
[5 empty] | 0.15502725 | 0.1625318 | -0.001009953 |  | 0.1486777 | 0.1635882 | -0.00100965 | 0.3400044 | 0.1609301 | -0.001009751 | 0.5516197 | 0.1599722 | -0.001009852