## 1
Общество с ограниченной ответственностью "Инженерная геология" (ООО "ИнжГео") | [10 empty] | Общество с ограниченной ответственностью "Инженерная геология" (ООО "ИнжГео")
Юр. адрес: 117279, г. Москва, ул. Миклухо-Маклая, 36 а, этаж 5, пом. XXIII к. 76-84 | [10 empty] | Юр. адрес: 117279, г. Москва, ул. Миклухо-Маклая, 36 а, этаж 5, пом. XXIII к. 76-84 | [8 empty] | нагр |  |  | X0 | Y0 | R |  | нагр |  |  |  | X0 | Y0 | R | нагр |  |  |  | X0 | Y0 | R |  | нагр |  |  |  | X0 | Y0 | R
Телефон/факс +7 (495) 132-30-00, Адрес электронной почты inbox@inj-geo.ru | [10 empty] | Телефон/факс +7 (495) 132-30-00, Адрес электронной почты inbox@inj-geo.ru | [12 empty] | 0 | [7 empty] | 0 | [6 empty] | 0 | [7 empty] | 0
[20 empty] | девиатор | [6 empty] | девиатор | [6 empty] | девиатор | [7 empty] | девиатор
Испытательная лаборатория ООО «ИнжГео» | [10 empty] | Испытательная лаборатория ООО «ИнжГео» | [8 empty] | x0 | Угол | X | Y |  |  |  | x0 |  | Угол | X | Y |  |  | x0 |  | Угол | X | Y |  |  |  | x0 |  | Угол | X | Y
Адрес места осуществления деятельности лаборатории: г. Москва, просп. Вернадского, д. 51, стр. 1 | [10 empty] | Адрес места осуществления деятельности лаборатории: г. Москва, просп. Вернадского, д. 51, стр. 1 | [9 empty] | 0 | [7 empty] | 0 | [6 empty] | 0 | [7 empty] | 0
Телефон +7(910)4557682, E-mail: slg85@mail.ru | [10 empty] | Телефон +7(910)4557682, E-mail: slg85@mail.ru | [9 empty] | 5 | [7 empty] | 5 | [6 empty] | 5 | [7 empty] | 5
[21 empty] | 10 | [7 empty] | 10 | [6 empty] | 10 | [7 empty] | 10
Протокол испытаний № 13-63/34 от 02-12-2022 | [20 empty] | 15 | [7 empty] | 15 | [6 empty] | 15 | [7 empty] | 15
Наименование и адрес заказчика: ООО Регионстрой | [20 empty] | 20 | [7 empty] | 20 | [6 empty] | 20 | [7 empty] | 20
Наименование объекта: Переход трубопровода через р. Енисей | [20 empty] | 25 | [7 empty] | 25 | [6 empty] | 25 | [7 empty] | 25
Наименование используемого метода/методики: ГОСТ 12248.4-2020 | [20 empty] | 30 | [7 empty] | 30 | [6 empty] | 30 | [7 empty] | 30
Условия проведения испытания: температура окружающей среды (18 - 25)0С, влажность воздуха (40 - 75)% | [20 empty] | 35 | [7 empty] | 35 | [6 empty] | 35 | [7 empty] | 35
Дата получение объекта подлежащего испытаниям: 05-11-2022 | [20 empty] | 40 | [7 empty] | 40 | [6 empty] | 40 | [7 empty] | 40
Дата испытания: 25.10.2022-19.11.2034 | [20 empty] | 45 | [7 empty] | 45 | [6 empty] | 45 | [7 empty] | 45
Испытание грунтов методом трехосного сжатия | [10 empty] | Испытание грунтов методом трехосного сжатия | [9 empty] | 50 | [7 empty] | 50 | [6 empty] | 50 | [7 empty] | 50
Лабораторный номер: |  | 1069 | [5 empty] | We, % = | 0.55399932 |  | Лабораторный номер: | [6 empty] | We, % = |  |  | 55 | [7 empty] | 55 | [6 empty] | 55 | [7 empty] | 55
Номер скважины: |  | BH-003 | [5 empty] | ρ, г/см3 = | 1.9 |  | Номер скважины: | [6 empty] | ρ, г/см3 = |  |  | 60 | [7 empty] | 60 | [6 empty] | 60 | [7 empty] | 60
Глубина отбора, м: |  | 2.1 | [5 empty] | ρs, г/см3 = | 2.72 |  | Глубина отбора, м: | [6 empty] | ρs, г/см3 = |  |  | 65 | [7 empty] | 65 | [6 empty] | 65 | [7 empty] | 65
Наименование грунта: |  | Суглинок, после оттаивания текучий, тяжелый песчанистый | [5 empty] | e, д.е. = | 1.1 |  | Наименование грунта: | [6 empty] | e, д.е. = |  |  | 70 | [7 empty] | 70 | [6 empty] | 70 | [7 empty] | 70
Схема проведения опыта: |  | КД | [5 empty] | IL, д.е. = | 2.864 |  | Схема проведения опыта: |  | CD |  |  |  |  | IL, д.е. = |  |  | 75 | [7 empty] | 75 | [6 empty] | 75 | [7 empty] | 75
Результаты испытаний | [10 empty] | Результаты испытаний | [9 empty] | 80 | [7 empty] | 80 | [6 empty] | 80 | [7 empty] | 80
[21 empty] | 85 | [7 empty] | 85 | [6 empty] | 85 | [7 empty] | 85
[21 empty] | 90 | [7 empty] | 90 | [6 empty] | 90 | [7 empty] | 90
[21 empty] | 95 | [7 empty] | 95 | [6 empty] | 95 | [7 empty] | 95
[21 empty] | 100 | [7 empty] | 100 | [6 empty] | 100 | [7 empty] | 100
[21 empty] | 105 | [7 empty] | 105 | [6 empty] | 105 | [7 empty] | 105
[21 empty] | 110 | [7 empty] | 110 | [6 empty] | 110 | [7 empty] | 110
[21 empty] | 115 | [7 empty] | 115 | [6 empty] | 115 | [7 empty] | 115
[21 empty] | 120 | [7 empty] | 120 | [6 empty] | 120 | [7 empty] | 120
[21 empty] | 125 | [7 empty] | 125 | [6 empty] | 125 | [7 empty] | 125
[21 empty] | 130 | [7 empty] | 130 | [6 empty] | 130 | [7 empty] | 130
[21 empty] | 135 | [7 empty] | 135 | [6 empty] | 135 | [7 empty] | 135
[21 empty] | 140 | [7 empty] | 140 | [6 empty] | 140 | [7 empty] | 140
[21 empty] | 145 | [7 empty] | 145 | [6 empty] | 145 | [7 empty] | 145
[21 empty] | 150 | [7 empty] | 150 | [6 empty] | 150 | [7 empty] | 150
[21 empty] | 155 | [7 empty] | 155 | [6 empty] | 155 | [7 empty] | 155
[21 empty] | 160 | [7 empty] | 160 | [6 empty] | 160 | [7 empty] | 160
[21 empty] | 165 | [7 empty] | 165 | [6 empty] | 165 | [7 empty] | 165
[21 empty] | 170 | [7 empty] | 170 | [6 empty] | 170 | [7 empty] | 170
[21 empty] | 175 | [7 empty] | 175 | [6 empty] | 175 | [7 empty] | 175
[21 empty] | 180 | [7 empty] | 180 | [6 empty] | 180 | [7 empty] | 180
[13 empty] | Давление в камере, Мпа σ3 | Вертикальная нагрузка, Мпа σ1 | Поровое давление, Мпа u
[13 empty] | 0.05 | 0.2168508 |  |  |  |  | 1 | [6 empty] | σ3,кПа | σ1,кПа | u, кПа |  |  |  | 4
[13 empty] | 0.15 | 0.5423097 | [26 empty] | δ3, Мпа | δ1-δ3, МПа | δ1, МПа | δ1, КПа
[13 empty] | 0.25 | 0.8677685 | [20 empty] | С, МПа:
φ, град:
E, Мпа
[26 empty] | x | 0
[26 empty] | y |  |  |  | С, кПа | φ,°
Эффективные значения угла внутреннего трения и удельного сцепления ϕ', С'
[13 empty] | ϕ', град. = | 32
[13 empty] | С', МПа = | 0.015
|  | K0, д.е. | 0.4700807 | Эффективное напряжение, Мпа: |  |  |  |  | 0.02350404
|  | Модуль деформации E0, МПа: |  | Точки нахождения модуля Е0, Мпа (полное напряжение): |  |  |  |  | 0.02350404 | 0.05350404
|  | Модуль деформации E50, МПа: |  | qmax Давление при разрушении образца, Мпа (девиатор): |  |  |  |  | 0.1588235
|  | Коэф. Поперечной деформации, ϑ: |  | 0,5 qmax, Мпа (девиатор): |  |  |  |  | 0.07941176
| Начальник исп. лаборатории: | [6 empty] | Семиколенова Л.Г. |  |  |  |  | Начальник исп. лаборатории: |  |  |  |  | Семиколенова Л.Г.
Лист 1 , всего листов 2 | [11 empty] | Лист 2 , всего листов 2
Частичное воспроизведение протокола испытаний без письменного разрешения ООО «ИнжГео» ЗАПРЕЩАЕТСЯ | [11 empty] | Частичное воспроизведение протокола испытаний без письменного разрешения ООО «ИнжГео» ЗАПРЕЩАЕТСЯ
E0 |  |  | E50 |  | Деформация |  |  |  | Первая прочность |  |  | Вторая прочность |  |  | Третья прочность
devE0 | epsE0 |  | dev50 | epsE50 | dev | eps | ev |  | dev1 | eps1 | ev1 | dev1 | eps1 | ev2 | dev1 | eps1 | ev3
0.03 | 0.001763283 |  | 0.07941176 | 0.005289849 | 0 | 0 | 0 |  | 0 | 0 | 0 | 0 | 0 | 0 | 0 | 0 | 0
[5 empty] | 0.01423464 | 0.0008045539 | 0 |  | 0.01456686 | 0.0008258163 | 0 | 0.04029887 | 0.0008333427 | 0 | 0.06792799 | 0.0008042878 | 0
Секущая модуля Е0 |  |  | Линия Q max |  | 0.03 | 0.001763283 | 0 |  | 0.03 | 0.001763283 | 0 | 0.09 | 0.001959203 | 0 | 0.15 | 0.001875833 | 0
| 0 |  |  | 0 | 0.04065374 | 0.002413662 | -0.002806845 |  | 0.04184351 | 0.002477449 | -0.002688785 | 0.1135505 | 0.002500028 | -0.00398414 | 0.1906951 | 0.002412863 | -0.003504072
[5 empty] | 0.05434062 | 0.003218216 | -0.002806283 |  | 0.05622451 | 0.003303265 | -0.002688785 | 0.1509994 | 0.003333371 | -0.00398414 | 0.2522536 | 0.003217151 | -0.003504072
[5 empty] | 0.0667935 | 0.00402277 | -0.002806283 |  | 0.06937441 | 0.004129082 | -0.002688785 | 0.1819407 | 0.004166713 | -0.00398414 | 0.3088843 | 0.004377805 | -0.003504072
|  |  | Линия 0,5 Q max |  | 0.0761856 | 0.004827323 | -0.002807125 |  | 0.07933603 | 0.004954898 | -0.002688785 | 0.1961548 | 0.004839425 | -0.00398414 | 0.3173597 | 0.004825727 | -0.003504072
|  |  |  | 0 | 0.07941176 | 0.005289849 | -0.002367627 |  | 0.08342542 | 0.005557211 | -0.002123398 | 0.2070554 | 0.005833399 | -0.004215645 | 0.3318931 | 0.005630015 | -0.003535996
[5 empty] | 0.0849229 | 0.006436431 | -0.002367627 |  | 0.08760094 | 0.00660653 | -0.002123398 | 0.215736 | 0.006666742 | -0.004215645 | 0.3455082 | 0.006434302 | -0.003535996
[5 empty] | 0.08848011 | 0.007240985 | -0.00236739 |  | 0.09062461 | 0.007432347 | -0.002123398 | 0.2237867 | 0.007500084 | -0.004215645 | 0.3581226 | 0.00723859 | -0.003535996
[5 empty] | 0.09184639 | 0.008045539 | -0.00236739 |  | 0.09340338 | 0.008258163 | -0.002123398 | 0.2312972 | 0.008333427 | -0.004215645 | 0.3700163 | 0.008042878 | -0.003535996
[5 empty] | 0.09498949 | 0.008850093 | -0.002262529 |  | 0.09606164 | 0.009083979 | -0.002361172 | 0.238286 | 0.00916677 | -0.003938366 | 0.3810463 | 0.008847166 | -0.00327244
Коэфф. Точки |  |  |  |  | 0.09788815 | 0.009654647 | -0.002262529 |  | 0.09852404 | 0.009909796 | -0.002361172 | 0.2448905 | 0.01000011 | -0.003938366 | 0.3912488 | 0.009651454 | -0.00327244
[5 empty] | 0.1006848 | 0.0104592 | -0.002262982 |  | 0.1007997 | 0.01073561 | -0.002361172 | 0.2510549 | 0.01083346 | -0.003938366 | 0.4007905 | 0.01045574 | -0.00327244
[5 empty] | 0.1032249 | 0.01126375 | -0.002262756 |  | 0.1028979 | 0.01156143 | -0.002361172 | 0.256922 | 0.0116668 | -0.003938366 | 0.4095818 | 0.01126003 | -0.00327244
[5 empty] | 0.1056541 | 0.01206831 | -0.002181733 |  | 0.1048434 | 0.01238724 | -0.002801941 | 0.2622288 | 0.01250014 | -0.003490842 | 0.4177266 | 0.01206432 | -0.00286454
[5 empty] | 0.1078739 | 0.01287286 | -0.002182169 |  | 0.1066462 | 0.01321306 | -0.002801941 | 0.2671981 | 0.01333348 | -0.003490842 | 0.4255344 | 0.0128686 | -0.00286454
[5 empty] | 0.1099716 | 0.01367742 | -0.002181951 |  | 0.108332 | 0.01403888 | -0.002801941 | 0.2718521 | 0.01416683 | -0.003490842 | 0.4325759 | 0.01367289 | -0.00286454
[5 empty] | 0.1118768 | 0.01448197 | -0.002182169 |  | 0.1099273 | 0.01486469 | -0.002801941 | 0.2760849 | 0.01500017 | -0.003490842 | 0.4389528 | 0.01447718 | -0.00286454
[5 empty] | 0.1137116 | 0.01528652 | -0.002123739 |  | 0.1113945 | 0.01569051 | -0.003345851 | 0.2800007 | 0.01583351 | -0.002967969 | 0.4451181 | 0.01528147 | -0.002396136
[5 empty] | 0.1153717 | 0.01609108 | -0.002123102 |  | 0.1126941 | 0.01651633 | -0.003345851 | 0.283707 | 0.01666685 | -0.002967969 | 0.4504877 | 0.01608576 | -0.002396136
[5 empty] | 0.1169483 | 0.01689563 | -0.002123526 |  | 0.1139658 | 0.01734214 | -0.003345851 | 0.287008 | 0.0175002 | -0.002967969 | 0.4556576 | 0.01689004 | -0.002396136
[5 empty] | 0.1183843 | 0.01770019 | -0.002123102 |  | 0.1151384 | 0.01816796 | -0.003345851 | 0.2901415 | 0.01833354 | -0.002467464 | 0.4606719 | 0.01769433 | -0.002396136
[5 empty] | 0.119722 | 0.01850474 | -0.002084723 |  | 0.116238 | 0.01899378 | -0.003892024 | 0.2931302 | 0.01916688 | -0.002467464 | 0.465145 | 0.01849862 | -0.001953585
[5 empty] | 0.121005 | 0.01930929 | -0.002084307 |  | 0.1173081 | 0.01981959 | -0.003892024 | 0.2958625 | 0.02000022 | -0.002467464 | 0.4691125 | 0.01930291 | -0.001953585
[5 empty] | 0.1221916 | 0.02011385 | -0.002084932 |  | 0.118275 | 0.02064541 | -0.003892024 | 0.2983134 | 0.02083357 | -0.002467464 | 0.473261 | 0.02010719 | -0.001953585
[5 empty] | 0.1233081 | 0.0209184 | -0.002084932 |  | 0.1191984 | 0.02147122 | -0.003892024 | 0.3006372 | 0.02166691 | -0.002467464 | 0.4769099 | 0.02091148 | -0.001953585
[5 empty] | 0.1243812 | 0.02172296 | -0.002063862 |  | 0.1200884 | 0.02229704 | -0.004336051 | 0.3027195 | 0.02250025 | -0.002084455 | 0.4804597 | 0.02171577 | -0.001620042
[5 empty] | 0.1253502 | 0.02252751 | -0.002064275 |  | 0.1210233 | 0.02312286 | -0.004336051 | 0.3048981 | 0.0233336 | -0.002084455 | 0.4838039 | 0.02252006 | -0.001620042
[5 empty] | 0.1262943 | 0.02333206 | -0.002064481 |  | 0.1218764 | 0.02394867 | -0.004336051 | 0.3068312 | 0.02416694 | -0.002084455 | 0.4871284 | 0.02332435 | -0.001620042
[5 empty] | 0.127276 | 0.02413662 | -0.002063862 |  | 0.1227086 | 0.02477449 | -0.004336051 | 0.3086294 | 0.02500028 | -0.002084455 | 0.4904738 | 0.02412863 | -0.001480579
[5 empty] | 0.1281276 | 0.02494117 | -0.002059083 |  | 0.1235815 | 0.02560031 | -0.004579251 | 0.310405 | 0.02583362 | -0.001913831 | 0.4936574 | 0.02493292 | -0.001480579
[5 empty] | 0.1290173 | 0.02574573 | -0.002059701 |  | 0.1245231 | 0.02642612 | -0.004579251 | 0.3120866 | 0.02666697 | -0.001913831 | 0.4969406 | 0.02573721 | -0.001480579
[5 empty] | 0.1298932 | 0.02655028 | -0.002059495 |  | 0.1254212 | 0.02725194 | -0.004579251 | 0.3138242 | 0.02750031 | -0.001913831 | 0.5002288 | 0.0265415 | -0.001480579
[5 empty] | 0.1307908 | 0.02735483 | -0.002059495 |  | 0.1263235 | 0.02807775 | -0.004579251 | 0.3153588 | 0.02833365 | -0.001913831 | 0.5033414 | 0.02734578 | -0.001480579
[5 empty] | 0.1316016 | 0.02815939 | -0.002149358 |  | 0.1272387 | 0.02890357 | -0.004576507 | 0.3170611 | 0.02916699 | -0.001989247 | 0.5066552 | 0.02815007 | -0.001492342
[5 empty] | 0.1324335 | 0.02896394 | -0.002149143 |  | 0.1281463 | 0.02972939 | -0.004576507 | 0.3184675 | 0.03000034 | -0.001989247 | 0.5094177 | 0.02895436 | -0.001492342
[5 empty] | 0.1332869 | 0.02976849 | -0.002149358 |  | 0.1290474 | 0.0305552 | -0.004576507 | 0.3200012 | 0.03083368 | -0.001989247 | 0.5125417 | 0.02975865 | -0.001492342
[5 empty] | 0.1340515 | 0.03057305 | -0.002149358 |  | 0.1298893 | 0.03138102 | -0.004576507 | 0.3212424 | 0.03166702 | -0.001989247 | 0.5151174 | 0.03056294 | -0.001492342
[5 empty] | 0.1348556 | 0.0313776 | -0.002361076 |  | 0.1306903 | 0.03220684 | -0.004469063 | 0.3226643 | 0.03250037 | -0.002230163 | 0.5180644 | 0.03136722 | -0.00152868
[5 empty] | 0.1356066 | 0.03218216 | -0.002360604 |  | 0.1314512 | 0.03303265 | -0.004469063 | 0.3238922 | 0.03333371 | -0.002230163 | 0.5205433 | 0.03217151 | -0.00152868
[5 empty] | 0.1363598 | 0.03298671 | -0.002361076 |  | 0.1322636 | 0.03385847 | -0.004469063 | 0.3251653 | 0.03416705 | -0.002230163 | 0.5232492 | 0.0329758 | -0.00152868
[5 empty] | 0.1371526 | 0.03379126 | -0.00236084 |  | 0.1330014 | 0.03468428 | -0.004469063 | 0.3262964 | 0.03500039 | -0.002230163 | 0.5255679 | 0.03378009 | -0.00152868
[5 empty] | 0.1378162 | 0.03459582 | -0.002660812 |  | 0.133775 | 0.0355101 | -0.004290224 | 0.3274304 | 0.03583374 | -0.002593301 | 0.5281221 | 0.03458438 | -0.001584562
[5 empty] | 0.1385754 | 0.03540037 | -0.00266028 |  | 0.1344937 | 0.03633592 | -0.004290224 | 0.3286183 | 0.03666708 | -0.002593301 | 0.5302937 | 0.03538866 | -0.001584562
[5 empty] | 0.1392609 | 0.03620493 | -0.002660812 |  | 0.135158 | 0.03716173 | -0.004290224 | 0.3296714 | 0.03750042 | -0.002593301 | 0.5325526 | 0.03619295 | -0.001584562
[5 empty] | 0.1399097 | 0.03700948 | -0.00266028 |  | 0.1358241 | 0.03798755 | -0.004290224 | 0.3306397 | 0.03833376 | -0.002593301 | 0.5347466 | 0.03699724 | -0.001584562
[5 empty] | 0.1405404 | 0.03781403 | -0.003019022 |  | 0.136549 | 0.03881337 | -0.004060258 | 0.3315255 | 0.03916711 | -0.003036202 | 0.5368789 | 0.03780153 | -0.001655944
[5 empty] | 0.141191 | 0.03861859 | -0.003018418 |  | 0.1372035 | 0.03963918 | -0.004060258 | 0.3325242 | 0.04000045 | -0.003036202 | 0.5388739 | 0.03860581 | -0.001655944
[5 empty] | 0.1418232 | 0.03942314 | -0.00301872 |  | 0.1378254 | 0.040465 | -0.004060258 | 0.3334942 | 0.04083379 | -0.003036202 | 0.5411296 | 0.0394101 | -0.001655944
[5 empty] | 0.142379 | 0.0402277 | -0.003018418 |  | 0.1384343 | 0.04129082 | -0.004060258 | 0.334438 | 0.04166713 | -0.003036202 | 0.542938 | 0.04021439 | -0.001655944
[5 empty] | 0.1429349 | 0.04103225 | -0.003401645 |  | 0.1390877 | 0.04211663 | -0.003799054 | 0.3352126 | 0.04250048 | -0.003514701 | 0.5447764 | 0.04101868 | -0.001737004
[5 empty] | 0.1434906 | 0.0418368 | -0.003401645 |  | 0.1396733 | 0.04294245 | -0.003799054 | 0.3360629 | 0.04333382 | -0.003514701 | 0.5468877 | 0.04182297 | -0.001737004
[5 empty] | 0.1440656 | 0.04264136 | -0.003401645 |  | 0.1402486 | 0.04376826 | -0.003799054 | 0.336846 | 0.04416716 | -0.003514701 | 0.5484788 | 0.04262725 | -0.001737004
[5 empty] | 0.1445431 | 0.04344591 | -0.003400625 |  | 0.1408335 | 0.04459408 | -0.003799054 | 0.337808 | 0.04500051 | -0.003514701 | 0.5503499 | 0.04343154 | -0.001737004
[5 empty] | 0.1450782 | 0.04425047 | -0.003778714 |  | 0.1414482 | 0.0454199 | -0.003527667 | 0.3385129 | 0.04583385 | -0.003986677 | 0.5521856 | 0.04423583 | -0.001822968
[5 empty] | 0.1455345 | 0.04505502 | -0.003778336 |  | 0.1419596 | 0.04624571 | -0.003527667 | 0.3394023 | 0.04666719 | -0.003986677 | 0.5537481 | 0.04504012 | -0.001822968
[5 empty] | 0.1460091 | 0.04585957 | -0.003779092 |  | 0.1425218 | 0.04707153 | -0.003527667 | 0.3401859 | 0.04750053 | -0.003986677 | 0.5554417 | 0.0458444 | -0.001822968
[5 empty] | 0.1464039 | 0.04666413 | -0.003778714 |  | 0.1431361 | 0.04789735 | -0.003527667 | 0.3409638 | 0.04833388 | -0.003986677 | 0.5573516 | 0.04664869 | -0.001910393
[5 empty] | 0.1468561 | 0.04746868 | -0.004117848 |  | 0.1436878 | 0.04872316 | -0.003266613 | 0.3415911 | 0.04916722 | -0.004409235 | 0.5587544 | 0.04745298 | -0.001910393
[5 empty] | 0.1472079 | 0.04827323 | -0.00411826 |  | 0.1441773 | 0.04954898 | -0.003266613 | 0.342513 | 0.05000056 | -0.004409235 | 0.560623 | 0.04825727 | -0.001910393
[5 empty] | 0.1475774 | 0.04907779 | -0.004118672 |  | 0.1447218 | 0.05037479 | -0.003266613 | 0.3432403 | 0.0508339 | -0.004409235 | 0.5621515 | 0.04906156 | -0.001910393
[5 empty] | 0.1479841 | 0.04988234 | -0.004117848 |  | 0.1452836 | 0.05120061 | -0.003266613 | 0.3439227 | 0.05166725 | -0.004409235 | 0.5636667 | 0.04986584 | -0.001910393
[5 empty] | 0.1482894 | 0.0506869 | -0.004386391 |  | 0.1458638 | 0.05202643 | -0.003033893 | 0.3447605 | 0.05250059 | -0.004738021 | 0.5653349 | 0.05067013 | -0.001993684
[5 empty] | 0.1485918 | 0.05149145 | -0.00438683 |  | 0.1463456 | 0.05285224 | -0.003033893 | 0.3456085 | 0.05333393 | -0.004738021 | 0.5667518 | 0.05147442 | -0.001993684
[5 empty] | 0.1488515 | 0.052296 | -0.004386391 |  | 0.1469064 | 0.05367806 | -0.003033893 | 0.3464691 | 0.05416728 | -0.004738021 | 0.5684105 | 0.05227871 | -0.001993684
[5 empty] | 0.1491078 | 0.05310056 | -0.004386391 |  | 0.1474291 | 0.05450388 | -0.003033893 | 0.3471958 | 0.05500062 | -0.004738021 | 0.5699874 | 0.05308299 | -0.001993684
[5 empty] | 0.1493606 | 0.05390511 | -0.004555653 |  | 0.1479738 | 0.05532969 | -0.002852645 | 0.348139 | 0.05583396 | -0.004931326 | 0.5715676 | 0.05388728 | -0.002068528
[5 empty] | 0.1495697 | 0.05470967 | -0.004555197 |  | 0.1485813 | 0.05615551 | -0.002852645 | 0.3490031 | 0.0566673 | -0.004931326 | 0.5733189 | 0.05469157 | -0.002068528
[5 empty] | 0.1497349 | 0.05551422 | -0.004555197 |  | 0.1490737 | 0.05698133 | -0.002852645 | 0.3497401 | 0.05750065 | -0.004931326 | 0.5746683 | 0.05549586 | -0.002068528
[5 empty] | 0.1499157 | 0.05631877 | -0.004555653 |  | 0.1496706 | 0.05780714 | -0.002852645 | 0.3507524 | 0.05833399 | -0.004946293 | 0.5765291 | 0.05630015 | -0.002068528
[5 empty] | 0.150012 | 0.05712333 | -0.004588738 |  | 0.1502335 | 0.05863296 | -0.002741297 | 0.3516903 | 0.05916733 | -0.004946293 | 0.5781786 | 0.05710443 | -0.002135048
[5 empty] | 0.1501938 | 0.05792788 | -0.004589197 |  | 0.1507831 | 0.05945877 | -0.002741297 | 0.3526468 | 0.06000067 | -0.004946293 | 0.5796136 | 0.05790872 | -0.002135048
[5 empty] | 0.1502492 | 0.05873244 | -0.00458782 |  | 0.1513804 | 0.06028459 | -0.002741297 | 0.353569 | 0.06083402 | -0.004946293 | 0.581326 | 0.05871301 | -0.002135048
[5 empty] | 0.1503587 | 0.05953699 | -0.00458782 |  | 0.1519865 | 0.06111041 | -0.002741297 | 0.3545052 | 0.06166736 | -0.004946293 | 0.583229 | 0.0595173 | -0.002135048
[5 empty] | 0.1505026 | 0.06034154 | -0.004463052 |  | 0.1525214 | 0.06193622 | -0.002722313 | 0.3556559 | 0.0625007 | -0.004781329 | 0.5848175 | 0.06032158 | -0.002210338
[5 empty] | 0.1505609 | 0.0611461 | -0.00446216 |  | 0.1531611 | 0.06276204 | -0.002722313 | 0.3565643 | 0.06333404 | -0.004781329 | 0.5865862 | 0.06112587 | -0.002210338
[5 empty] | 0.1506743 | 0.06195065 | -0.004463052 |  | 0.1538089 | 0.06358786 | -0.002722313 | 0.357684 | 0.06416739 | -0.004781329 | 0.5884472 | 0.06193016 | -0.002210338
[5 empty] | 0.1507628 | 0.06275521 | -0.00446216 |  | 0.1544612 | 0.06441367 | -0.002807676 | 0.3586073 | 0.06500073 | -0.004475287 | 0.5902278 | 0.06273445 | -0.002210338
[5 empty] | 0.1508266 | 0.06355976 | -0.004200733 |  | 0.1551759 | 0.06523949 | -0.002807676 | 0.3597388 | 0.06583407 | -0.004475287 | 0.5920065 | 0.06353874 | -0.002291786
[5 empty] | 0.1509666 | 0.06436431 | -0.004200733 |  | 0.1559088 | 0.0660653 | -0.002807676 | 0.3606183 | 0.06666742 | -0.004475287 | 0.593778 | 0.06434302 | -0.002291786
[5 empty] | 0.1510222 | 0.06516887 | -0.004200313 |  | 0.1566564 | 0.06689112 | -0.002807676 | 0.3618052 | 0.06750076 | -0.004475287 | 0.5955374 | 0.06514731 | -0.002291786
[5 empty] | 0.1510943 | 0.06597342 | -0.004201153 |  | 0.157353 | 0.06771694 | -0.002807676 | 0.3626842 | 0.0683341 | -0.004475287 | 0.5974488 | 0.0659516 | -0.002291786
[5 empty] | 0.1511228 | 0.06677798 | -0.003840913 |  | 0.1580987 | 0.06854275 | -0.002974108 | 0.3638167 | 0.06916744 | -0.004073979 | 0.5989987 | 0.06675589 | -0.002372992
[5 empty] | 0.1512085 | 0.06758253 | -0.003840913 |  | 0.1588278 | 0.06936857 | -0.002974108 | 0.3648419 | 0.07000079 | -0.004073979 | 0.6006902 | 0.06756017 | -0.002372992
[5 empty] | 0.1512713 | 0.06838708 | -0.003840529 |  | 0.1596413 | 0.07019439 | -0.002974108 | 0.365809 | 0.07083413 | -0.004073979 | 0.6025194 | 0.06836446 | -0.002372992
[5 empty] | 0.1513718 | 0.06919164 | -0.003840145 |  | 0.1603685 | 0.0710202 | -0.002974108 | 0.3668191 | 0.07166747 | -0.004073979 | 0.6041403 | 0.06916875 | -0.002372992
[5 empty] | 0.1513896 | 0.06999619 | -0.00341775 |  | 0.1611105 | 0.07184602 | -0.003187802 | 0.3678707 | 0.07250081 | -0.003624268 | 0.6055468 | 0.06997304 | -0.002450021
[5 empty] | 0.1514659 | 0.07080074 | -0.00341775 |  | 0.1618218 | 0.07267183 | -0.003187802 | 0.3688064 | 0.07333416 | -0.003624268 | 0.6071613 | 0.07077733 | -0.002450021
[5 empty] | 0.1515405 | 0.0716053 | -0.003417408 |  | 0.16252 | 0.07349765 | -0.003187802 | 0.3698318 | 0.0741675 | -0.003624268 | 0.6086367 | 0.07158161 | -0.002450021
[5 empty] | 0.1515534 | 0.07240985 | -0.003417408 |  | 0.1632442 | 0.07432347 | -0.003418623 | 0.3707372 | 0.07500084 | -0.003624268 | 0.6098814 | 0.0723859 | -0.002450021
[5 empty] | 0.1515853 | 0.07321441 | -0.002969981 |  | 0.1639701 | 0.07514928 | -0.003418623 | 0.3716766 | 0.07583419 | -0.003171027 | 0.6114061 | 0.07319019 | -0.002518817
[5 empty] | 0.1516769 | 0.07401896 | -0.002969981 |  | 0.1645655 | 0.0759751 | -0.003418623 | 0.3727008 | 0.07666753 | -0.003171027 | 0.6125171 | 0.07399448 | -0.002518817
[5 empty] | 0.1516873 | 0.07482351 | -0.00296909 |  | 0.165263 | 0.07680092 | -0.003418623 | 0.3734942 | 0.07750087 | -0.003171027 | 0.613899 | 0.07479876 | -0.002518817
[5 empty] | 0.1517379 | 0.07562807 | -0.002969981 |  | 0.1658658 | 0.07762673 | -0.003418623 | 0.3744209 | 0.07833421 | -0.003171027 | 0.6149423 | 0.07560305 | -0.002518817
[5 empty] | 0.1518492 | 0.07643262 | -0.002531757 |  | 0.16637 | 0.07845255 | -0.003632331 | 0.3753223 | 0.07916756 | -0.002757213 | 0.6159008 | 0.07640734 | -0.002572557
[5 empty] | 0.1518397 | 0.07723718 | -0.002531757 |  | 0.1668508 | 0.07927837 | -0.003632331 | 0.3760387 | 0.0800009 | -0.002757213 | 0.6170294 | 0.07721163 | -0.002572557
[5 empty] | 0.1519116 | 0.07804173 | -0.002531757 |  | 0.1674582 | 0.08010418 | -0.003632331 | 0.3768836 | 0.08083424 | -0.002757213 | 0.6177685 | 0.07801592 | -0.002572557
[5 empty] | 0.1520047 | 0.07884628 | -0.002531504 |  | 0.1679056 | 0.08093 | -0.003632331 | 0.3776974 | 0.08166758 | -0.002430688 | 0.6185634 | 0.0788202 | -0.002572557
[5 empty] | 0.1520182 | 0.07965084 | -0.002141976 |  | 0.1682399 | 0.08175581 | -0.003796098 | 0.3783198 | 0.08250093 | -0.002430688 | 0.6193922 | 0.07962449 | -0.00260923
[5 empty] | 0.1520535 | 0.08045539 | -0.002141976 |  | 0.1685887 | 0.08258163 | -0.003796098 | 0.3791186 | 0.08333427 | -0.002430688 | 0.6196758 | 0.08042878 | -0.00260923
[5 empty] | 0.1521714 | 0.08125995 | -0.002142191 |  | 0.1688831 | 0.08340745 | -0.003796098 | 0.3796689 | 0.08416761 | -0.002430688 | 0.6203657 | 0.08123307 | -0.00260923
[5 empty] | 0.1522309 | 0.0820645 | -0.002141976 |  | 0.1691197 | 0.08423326 | -0.003796098 | 0.3802332 | 0.08500095 | -0.002430688 | 0.6204997 | 0.08203735 | -0.00260923
[5 empty] | 0.1522927 | 0.08286905 | -0.001836314 |  | 0.1693389 | 0.08505908 | -0.003880237 | 0.3808099 | 0.0858343 | -0.002235126 | 0.6205948 | 0.08284164 | -0.00262119
[5 empty] | 0.1522965 | 0.08367361 | -0.001836682 |  | 0.1694715 | 0.0858849 | -0.003880237 | 0.3815035 | 0.08666764 | -0.002235126 | 0.6206467 | 0.08364593 | -0.00262119
[5 empty] | 0.1524045 | 0.08447816 | -0.001836682 |  | 0.16947 | 0.08671071 | -0.003880237 | 0.3819402 | 0.08750098 | -0.002235126 | 0.6209065 | 0.08445022 | -0.00262119
[5 empty] | 0.1524955 | 0.08528272 | -0.001836682 |  | 0.1694907 | 0.08753653 | -0.003880237 | 0.3822772 | 0.08833433 | -0.002200042 | 0.6206416 | 0.08525451 | -0.00262119
[5 empty] | 0.1525496 | 0.08608727 | -0.001650843 |  | 0.1694633 | 0.08836234 | -0.003869185 | 0.3827338 | 0.08916767 | -0.002200042 | 0.6208099 | 0.08605879 | -0.002618309
[5 empty] | 0.1526277 | 0.08689182 | -0.001651008 |  | 0.1694977 | 0.08918816 | -0.003869185 | 0.3831847 | 0.09000101 | -0.002200042 | 0.6208888 | 0.08686308 | -0.002618309
[5 empty] | 0.1526695 | 0.08769638 | -0.001651008 |  | 0.1694187 | 0.09001398 | -0.003869185 | 0.3836334 | 0.09083435 | -0.002200042 | 0.6207042 | 0.08766737 | -0.002618309
[5 empty] | 0.1527562 | 0.08850093 | -0.001615323 |  | 0.1694238 | 0.09083979 | -0.003797947 | 0.3839194 | 0.0916677 | -0.002200042 | 0.6207787 | 0.08847166 | -0.002618309
[5 empty] | 0.1529084 | 0.08930548 | -0.001615 |  | 0.1693813 | 0.09166561 | -0.003797947 | 0.384309 | 0.09250104 | -0.002202844 | 0.6207639 | 0.08927594 | -0.00261046
[5 empty] | 0.1529421 | 0.09011004 | -0.001615323 |  | 0.1693571 | 0.09249143 | -0.003797947 | 0.384695 | 0.09333438 | -0.002202844 | 0.6208339 | 0.09008023 | -0.00261046
[5 empty] | 0.1530394 | 0.09091459 | -0.001614838 |  | 0.1693295 | 0.09331724 | -0.003797947 | 0.3850235 | 0.09416772 | -0.002202844 | 0.6207276 | 0.09088452 | -0.00261046
[5 empty] | 0.1531598 | 0.09171915 | -0.001615323 |  | 0.1693204 | 0.09414306 | -0.003797947 | 0.3855079 | 0.09500107 | -0.002202844 | 0.6207061 | 0.09168881 | -0.00261046
[5 empty] | 0.1532421 | 0.0925237 | -0.001638369 |  | 0.1692641 | 0.09496888 | -0.003679349 | 0.3858268 | 0.09583441 | -0.002208114 | 0.6207696 | 0.0924931 | -0.002597161
[5 empty] | 0.153388 | 0.09332825 | -0.001638697 |  | 0.1692922 | 0.09579469 | -0.003679349 | 0.38614 | 0.09666775 | -0.002208114 | 0.6204826 | 0.09329738 | -0.002597161
[5 empty] | 0.1535161 | 0.09413281 | -0.001638697 |  | 0.1692295 | 0.09662051 | -0.003679349 | 0.3865009 | 0.0975011 | -0.002208114 | 0.6207158 | 0.09410167 | -0.002597161
[5 empty] | 0.1535856 | 0.09493736 | -0.001638697 |  | 0.1691416 | 0.09744632 | -0.003679349 | 0.3869627 | 0.09833444 | -0.002208114 | 0.6205116 | 0.09490596 | -0.002597161
[5 empty] | 0.1537389 | 0.09574192 | -0.001686079 |  | 0.1690946 | 0.09827214 | -0.003522696 | 0.3872029 | 0.09916778 | -0.002214677 | 0.6206535 | 0.09571025 | -0.00258001
[5 empty] | 0.1537927 | 0.09654647 | -0.00168591 |  | 0.1690447 | 0.09909796 | -0.003522696 | 0.3876506 | 0.1000011 | -0.002214677 | 0.620445 | 0.09651454 | -0.00258001
[5 empty] | 0.1539302 | 0.09735102 | -0.001685741 |  | 0.1690356 | 0.09992377 | -0.003522696 | 0.3879829 | 0.1008345 | -0.002214677 | 0.6204955 | 0.09731882 | -0.00258001
[5 empty] | 0.1540699 | 0.09815558 | -0.00168591 |  | 0.1689361 | 0.1007496 | -0.003340115 | 0.388253 | 0.1016678 | -0.002214677 | 0.6204568 | 0.09812311 | -0.00258001
[5 empty] | 0.154171 | 0.09896013 | -0.001750907 |  | 0.1689433 | 0.1015754 | -0.003340115 | 0.3886759 | 0.1025012 | -0.002223352 | 0.6205031 | 0.0989274 | -0.002557499
[5 empty] | 0.154274 | 0.09976469 | -0.001751433 |  | 0.1688822 | 0.1024012 | -0.003340115 | 0.3889279 | 0.1033345 | -0.002223352 | 0.6204602 | 0.09973169 | -0.002557499
[5 empty] | 0.1544404 | 0.1005692 | -0.001751082 |  | 0.1687965 | 0.103227 | -0.003340115 | 0.3892779 | 0.1041678 | -0.002223352 | 0.6201542 | 0.100536 | -0.002557499
[5 empty] | 0.1545269 | 0.1013738 | -0.001829024 |  | 0.1687084 | 0.1040529 | -0.003340115 | 0.3895638 | 0.1050012 | -0.002223352 | 0.6201941 | 0.1013403 | -0.002557499
[5 empty] | 0.1546971 | 0.1021783 | -0.001828658 |  | 0.1686616 | 0.1048787 | -0.003139504 | 0.389785 | 0.1058345 | -0.002230965 | 0.620319 | 0.1021445 | -0.002531983
[5 empty] | 0.1548487 | 0.1029829 | -0.001828841 |  | 0.1685686 | 0.1057045 | -0.003139504 | 0.3901029 | 0.1066679 | -0.002230965 | 0.6202678 | 0.1029488 | -0.002531983
[5 empty] | 0.1549815 | 0.1037875 | -0.001828841 |  | 0.1684734 | 0.1065303 | -0.003139504 | 0.3903552 | 0.1075012 | -0.002230965 | 0.6202145 | 0.1037531 | -0.002531983
[5 empty] | 0.1550956 | 0.104592 | -0.001828475 |  | 0.1683978 | 0.1073561 | -0.003139504 | 0.3904332 | 0.1083346 | -0.002230965 | 0.6201592 | 0.1045574 | -0.002531983
[5 empty] | 0.1552317 | 0.1053966 | -0.001913271 |  | 0.1683201 | 0.1081819 | -0.002931578 | 0.3908229 | 0.1091679 | -0.002239231 | 0.6200148 | 0.1053617 | -0.002501476
[5 empty] | 0.1553488 | 0.1062011 | -0.001913271 |  | 0.1682839 | 0.1090078 | -0.002931578 | 0.390875 | 0.1100012 | -0.002239231 | 0.6200424 | 0.106166 | -0.002501476
[5 empty] | 0.1554879 | 0.1070057 | -0.001913462 |  | 0.1682239 | 0.1098336 | -0.002931578 | 0.3910758 | 0.1108346 | -0.002239231 | 0.619981 | 0.1069703 | -0.002501476
[5 empty] | 0.1556284 | 0.1078102 | -0.001912889 |  | 0.1680965 | 0.1106594 | -0.002725804 | 0.3912625 | 0.1116679 | -0.002239231 | 0.6199175 | 0.1077746 | -0.002501476
[5 empty] | 0.1557703 | 0.1086148 | -0.001998193 |  | 0.1680109 | 0.1114852 | -0.002725804 | 0.3915972 | 0.1125013 | -0.002246081 | 0.6198521 | 0.1085789 | -0.002468302
[5 empty] | 0.1558929 | 0.1094193 | -0.001998392 |  | 0.1679017 | 0.112311 | -0.002725804 | 0.3917544 | 0.1133346 | -0.002246081 | 0.6196976 | 0.1093831 | -0.002468302
[5 empty] | 0.1560372 | 0.1102239 | -0.001998792 |  | 0.167878 | 0.1131368 | -0.002725804 | 0.3917336 | 0.1141679 | -0.002246081 | 0.6195412 | 0.1101874 | -0.002468302
[5 empty] | 0.1562446 | 0.1110284 | -0.001998792 |  | 0.1677219 | 0.1139627 | -0.002725804 | 0.3919678 | 0.1150013 | -0.002246081 | 0.6195567 | 0.1109917 | -0.002468302
[5 empty] | 0.1563913 | 0.111833 | -0.002080238 |  | 0.1676949 | 0.1147885 | -0.002533323 | 0.3919688 | 0.1158346 | -0.002250107 | 0.6194833 | 0.111796 | -0.002432001
[5 empty] | 0.1565183 | 0.1126375 | -0.002080238 |  | 0.1675794 | 0.1156143 | -0.002533323 | 0.3922239 | 0.116668 | -0.002250107 | 0.6194948 | 0.1126003 | -0.002432001
[5 empty] | 0.1566256 | 0.1134421 | -0.002079822 |  | 0.1674625 | 0.1164401 | -0.002533323 | 0.392299 | 0.1175013 | -0.002250107 | 0.6193306 | 0.1134046 | -0.002432001
[5 empty] | 0.1567751 | 0.1142467 | -0.00208003 |  | 0.1674095 | 0.1172659 | -0.002533323 | 0.3921936 | 0.1183347 | -0.002250107 | 0.6192513 | 0.1142089 | -0.002432001
[5 empty] | 0.1569255 | 0.1150512 | -0.002151646 |  | 0.16729 | 0.1180917 | -0.002363557 | 0.3923952 | 0.119168 | -0.002252372 | 0.6189962 | 0.1150132 | -0.002393113
[5 empty] | 0.1570766 | 0.1158558 | -0.002151646 |  | 0.1671693 | 0.1189175 | -0.002363557 | 0.3923097 | 0.1200013 | -0.002252372 | 0.6190869 | 0.1158174 | -0.002393113
[5 empty] | 0.1572906 | 0.1166603 | -0.002151646 |  | 0.1670476 | 0.1197434 | -0.002363557 | 0.3922554 | 0.1208347 | -0.002252372 | 0.6189149 | 0.1166217 | -0.002393113
[5 empty] | 0.1574223 | 0.1174649 | -0.002151431 |  | 0.1669682 | 0.1205692 | -0.002363557 | 0.392309 | 0.121668 | -0.002252372 | 0.618741 | 0.117426 | -0.002393113
[5 empty] | 0.1575339 | 0.1182694 | -0.002207664 |  | 0.1669096 | 0.121395 | -0.002225858 | 0.3923619 | 0.1225014 | -0.002244967 | 0.6188258 | 0.1182303 | -0.002351221
[5 empty] | 0.1577497 | 0.119074 | -0.002207223 |  | 0.1667593 | 0.1222208 | -0.002225858 | 0.3923053 | 0.1233347 | -0.002244967 | 0.618735 | 0.1190346 | -0.002351221
[5 empty] | 0.1579038 | 0.1198785 | -0.002207664 |  | 0.1666188 | 0.1230466 | -0.002225858 | 0.3923017 | 0.1241681 | -0.002244967 | 0.6185554 | 0.1198389 | -0.002351221
[5 empty] | 0.1580582 | 0.1206831 | -0.002207444 |  | 0.1665099 | 0.1238724 | -0.002225858 | 0.3924051 | 0.1250014 | -0.002244967 | 0.6186345 | 0.1206432 | -0.002351221
[5 empty] | 0.1581713 | 0.1214876 | -0.002243191 |  | 0.166411 | 0.1246983 | -0.002101101 | 0.39229 | 0.1258347 | -0.002218726 | 0.6183644 | 0.1214475 | -0.002307573
[5 empty] | 0.1583055 | 0.1222922 | -0.002243191 |  | 0.1661925 | 0.1255241 | -0.002101101 | 0.3922815 | 0.1266681 | -0.002218726 | 0.6184397 | 0.1222517 | -0.002307573
[5 empty] | 0.1585023 | 0.1230967 | -0.002243639 |  | 0.1660493 | 0.1263499 | -0.002101101 | 0.3923252 | 0.1275014 | -0.002218726 | 0.6180791 | 0.123056 | -0.002307573
[5 empty] | 0.1586785 | 0.1239013 | -0.002243415 |  | 0.1658734 | 0.1271757 | -0.002101101 | 0.3923124 | 0.1283348 | -0.002218726 | 0.6181507 | 0.1238603 | -0.002307573
[5 empty] | 0.1588235 | 0.1247059 | -0.002252055 |  | 0.1656651 | 0.1280015 | -0.001978891 | 0.3921886 | 0.1291681 | -0.002174492 | 0.6181336 | 0.1246646 | -0.002261764
[5 empty] | 0.1589479 | 0.1255104 | -0.002251605 |  | 0.1654677 | 0.1288273 | -0.001978891 | 0.3922249 | 0.1300015 | -0.002174492 | 0.6180279 | 0.1254689 | -0.002261764
[5 empty] | 0.1590843 | 0.126315 | -0.00225183 |  | 0.1653244 | 0.1296532 | -0.001978891 | 0.3922041 | 0.1308348 | -0.002174492 | 0.6176591 | 0.1262732 | -0.002261764
[5 empty] | 0.1593058 | 0.1271195 | -0.002251605 |  | 0.1650846 | 0.130479 | -0.001978891 | 0.3921259 | 0.1316681 | -0.002113276 | 0.6177778 | 0.1270775 | -0.002261764
[5 empty] | 0.159466 | 0.1279241 | -0.002232941 |  | 0.1648776 | 0.1313048 | -0.00185965 | 0.3921529 | 0.1325015 | -0.002113276 | 0.6175891 | 0.1278818 | -0.002208175
[5 empty] | 0.1595648 | 0.1287286 | -0.002232271 |  | 0.1646178 | 0.1321306 | -0.00185965 | 0.3922305 | 0.1333348 | -0.002113276 | 0.6171813 | 0.128686 | -0.002208175
[5 empty] | 0.1597698 | 0.1295332 | -0.002232941 |  | 0.1643268 | 0.1329564 | -0.00185965 | 0.3921418 | 0.1341682 | -0.002113276 | 0.6170757 | 0.1294903 | -0.002208175
[5 empty] | 0.1599132 | 0.1303377 | -0.002232271 |  | 0.1640691 | 0.1337822 | -0.00185965 | 0.3920492 | 0.1350015 | -0.002113276 | 0.6164933 | 0.1302946 | -0.002208175
[5 empty] | 0.1601211 | 0.1311423 | -0.002185555 |  | 0.1638661 | 0.1346081 | -0.001743751 | 0.392115 | 0.1358349 | -0.002036325 | 0.6162153 | 0.1310989 | -0.002132892
[5 empty] | 0.1602884 | 0.1319468 | -0.002185555 |  | 0.1635684 | 0.1354339 | -0.001743751 | 0.3919597 | 0.1366682 | -0.002036325 | 0.6158962 | 0.1319032 | -0.002132892
[5 empty] | 0.160436 | 0.1327514 | -0.002185118 |  | 0.1632403 | 0.1362597 | -0.001743751 | 0.3920166 | 0.1375015 | -0.002036325 | 0.6152775 | 0.1327075 | -0.002132892
[5 empty] | 0.160627 | 0.133556 | -0.002185118 |  | 0.1629461 | 0.1370855 | -0.001743751 | 0.391852 | 0.1383349 | -0.002036325 | 0.6150527 | 0.1335118 | -0.002132892
[5 empty] | 0.1607773 | 0.1343605 | -0.002113835 |  | 0.1626432 | 0.1379113 | -0.001630874 | 0.3918992 | 0.1391682 | -0.001945089 | 0.6143579 | 0.1343161 | -0.002039259
[5 empty] | 0.1609078 | 0.1351651 | -0.002113413 |  | 0.1623318 | 0.1387371 | -0.001630874 | 0.3918328 | 0.1400016 | -0.001945089 | 0.6137134 | 0.1351203 | -0.002039259
[5 empty] | 0.1611029 | 0.1359696 | -0.002113624 |  | 0.1620333 | 0.139563 | -0.001630874 | 0.391761 | 0.1408349 | -0.001945089 | 0.6132064 | 0.1359246 | -0.002039259
[5 empty] | 0.1612781 | 0.1367742 | -0.002113413 |  | 0.1616843 | 0.1403888 | -0.001630874 | 0.3916294 | 0.1416683 | -0.001945089 | 0.6126654 | 0.1367289 | -0.002039259
[5 empty] | 0.161497 | 0.1375787 | -0.002018192 |  | 0.1613485 | 0.1412146 | -0.001521289 | 0.3916003 | 0.1425016 | -0.001840802 | 0.6120914 | 0.1375332 | -0.001929199
[5 empty] | 0.1616538 | 0.1383833 | -0.002018797 |  | 0.1610261 | 0.1420404 | -0.001521289 | 0.3914028 | 0.1433349 | -0.001840802 | 0.6111411 | 0.1383375 | -0.001929199
[5 empty] | 0.1618541 | 0.1391878 | -0.002018192 |  | 0.1606749 | 0.1428662 | -0.001521289 | 0.3914156 | 0.1441683 | -0.001840802 | 0.6104189 | 0.1391418 | -0.001929199
[5 empty] | 0.1620346 | 0.1399924 | -0.002018394 |  | 0.1602953 | 0.143692 | -0.001521289 | 0.3912054 | 0.1450016 | -0.001840802 | 0.6099255 | 0.1399461 | -0.001929199
[5 empty] | 0.162195 | 0.1407969 | -0.001901164 |  | 0.1599296 | 0.1445179 | -0.001415408 | 0.391151 | 0.145835 | -0.001725385 | 0.6091457 | 0.1407504 | -0.001802981
[5 empty] | 0.162378 | 0.1416015 | -0.001900784 |  | 0.1595988 | 0.1453437 | -0.001415408 | 0.3910897 | 0.1466683 | -0.001725385 | 0.6081675 | 0.1415547 | -0.001802981
[5 empty] | 0.1625833 | 0.142406 | -0.001900974 |  | 0.1592191 | 0.1461695 | -0.001415408 | 0.3908049 | 0.1475017 | -0.001725385 | 0.6072495 | 0.1423589 | -0.001802981
[5 empty] | 0.1627687 | 0.1432106 | -0.001900974 |  | 0.1588327 | 0.1469953 | -0.001313203 | 0.3908374 | 0.148335 | -0.001598479 | 0.6066498 | 0.1431632 | -0.001802981
[5 empty] | 0.162934 | 0.1440152 | -0.001763686 |  | 0.1584607 | 0.1478211 | -0.001313203 | 0.3906461 | 0.1491683 | -0.001598479 | 0.6057694 | 0.1439675 | -0.001664847
[5 empty] | 0.163143 | 0.1448197 | -0.001763863 |  | 0.1580407 | 0.1486469 | -0.001313203 | 0.3905012 | 0.1500017 | -0.001598479 | 0.604696 | 0.1447718 | -0.001664847
[5 empty] | 0.163268 | 0.1456243 | -0.001763863 |  | 0.1576146 | 0.1494728 | -0.001313203 | 0.3904024 | 0.150835 | -0.001598479 | 0.6036872 | 0.1455761 | -0.001664847
[5 empty] | 0.163458 | 0.1464288 | -0.001764039 |  | 0.1572449 | 0.1502986 | -0.001313203 | 0.3901874 | 0.1516684 | -0.001598479 | 0.6028294 | 0.1463804 | -0.001664847
[5 empty] | 0.1636492 | 0.1472334 | -0.001607883 |  | 0.1568279 | 0.1511244 | -0.001215576 | 0.3900721 | 0.1525017 | -0.001462386 | 0.6019528 | 0.1471847 | -0.001514877
[5 empty] | 0.1638629 | 0.1480379 | -0.001608205 |  | 0.1564053 | 0.1519502 | -0.001215576 | 0.3898943 | 0.1533351 | -0.001462386 | 0.6010584 | 0.147989 | -0.001514877
[5 empty] | 0.1640778 | 0.1488425 | -0.001608044 |  | 0.1559155 | 0.152776 | -0.001215576 | 0.3895459 | 0.1541684 | -0.001462386 | 0.5999776 | 0.1487932 | -0.001514877
[5 empty] | 0.1642509 | 0.149647 | -0.001608205 |  | 0.1555441 | 0.1536018 | -0.001215576 | 0.3894044 | 0.1550017 | -0.001462386 | 0.598797 | 0.1495975 | -0.001514877
[5 empty] | 0.1644466 | 0.1504516 | -0.001435762 |  | 0.1550854 | 0.1544276 | -0.001122229 | 0.3892537 | 0.1558351 | -0.001318692 | 0.5977724 | 0.1504018 | -0.001356256
[5 empty] | 0.1646863 | 0.1512561 | -0.001435906 |  | 0.1546219 | 0.1552535 | -0.001122229 | 0.3889319 | 0.1566684 | -0.001318692 | 0.5969045 | 0.1512061 | -0.001356256
[5 empty] | 0.1648842 | 0.1520607 | -0.001435906 |  | 0.1541947 | 0.1560793 | -0.001122229 | 0.3888161 | 0.1575018 | -0.001318692 | 0.5958553 | 0.1520104 | -0.001356256
[5 empty] | 0.1650186 | 0.1528652 | -0.001248432 |  | 0.1537425 | 0.1569051 | -0.001122229 | 0.3885289 | 0.1583351 | -0.001318692 | 0.5947114 | 0.1528147 | -0.001356256
[5 empty] | 0.1652185 | 0.1536698 | -0.001248556 |  | 0.1532861 | 0.1577309 | -0.001033529 | 0.3882856 | 0.1591685 | -0.001167627 | 0.5935584 | 0.153619 | -0.001190896
[5 empty] | 0.1654195 | 0.1544744 | -0.001248681 |  | 0.1528255 | 0.1585567 | -0.001033529 | 0.3881397 | 0.1600018 | -0.001167627 | 0.5924818 | 0.1544233 | -0.001190896
[5 empty] | 0.1656646 | 0.1552789 | -0.001248432 |  | 0.1523205 | 0.1593825 | -0.001033529 | 0.3877681 | 0.1608351 | -0.001167627 | 0.5914825 | 0.1552275 | -0.001190896
[5 empty] | 0.165846 | 0.1560835 | -0.001248806 |  | 0.1518927 | 0.1602084 | -0.001033529 | 0.3876011 | 0.1616685 | -0.001167627 | 0.5903933 | 0.1560318 | -0.001190896
[5 empty] | 0.1660717 | 0.156888 | -0.001048456 |  | 0.1514008 | 0.1610342 | -0.0009496163 | 0.3871545 | 0.1625018 | -0.001010558 | 0.5892156 | 0.1568361 | -0.001020088
[5 empty] | 0.1662983 | 0.1576926 | -0.001048351 |  | 0.1509457 | 0.16186 | -0.0009496163 | 0.3868581 | 0.1633352 | -0.001010558 | 0.5883702 | 0.1576404 | -0.001020088
[5 empty] | 0.1664394 | 0.1584971 | -0.001048456 |  | 0.1504673 | 0.1626858 | -0.0009496163 | 0.3865505 | 0.1641685 | -0.001010558 | 0.5871033 | 0.1584447 | -0.001020088
[5 empty] | 0.166668 | 0.1593017 | -0.0008901052 |  | 0.1499659 | 0.1635116 | -0.0008902833 | 0.3863923 | 0.1650019 | -0.0008901943 | 0.5860032 | 0.159249 | -0.0008900162
[5 empty] | 0.1669193 | 0.1601062 | -0.0008902833 |  | 0.1494817 | 0.1643374 | -0.0008902833 | 0.3860615 | 0.1658352 | -0.0008901943 | 0.5849867 | 0.1600533 | -0.0008900162