## 1
Общество с ограниченной ответственностью "Инженерная геология" (ООО "ИнжГео") | [10 empty] | Общество с ограниченной ответственностью "Инженерная геология" (ООО "ИнжГео")
Юр. адрес: 117279, г. Москва, ул. Миклухо-Маклая, 36 а, этаж 5, пом. XXIII к. 76-84 | [10 empty] | Юр. адрес: 117279, г. Москва, ул. Миклухо-Маклая, 36 а, этаж 5, пом. XXIII к. 76-84 | [8 empty] | нагр |  |  | X0 | Y0 | R |  | нагр |  |  |  | X0 | Y0 | R | нагр |  |  |  | X0 | Y0 | R |  | нагр |  |  |  | X0 | Y0 | R
Телефон/факс +7 (495) 132-30-00, Адрес электронной почты inbox@inj-geo.ru | [10 empty] | Телефон/факс +7 (495) 132-30-00, Адрес электронной почты inbox@inj-geo.ru | [12 empty] | 0 | [7 empty] | 0 | [6 empty] | 0 | [7 empty] | 0
[20 empty] | девиатор | [6 empty] | девиатор | [6 empty] | девиатор | [7 empty] | девиатор
Испытательная лаборатория ООО «ИнжГео» | [10 empty] | Испытательная лаборатория ООО «ИнжГео» | [8 empty] | x0 | Угол | X | Y |  |  |  | x0 |  | Угол | X | Y |  |  | x0 |  | Угол | X | Y |  |  |  | x0 |  | Угол | X | Y
Адрес места осуществления деятельности лаборатории: г. Москва, просп. Вернадского, д. 51, стр. 1 | [10 empty] | Адрес места осуществления деятельности лаборатории: г. Москва, просп. Вернадского, д. 51, стр. 1 | [9 empty] | 0 | [7 empty] | 0 | [6 empty] | 0 | [7 empty] | 0
Телефон +7(910)4557682, E-mail: slg85@mail.ru | [10 empty] | Телефон +7(910)4557682, E-mail: slg85@mail.ru | [9 empty] | 5 | [7 empty] | 5 | [6 empty] | 5 | [7 empty] | 5
[21 empty] | 10 | [7 empty] | 10 | [6 empty] | 10 | [7 empty] | 10
Протокол испытаний № 13-63/35 от 03-12-2022 | [20 empty] | 15 | [7 empty] | 15 | [6 empty] | 15 | [7 empty] | 15
Наименование и адрес заказчика: ООО Регионстрой | [20 empty] | 20 | [7 empty] | 20 | [6 empty] | 20 | [7 empty] | 20
Наименование объекта: Переход трубопровода через р. Енисей | [20 empty] | 25 | [7 empty] | 25 | [6 empty] | 25 | [7 empty] | 25
Наименование используемого метода/методики: ГОСТ 12248.4-2020 | [20 empty] | 30 | [7 empty] | 30 | [6 empty] | 30 | [7 empty] | 30
Условия проведения испытания: температура окружающей среды (18 - 25)0С, влажность воздуха (40 - 75)% | [20 empty] | 35 | [7 empty] | 35 | [6 empty] | 35 | [7 empty] | 35
Дата получение объекта подлежащего испытаниям: 06-11-2022 | [20 empty] | 40 | [7 empty] | 40 | [6 empty] | 40 | [7 empty] | 40
Дата испытания: 25.10.2022-19.11.2035 | [20 empty] | 45 | [7 empty] | 45 | [6 empty] | 45 | [7 empty] | 45
Испытание грунтов методом трехосного сжатия | [10 empty] | Испытание грунтов методом трехосного сжатия | [9 empty] | 50 | [7 empty] | 50 | [6 empty] | 50 | [7 empty] | 50
Лабораторный номер: |  | 1070 | [5 empty] | We, % = | 0.44425755 |  | Лабораторный номер: | [6 empty] | We, % = |  |  | 55 | [7 empty] | 55 | [6 empty] | 55 | [7 empty] | 55
Номер скважины: |  | BH-003 | [5 empty] | ρ, г/см3 = | 1.9 |  | Номер скважины: | [6 empty] | ρ, г/см3 = |  |  | 60 | [7 empty] | 60 | [6 empty] | 60 | [7 empty] | 60
Глубина отбора, м: |  | 4 | [5 empty] | ρs, г/см3 = | 2.7 |  | Глубина отбора, м: | [6 empty] | ρs, г/см3 = |  |  | 65 | [7 empty] | 65 | [6 empty] | 65 | [7 empty] | 65
Наименование грунта: |  | Суглинок, после оттаивания текучий, легкий пылеватый | [5 empty] | e, д.е. = | 1.1 |  | Наименование грунта: | [6 empty] | e, д.е. = |  |  | 70 | [7 empty] | 70 | [6 empty] | 70 | [7 empty] | 70
Схема проведения опыта: |  | КД | [5 empty] | IL, д.е. = | 2.257 |  | Схема проведения опыта: |  | CD |  |  |  |  | IL, д.е. = |  |  | 75 | [7 empty] | 75 | [6 empty] | 75 | [7 empty] | 75
Результаты испытаний | [10 empty] | Результаты испытаний | [9 empty] | 80 | [7 empty] | 80 | [6 empty] | 80 | [7 empty] | 80
[21 empty] | 85 | [7 empty] | 85 | [6 empty] | 85 | [7 empty] | 85
[21 empty] | 90 | [7 empty] | 90 | [6 empty] | 90 | [7 empty] | 90
[21 empty] | 95 | [7 empty] | 95 | [6 empty] | 95 | [7 empty] | 95
[21 empty] | 100 | [7 empty] | 100 | [6 empty] | 100 | [7 empty] | 100
[21 empty] | 105 | [7 empty] | 105 | [6 empty] | 105 | [7 empty] | 105
[21 empty] | 110 | [7 empty] | 110 | [6 empty] | 110 | [7 empty] | 110
[21 empty] | 115 | [7 empty] | 115 | [6 empty] | 115 | [7 empty] | 115
[21 empty] | 120 | [7 empty] | 120 | [6 empty] | 120 | [7 empty] | 120
[21 empty] | 125 | [7 empty] | 125 | [6 empty] | 125 | [7 empty] | 125
[21 empty] | 130 | [7 empty] | 130 | [6 empty] | 130 | [7 empty] | 130
[21 empty] | 135 | [7 empty] | 135 | [6 empty] | 135 | [7 empty] | 135
[21 empty] | 140 | [7 empty] | 140 | [6 empty] | 140 | [7 empty] | 140
[21 empty] | 145 | [7 empty] | 145 | [6 empty] | 145 | [7 empty] | 145
[21 empty] | 150 | [7 empty] | 150 | [6 empty] | 150 | [7 empty] | 150
[21 empty] | 155 | [7 empty] | 155 | [6 empty] | 155 | [7 empty] | 155
[21 empty] | 160 | [7 empty] | 160 | [6 empty] | 160 | [7 empty] | 160
[21 empty] | 165 | [7 empty] | 165 | [6 empty] | 165 | [7 empty] | 165
[21 empty] | 170 | [7 empty] | 170 | [6 empty] | 170 | [7 empty] | 170
[21 empty] | 175 | [7 empty] | 175 | [6 empty] | 175 | [7 empty] | 175
[21 empty] | 180 | [7 empty] | 180 | [6 empty] | 180 | [7 empty] | 180
[13 empty] | Давление в камере, Мпа σ3 | Вертикальная нагрузка, Мпа σ1 | Поровое давление, Мпа u
[13 empty] | 0.07453054 | 0.3080697 |  |  |  |  | 1 | [6 empty] | σ3,кПа | σ1,кПа | u, кПа |  |  |  | 4
[13 empty] | 0.17453054 | 0.6472817 | [26 empty] | δ3, Мпа | δ1-δ3, МПа | δ1, МПа | δ1, КПа
[13 empty] | 0.27453054 | 0.9864937 | [20 empty] | С, МПа:
φ, град:
E, Мпа
[26 empty] | x | 0
[26 empty] | y |  |  |  | С, кПа | φ,°
Эффективные значения угла внутреннего трения и удельного сцепления ϕ', С'
[13 empty] | ϕ', град. = | 33
[13 empty] | С', МПа = | 0.015
|  | K0, д.е. | 0.455361 | Эффективное напряжение, Мпа: |  |  |  |  | 0.0339383
|  | Модуль деформации E0, МПа: |  | Точки нахождения модуля Е0, Мпа (полное напряжение): |  |  |  |  | 0.0339383 | 0.0639383
|  | Модуль деформации E50, МПа: |  | qmax Давление при разрушении образца, Мпа (девиатор): |  |  |  |  | 0.16
|  | Коэф. Поперечной деформации, ϑ: |  | 0,5 qmax, Мпа (девиатор): |  |  |  |  | 0.08
| Начальник исп. лаборатории: | [6 empty] | Семиколенова Л.Г. |  |  |  |  | Начальник исп. лаборатории: |  |  |  |  | Семиколенова Л.Г.
Лист 1 , всего листов 2 | [11 empty] | Лист 2 , всего листов 2
Частичное воспроизведение протокола испытаний без письменного разрешения ООО «ИнжГео» ЗАПРЕЩАЕТСЯ | [11 empty] | Частичное воспроизведение протокола испытаний без письменного разрешения ООО «ИнжГео» ЗАПРЕЩАЕТСЯ
E0 |  |  | E50 |  | Деформация |  |  |  | Первая прочность |  |  | Вторая прочность |  |  | Третья прочность
devE0 | epsE0 |  | dev50 | epsE50 | dev | eps | ev |  | dev1 | eps1 | ev1 | dev1 | eps1 | ev2 | dev1 | eps1 | ev3
0.03 | 0.001665323 |  | 0.08 | 0.004995969 | 0 | 0 | 0 |  | 0 | 0 | 0 | 0 | 0 | 0 | 0 | 0 | 0
[5 empty] | 0.01530305 | 0.0008206481 | 0 |  | 0.01561159 | 0.0008306723 | 0 | 0.03933583 | 0.0008066174 | 0 | 0.06204972 | 0.0008050885 | 0
Секущая модуля Е0 |  |  | Линия Q max |  | 0.03 | 0.001665323 | 0 |  | 0.03068695 | 0.001661345 | 0 | 0.0767401 | 0.001613235 | 0 | 0.1206875 | 0.001610177 | 0
| 0 |  |  | 0 | 0.04416639 | 0.002461944 | -0.0018633 |  | 0.044718324 | 0.002482348 | -0.004263751 | 0.104718324 | 0.00225668 | -0.003713 | 0.164718324 | 0.00225668 | -0.003600597
[5 empty] | 0.05911291 | 0.003282593 | -0.0018633 |  | 0.05930461 | 0.003322689 | -0.004263751 | 0.1483486 | 0.00322647 | -0.003713 | 0.2329395 | 0.003220354 | -0.003600597
[5 empty] | 0.07181252 | 0.004103241 | -0.001863114 |  | 0.07432293 | 0.004153362 | -0.004263751 | 0.1847429 | 0.004033087 | -0.003713 | 0.289517 | 0.004025442 | -0.003600597
|  |  | Линия 0,5 Q max |  | 0.08 | 0.004995969 | -0.001863486 |  | 0.08886896 | 0.004984034 | -0.004263751 | 0.2155439 | 0.004839705 | -0.003713 | 0.3345317 | 0.004830531 | -0.003600597
|  |  |  | 0 | 0.08344139 | 0.005744537 | -0.0007729289 |  | 0.1016761 | 0.005814706 | -0.003520328 | 0.2363756 | 0.005730631 | -0.002799076 | 0.3559816 | 0.005486661 | -0.002396636
[5 empty] | 0.08696124 | 0.006565185 | -0.0007727743 |  | 0.1117001 | 0.006645379 | -0.003520328 | 0.2455998 | 0.006452939 | -0.002799076 | 0.3735621 | 0.006440708 | -0.002396636
[5 empty] | 0.09021477 | 0.007385833 | -0.0007727743 |  | 0.1167696 | 0.007292214 | -0.003520328 | 0.2554648 | 0.007259557 | -0.002799076 | 0.3874646 | 0.007245796 | -0.002396636
[5 empty] | 0.09329781 | 0.008206481 | -0.000772697 |  | 0.1224234 | 0.008306723 | -0.003520328 | 0.26484 | 0.008066174 | -0.002799076 | 0.4002938 | 0.008050885 | -0.002396636
[5 empty] | 0.09613793 | 0.00902713 | -0.001068009 |  | 0.1267536 | 0.009137396 | -0.003100371 | 0.2735676 | 0.008872792 | -0.002847609 | 0.4124208 | 0.008855973 | -0.002463711
Коэфф. Точки |  |  |  |  | 0.09878973 | 0.009847778 | -0.001067902 |  | 0.1308043 | 0.009968068 | -0.003100371 | 0.2818868 | 0.009679409 | -0.002847609 | 0.4239616 | 0.009661062 | -0.002463711
[5 empty] | 0.1012203 | 0.01066843 | -0.001067796 |  | 0.134566 | 0.01079874 | -0.003100371 | 0.2896356 | 0.01048603 | -0.002847609 | 0.4344684 | 0.01046615 | -0.002463711
[5 empty] | 0.1035013 | 0.01148907 | -0.001068116 |  | 0.1381769 | 0.01162941 | -0.003100371 | 0.2968756 | 0.01129264 | -0.002847609 | 0.4443268 | 0.01127124 | -0.002463711
[5 empty] | 0.1055991 | 0.01230972 | -0.001556084 |  | 0.1415241 | 0.01246008 | -0.002725385 | 0.303815 | 0.01209926 | -0.002948302 | 0.4534332 | 0.01207633 | -0.002595626
[5 empty] | 0.1075404 | 0.01313037 | -0.001556239 |  | 0.1446621 | 0.01329076 | -0.002725385 | 0.3102848 | 0.01290588 | -0.002948302 | 0.4620448 | 0.01288142 | -0.002595626
[5 empty] | 0.1092893 | 0.01395102 | -0.001556395 |  | 0.1475814 | 0.01412143 | -0.002725385 | 0.3163019 | 0.0137125 | -0.002948302 | 0.4699075 | 0.0136865 | -0.002595626
[5 empty] | 0.1109685 | 0.01477167 | -0.001556395 |  | 0.1503612 | 0.0149521 | -0.002725385 | 0.3221317 | 0.01451911 | -0.002948302 | 0.4774316 | 0.01449159 | -0.002595626
[5 empty] | 0.112543 | 0.01559231 | -0.0021231 |  | 0.1528793 | 0.01578277 | -0.002388465 | 0.3273481 | 0.01532573 | -0.003088479 | 0.4841311 | 0.01529668 | -0.002768775
[5 empty] | 0.1139757 | 0.01641296 | -0.002122463 |  | 0.1553523 | 0.01661345 | -0.002388465 | 0.332266 | 0.01613235 | -0.003088479 | 0.4904961 | 0.01610177 | -0.002768775
[5 empty] | 0.1153104 | 0.01723361 | -0.002122887 |  | 0.1576339 | 0.01744412 | -0.002388465 | 0.3370083 | 0.01693897 | -0.003088479 | 0.496415 | 0.01690686 | -0.002768775
[5 empty] | 0.1165423 | 0.01805426 | -0.002122887 |  | 0.1597822 | 0.01827479 | -0.002388465 | 0.3412368 | 0.01774558 | -0.003088479 | 0.5018489 | 0.01771195 | -0.002958177
[5 empty] | 0.1176994 | 0.01887491 | -0.00265192 |  | 0.1618099 | 0.01910546 | -0.002103704 | 0.3453812 | 0.0185522 | -0.003250434 | 0.5069916 | 0.01851704 | -0.002958177
[5 empty] | 0.1188441 | 0.01969556 | -0.00265192 |  | 0.1637057 | 0.01993614 | -0.002103704 | 0.3491508 | 0.01935882 | -0.003250434 | 0.5120407 | 0.01932212 | -0.002958177
[5 empty] | 0.1198872 | 0.0205162 | -0.002652185 |  | 0.1655539 | 0.02076681 | -0.002103704 | 0.3525623 | 0.02016544 | -0.003250434 | 0.5164854 | 0.02012721 | -0.002958177
[5 empty] | 0.1208735 | 0.02133685 | -0.00265192 |  | 0.1672956 | 0.02159748 | -0.001886999 | 0.3560039 | 0.02097205 | -0.003420396 | 0.5206774 | 0.0209323 | -0.002958177
[5 empty] | 0.1219177 | 0.0221575 | -0.003031607 |  | 0.1689185 | 0.02242815 | -0.001886999 | 0.3589656 | 0.02177867 | -0.003420396 | 0.5248154 | 0.02173739 | -0.003141388
[5 empty] | 0.1228945 | 0.02297815 | -0.003031001 |  | 0.1705324 | 0.02325882 | -0.001886999 | 0.3617837 | 0.02258529 | -0.003420396 | 0.5286194 | 0.02254248 | -0.003141388
[5 empty] | 0.1238497 | 0.0237988 | -0.003031001 |  | 0.1721016 | 0.0240895 | -0.001886999 | 0.3645856 | 0.02339191 | -0.003420396 | 0.5325294 | 0.02334757 | -0.003141388
[5 empty] | 0.124812 | 0.02461944 | -0.003030698 |  | 0.1737132 | 0.02492017 | -0.001886999 | 0.3670678 | 0.02419852 | -0.003420396 | 0.5359391 | 0.02415265 | -0.003141388
[5 empty] | 0.1257931 | 0.02544009 | -0.003145462 |  | 0.1752313 | 0.02575084 | -0.001755211 | 0.3695188 | 0.02500514 | -0.003584207 | 0.5395333 | 0.02495774 | -0.003293001
[5 empty] | 0.1268626 | 0.02626074 | -0.003146091 |  | 0.1766672 | 0.02658151 | -0.001755211 | 0.3717949 | 0.02581176 | -0.003584207 | 0.5433541 | 0.02576283 | -0.003293001
[5 empty] | 0.1278045 | 0.02708139 | -0.003146091 |  | 0.1782598 | 0.02741219 | -0.001755211 | 0.3740241 | 0.02661838 | -0.003584207 | 0.5469508 | 0.02656792 | -0.003293001
[5 empty] | 0.1288102 | 0.02790204 | -0.003145462 |  | 0.17977 | 0.02824286 | -0.001755211 | 0.3760606 | 0.02742499 | -0.003584207 | 0.5504469 | 0.02737301 | -0.003293001
[5 empty] | 0.1297378 | 0.02872268 | -0.003075077 |  | 0.1813111 | 0.02907353 | -0.001721919 | 0.3780319 | 0.02823161 | -0.003726569 | 0.5537475 | 0.0281781 | -0.003404163
[5 empty] | 0.1306769 | 0.02954333 | -0.003075385 |  | 0.1829059 | 0.0299042 | -0.001721919 | 0.3799405 | 0.02903823 | -0.003726569 | 0.5573535 | 0.02898319 | -0.003404163
[5 empty] | 0.1315559 | 0.03036398 | -0.003074463 |  | 0.1845016 | 0.03073488 | -0.001721919 | 0.3820085 | 0.02984484 | -0.003726569 | 0.5603553 | 0.02978827 | -0.003404163
[5 empty] | 0.1324293 | 0.03118463 | -0.003075385 |  | 0.1861465 | 0.03156555 | -0.001721919 | 0.3838492 | 0.03065146 | -0.003885591 | 0.5637563 | 0.03059336 | -0.003404163
[5 empty] | 0.1332611 | 0.03200528 | -0.002924765 |  | 0.1876549 | 0.03239622 | -0.00176918 | 0.3854628 | 0.03145808 | -0.003885591 | 0.5665567 | 0.03139845 | -0.003505588
[5 empty] | 0.1341433 | 0.03282593 | -0.00292418 |  | 0.189259 | 0.03322689 | -0.00176918 | 0.3872989 | 0.0322647 | -0.003885591 | 0.5697676 | 0.03220354 | -0.003505588
[5 empty] | 0.1349108 | 0.03364657 | -0.002923888 |  | 0.1907984 | 0.03405757 | -0.00176918 | 0.3888548 | 0.03307131 | -0.003885591 | 0.5726358 | 0.03300863 | -0.003505588
[5 empty] | 0.1357114 | 0.03446722 | -0.002924765 |  | 0.1923492 | 0.03488824 | -0.00176918 | 0.390639 | 0.03387793 | -0.003885591 | 0.5752474 | 0.03381372 | -0.003599427
[5 empty] | 0.1364901 | 0.03528787 | -0.002724534 |  | 0.1939627 | 0.03571891 | -0.001871917 | 0.3920324 | 0.03468455 | -0.004062249 | 0.578116 | 0.03461881 | -0.003599427
[5 empty] | 0.1372285 | 0.03610852 | -0.002725079 |  | 0.1953941 | 0.03654958 | -0.001871917 | 0.3937158 | 0.03549117 | -0.004062249 | 0.58065 | 0.03542389 | -0.003599427
[5 empty] | 0.1379079 | 0.03692917 | -0.002724534 |  | 0.1969636 | 0.03738025 | -0.001871917 | 0.3951812 | 0.03629778 | -0.004062249 | 0.5832796 | 0.03622898 | -0.003599427
[5 empty] | 0.1386414 | 0.03774981 | -0.002725079 |  | 0.1984251 | 0.03821093 | -0.001871917 | 0.396486 | 0.0371044 | -0.004062249 | 0.5855799 | 0.03703407 | -0.003599427
[5 empty] | 0.1392788 | 0.03857046 | -0.00251032 |  | 0.1997745 | 0.0390416 | -0.002016617 | 0.3979748 | 0.03791102 | -0.004251395 | 0.5880701 | 0.03783916 | -0.003688407
[5 empty] | 0.1399335 | 0.03939111 | -0.002510571 |  | 0.2011728 | 0.03987227 | -0.002016617 | 0.3992493 | 0.03871764 | -0.004251395 | 0.5902371 | 0.03864425 | -0.003688407
[5 empty] | 0.1406062 | 0.04021176 | -0.002511074 |  | 0.2025352 | 0.04070294 | -0.002016617 | 0.4004829 | 0.03952425 | -0.004251395 | 0.5926029 | 0.03944934 | -0.003688407
[5 empty] | 0.1411829 | 0.04103241 | -0.002510571 |  | 0.2038586 | 0.04153362 | -0.002016617 | 0.4017349 | 0.04033087 | -0.004251395 | 0.5948255 | 0.04025442 | -0.003688407
[5 empty] | 0.1417976 | 0.04185306 | -0.002315249 |  | 0.2052241 | 0.04236429 | -0.002190059 | 0.4030653 | 0.04113749 | -0.00444455 | 0.5971694 | 0.04105951 | -0.003772718
[5 empty] | 0.1423932 | 0.0426737 | -0.002315249 |  | 0.2064612 | 0.04319496 | -0.002190059 | 0.4040715 | 0.04194411 | -0.00444455 | 0.5990281 | 0.0418646 | -0.003772718
[5 empty] | 0.1429316 | 0.04349435 | -0.002315249 |  | 0.2076221 | 0.04402563 | -0.002190059 | 0.4052176 | 0.04275072 | -0.00444455 | 0.6011028 | 0.04266969 | -0.003772718
[5 empty] | 0.1434321 | 0.044315 | -0.002315017 |  | 0.2087035 | 0.04485631 | -0.002378058 | 0.4063321 | 0.04355734 | -0.00444455 | 0.6031357 | 0.04347478 | -0.003772718
[5 empty] | 0.1439725 | 0.04513565 | -0.002171814 |  | 0.2098159 | 0.04568698 | -0.002378058 | 0.4074751 | 0.04436396 | -0.004629535 | 0.6052186 | 0.04427987 | -0.00385396
[5 empty] | 0.1444758 | 0.0459563 | -0.002171814 |  | 0.2108146 | 0.04651765 | -0.002378058 | 0.4086486 | 0.04517058 | -0.004629535 | 0.6073558 | 0.04508496 | -0.00385396
[5 empty] | 0.1449616 | 0.04677694 | -0.002171597 |  | 0.2118104 | 0.04734832 | -0.002378058 | 0.4096797 | 0.04597719 | -0.004629535 | 0.6092864 | 0.04589004 | -0.00385396
[5 empty] | 0.1454107 | 0.04759759 | -0.002171814 |  | 0.2126861 | 0.04817899 | -0.002378058 | 0.4106279 | 0.04678381 | -0.004629535 | 0.6111903 | 0.04669513 | -0.00385396
[5 empty] | 0.1458625 | 0.04841824 | -0.002114151 |  | 0.2135533 | 0.04900967 | -0.002566805 | 0.4116708 | 0.04759043 | -0.004801755 | 0.6128049 | 0.04750022 | -0.003934914
[5 empty] | 0.1463568 | 0.04923889 | -0.002114151 |  | 0.2143807 | 0.04984034 | -0.002566805 | 0.4125759 | 0.04839705 | -0.004801755 | 0.6146658 | 0.04830531 | -0.003934914
[5 empty] | 0.1467225 | 0.05005954 | -0.002113939 |  | 0.2150497 | 0.05067101 | -0.002566805 | 0.4135208 | 0.04920366 | -0.004801755 | 0.6166894 | 0.0491104 | -0.003934914
[5 empty] | 0.1472052 | 0.05088018 | -0.002113517 |  | 0.2156146 | 0.05150168 | -0.002566805 | 0.4144489 | 0.05001028 | -0.004801755 | 0.6186126 | 0.04991549 | -0.003934914
[5 empty] | 0.1476275 | 0.05170083 | -0.002115088 |  | 0.2161595 | 0.05233236 | -0.00274331 | 0.4152438 | 0.0508169 | -0.0049483 | 0.6202596 | 0.05072058 | -0.004017657
[5 empty] | 0.1479887 | 0.05252148 | -0.0021153 |  | 0.2167109 | 0.05316303 | -0.00274331 | 0.4161434 | 0.05162352 | -0.0049483 | 0.6222602 | 0.05152566 | -0.004017657
[5 empty] | 0.148427 | 0.05334213 | -0.002115511 |  | 0.2170329 | 0.0539937 | -0.00274331 | 0.417209 | 0.05243013 | -0.0049483 | 0.6240812 | 0.05233075 | -0.004017657
[5 empty] | 0.1488627 | 0.05416278 | -0.002115511 |  | 0.217387 | 0.05482437 | -0.00274331 | 0.4180878 | 0.05323675 | -0.0049483 | 0.6258153 | 0.05313584 | -0.004017657
[5 empty] | 0.1492359 | 0.05498343 | -0.002120583 |  | 0.2175604 | 0.05565505 | -0.002903253 | 0.4189589 | 0.05404337 | -0.005065903 | 0.6274657 | 0.05394093 | -0.004102246
[5 empty] | 0.1496455 | 0.05580407 | -0.002120583 |  | 0.2178081 | 0.05648572 | -0.002903253 | 0.4197052 | 0.05484998 | -0.005065903 | 0.6293971 | 0.05474602 | -0.004102246
[5 empty] | 0.1501115 | 0.05662472 | -0.002119947 |  | 0.2181309 | 0.05731639 | -0.002903253 | 0.4206256 | 0.0556566 | -0.005065903 | 0.631162 | 0.05555111 | -0.004102246
[5 empty] | 0.1504532 | 0.05744537 | -0.002120583 |  | 0.2182662 | 0.05814706 | -0.002903253 | 0.421544 | 0.05646322 | -0.005065903 | 0.6333078 | 0.05635619 | -0.004102246
[5 empty] | 0.1508706 | 0.05826602 | -0.002127382 |  | 0.2184778 | 0.05897773 | -0.003088172 | 0.4224025 | 0.05726984 | -0.005140434 | 0.6351126 | 0.05716128 | -0.004192794
[5 empty] | 0.151263 | 0.05908667 | -0.002127382 |  | 0.2187078 | 0.05980841 | -0.003088172 | 0.4231429 | 0.05807645 | -0.005140434 | 0.6370338 | 0.05796637 | -0.004192794
[5 empty] | 0.1516905 | 0.05990731 | -0.002127594 |  | 0.2188983 | 0.06063908 | -0.003088172 | 0.4239461 | 0.05888307 | -0.005140434 | 0.6390757 | 0.05877146 | -0.004192794
[5 empty] | 0.1520113 | 0.06072796 | -0.002136339 |  | 0.2191085 | 0.06146975 | -0.003088172 | 0.4248741 | 0.05968969 | -0.005140434 | 0.6408763 | 0.05957655 | -0.004192794
[5 empty] | 0.1524271 | 0.06154861 | -0.00213698 |  | 0.2192509 | 0.06230042 | -0.003294258 | 0.4256891 | 0.06049631 | -0.00516678 | 0.6428047 | 0.06038164 | -0.004288062
[5 empty] | 0.1528162 | 0.06236926 | -0.00213698 |  | 0.219473 | 0.0631311 | -0.003294258 | 0.4265728 | 0.06130292 | -0.00516678 | 0.645049 | 0.06118673 | -0.004288062
[5 empty] | 0.1531579 | 0.06318991 | -0.002136339 |  | 0.2195402 | 0.06396177 | -0.003294258 | 0.4275156 | 0.06210954 | -0.00516678 | 0.6471562 | 0.06199181 | -0.004288062
[5 empty] | 0.1534718 | 0.06401056 | -0.002136766 |  | 0.2197471 | 0.06479244 | -0.003294258 | 0.4284493 | 0.06291616 | -0.00516678 | 0.6493468 | 0.0627969 | -0.004288062
[5 empty] | 0.1538798 | 0.0648312 | -0.002147476 |  | 0.2198296 | 0.06562311 | -0.003510437 | 0.4293132 | 0.06372278 | -0.005134163 | 0.6516247 | 0.06360199 | -0.004399015
[5 empty] | 0.1541983 | 0.06565185 | -0.002147476 |  | 0.2199944 | 0.06645379 | -0.003510437 | 0.4301676 | 0.06452939 | -0.005134163 | 0.6539788 | 0.06440708 | -0.004399015
[5 empty] | 0.1545491 | 0.0664725 | -0.002147905 |  | 0.2201831 | 0.06728446 | -0.003510437 | 0.4309518 | 0.06533601 | -0.005134163 | 0.6563981 | 0.06521217 | -0.004399015
[5 empty] | 0.1548705 | 0.06729315 | -0.002159317 |  | 0.2202786 | 0.06811513 | -0.003510437 | 0.4318472 | 0.06614263 | -0.005134163 | 0.6586849 | 0.06601726 | -0.004399015
[5 empty] | 0.1551212 | 0.0681138 | -0.002159101 |  | 0.2203992 | 0.0689458 | -0.003723116 | 0.4326114 | 0.06694925 | -0.005046821 | 0.661201 | 0.06682235 | -0.004533254
[5 empty] | 0.1554647 | 0.06893444 | -0.002159317 |  | 0.2204866 | 0.06977647 | -0.003723116 | 0.433487 | 0.06775586 | -0.005046821 | 0.6640307 | 0.06762743 | -0.004533254
[5 empty] | 0.1557571 | 0.06975509 | -0.002159533 |  | 0.2206003 | 0.07060715 | -0.003723116 | 0.4342308 | 0.06856248 | -0.005046821 | 0.6665065 | 0.06843252 | -0.004533254
[5 empty] | 0.1560596 | 0.07057574 | -0.002158885 |  | 0.2207115 | 0.07143782 | -0.003723116 | 0.4350252 | 0.0693691 | -0.005046821 | 0.6688975 | 0.06923761 | -0.004533254
[5 empty] | 0.1562893 | 0.07139639 | -0.002170154 |  | 0.2208208 | 0.07226849 | -0.003921732 | 0.4359313 | 0.07017572 | -0.004918358 | 0.6714757 | 0.0700427 | -0.004680674
[5 empty] | 0.156549 | 0.07221704 | -0.002169937 |  | 0.2209583 | 0.07309916 | -0.003921732 | 0.4367049 | 0.07098233 | -0.004918358 | 0.6741366 | 0.07084779 | -0.004680674
[5 empty] | 0.1567764 | 0.07303768 | -0.002170154 |  | 0.2210654 | 0.07392984 | -0.003921732 | 0.4372843 | 0.07178895 | -0.004918358 | 0.6765847 | 0.07165288 | -0.004680674
[5 empty] | 0.1570123 | 0.07385833 | -0.002181307 |  | 0.2211725 | 0.07476051 | -0.003921732 | 0.4380363 | 0.07259557 | -0.004918358 | 0.6791888 | 0.07245796 | -0.004680674
[5 empty] | 0.1572357 | 0.07467898 | -0.002181089 |  | 0.2212504 | 0.07559118 | -0.004094733 | 0.4388388 | 0.07340219 | -0.00476084 | 0.6818439 | 0.07326305 | -0.004826712
[5 empty] | 0.157467 | 0.07549963 | -0.002181089 |  | 0.221418 | 0.07642185 | -0.004094733 | 0.4396918 | 0.0742088 | -0.00476084 | 0.6840602 | 0.07406814 | -0.004826712
[5 empty] | 0.1576643 | 0.07632028 | -0.00218087 |  | 0.2214986 | 0.07725253 | -0.004094733 | 0.4403496 | 0.07501542 | -0.00476084 | 0.6864966 | 0.07487323 | -0.004826712
[5 empty] | 0.157848 | 0.07714093 | -0.002181089 |  | 0.2215813 | 0.0780832 | -0.004094733 | 0.4411192 | 0.07582204 | -0.00476084 | 0.6886625 | 0.07567832 | -0.004826712
[5 empty] | 0.1580175 | 0.07796157 | -0.002191287 |  | 0.2216965 | 0.07891387 | -0.004230145 | 0.4417543 | 0.07662866 | -0.004586848 | 0.6910282 | 0.07648341 | -0.004959614
[5 empty] | 0.1582142 | 0.07878222 | -0.002190849 |  | 0.2217854 | 0.07974454 | -0.004230145 | 0.4423161 | 0.07743527 | -0.004586848 | 0.6930041 | 0.0772885 | -0.004959614
[5 empty] | 0.158292 | 0.07960287 | -0.002191068 |  | 0.2219673 | 0.08057521 | -0.004230145 | 0.4431749 | 0.07824189 | -0.004586848 | 0.694965 | 0.07809358 | -0.004959614
[5 empty] | 0.1584169 | 0.08042352 | -0.002198371 |  | 0.2221242 | 0.08140589 | -0.004230145 | 0.4437751 | 0.07904851 | -0.004586848 | 0.6966093 | 0.07889867 | -0.004959614
[5 empty] | 0.1585679 | 0.08124417 | -0.002198591 |  | 0.2222566 | 0.08223656 | -0.004317683 | 0.4444253 | 0.07985513 | -0.004410286 | 0.6984112 | 0.07970376 | -0.005062685
[5 empty] | 0.1586403 | 0.08206481 | -0.002198811 |  | 0.2223354 | 0.08306723 | -0.004317683 | 0.4450016 | 0.08066174 | -0.004410286 | 0.7001663 | 0.08050885 | -0.005062685
[5 empty] | 0.1587588 | 0.08288546 | -0.002198811 |  | 0.2225393 | 0.0838979 | -0.004317683 | 0.4455658 | 0.08146836 | -0.004410286 | 0.7015712 | 0.08131394 | -0.005062685
[5 empty] | 0.1587979 | 0.08370611 | -0.002198811 |  | 0.2226315 | 0.08472858 | -0.004317683 | 0.4461797 | 0.08227498 | -0.004410286 | 0.7027117 | 0.08211903 | -0.005062685
[5 empty] | 0.1588216 | 0.08452676 | -0.002205443 |  | 0.2227906 | 0.08555925 | -0.004343315 | 0.4469057 | 0.08308159 | -0.004240613 | 0.7038699 | 0.08292412 | -0.005124622
[5 empty] | 0.1588416 | 0.08534741 | -0.002205222 |  | 0.2229574 | 0.08638992 | -0.004343315 | 0.4475573 | 0.08388821 | -0.004240613 | 0.7046438 | 0.0837292 | -0.005124622
[5 empty] | 0.1589222 | 0.08616805 | -0.002204781 |  | 0.2230982 | 0.08722059 | -0.004343315 | 0.4480098 | 0.08469483 | -0.004240613 | 0.7052177 | 0.08453429 | -0.005124622
[5 empty] | 0.1589383 | 0.0869887 | -0.00221006 |  | 0.2233012 | 0.08805127 | -0.004343315 | 0.4485741 | 0.08550145 | -0.004240613 | 0.7057767 | 0.08533938 | -0.005124622
[5 empty] | 0.1589944 | 0.08780935 | -0.002209839 |  | 0.223477 | 0.08888194 | -0.004313246 | 0.449188 | 0.08630806 | -0.004092244 | 0.7060379 | 0.08614447 | -0.005132456
[5 empty] | 0.158986 | 0.08863 | -0.00221006 |  | 0.2236553 | 0.08971261 | -0.004313246 | 0.4497267 | 0.08711468 | -0.004092244 | 0.7061621 | 0.08694956 | -0.005132456
[5 empty] | 0.1590805 | 0.08945065 | -0.002209839 |  | 0.2238061 | 0.09054328 | -0.004313246 | 0.4501332 | 0.0879213 | -0.004092244 | 0.7064779 | 0.08775465 | -0.005132456
[5 empty] | 0.1590688 | 0.0902713 | -0.002210281 |  | 0.2240786 | 0.09137396 | -0.004236434 | 0.4507313 | 0.08872792 | -0.004092244 | 0.7066911 | 0.08855973 | -0.005132456
[5 empty] | 0.1590766 | 0.09109194 | -0.002215334 |  | 0.2242041 | 0.09220463 | -0.004236434 | 0.4512087 | 0.08953453 | -0.003960165 | 0.706998 | 0.08936482 | -0.005076864
[5 empty] | 0.1591247 | 0.09191259 | -0.002215556 |  | 0.2243913 | 0.0930353 | -0.004236434 | 0.451815 | 0.09034115 | -0.003960165 | 0.7071042 | 0.09016991 | -0.005076864
[5 empty] | 0.1591505 | 0.09273324 | -0.002215334 |  | 0.2245506 | 0.09386597 | -0.004236434 | 0.4524246 | 0.09114777 | -0.003960165 | 0.7071078 | 0.090975 | -0.005076864
[5 empty] | 0.159196 | 0.09355389 | -0.002220312 |  | 0.2247417 | 0.09469664 | -0.004236434 | 0.4528488 | 0.09195439 | -0.003960165 | 0.7075978 | 0.09178009 | -0.005076864
[5 empty] | 0.1592402 | 0.09437454 | -0.002220534 |  | 0.2249646 | 0.09552732 | -0.004120923 | 0.4535261 | 0.092761 | -0.003827235 | 0.707789 | 0.09258518 | -0.004963621
[5 empty] | 0.1592205 | 0.09519518 | -0.002220312 |  | 0.2251592 | 0.09635799 | -0.004120923 | 0.4539541 | 0.09356762 | -0.003827235 | 0.7076811 | 0.09339027 | -0.004963621
[5 empty] | 0.1592416 | 0.09601583 | -0.002220978 |  | 0.2253255 | 0.09718866 | -0.004120923 | 0.4546346 | 0.09437424 | -0.003827235 | 0.7078634 | 0.09419535 | -0.004963621
[5 empty] | 0.1593035 | 0.09683648 | -0.002220534 |  | 0.2255533 | 0.09801933 | -0.004120923 | 0.4550642 | 0.09518086 | -0.003827235 | 0.7080415 | 0.09500044 | -0.004963621
[5 empty] | 0.1593016 | 0.09765713 | -0.002226032 |  | 0.2258125 | 0.09885001 | -0.003973031 | 0.4557459 | 0.09598747 | -0.003693073 | 0.7084117 | 0.09580553 | -0.004800808
[5 empty] | 0.1592989 | 0.09847778 | -0.00222581 |  | 0.226013 | 0.09968068 | -0.003973031 | 0.4563644 | 0.09679409 | -0.003693073 | 0.7083846 | 0.09661062 | -0.004800808
[5 empty] | 0.1592954 | 0.09929843 | -0.00222581 |  | 0.2262148 | 0.1005114 | -0.003973031 | 0.4567929 | 0.09760071 | -0.003693073 | 0.7088447 | 0.09741571 | -0.004800808
[5 empty] | 0.1593749 | 0.1001191 | -0.002230421 |  | 0.2263876 | 0.101342 | -0.003973031 | 0.4574093 | 0.09840733 | -0.003693073 | 0.7090056 | 0.0982208 | -0.004800808
[5 empty] | 0.1593701 | 0.1009397 | -0.002230198 |  | 0.2265915 | 0.1021727 | -0.00380065 | 0.4580241 | 0.09921394 | -0.003558169 | 0.7089656 | 0.09902589 | -0.004596591
[5 empty] | 0.1593646 | 0.1017604 | -0.002230645 |  | 0.2267662 | 0.1030034 | -0.00380065 | 0.4583835 | 0.1000206 | -0.003558169 | 0.7090197 | 0.09983097 | -0.004596591
[5 empty] | 0.1594005 | 0.102581 | -0.002230868 |  | 0.2269418 | 0.103834 | -0.00380065 | 0.4591198 | 0.1008272 | -0.003558169 | 0.709463 | 0.1006361 | -0.004596591
[5 empty] | 0.159436 | 0.1034017 | -0.002230645 |  | 0.2271481 | 0.1046647 | -0.00380065 | 0.4594728 | 0.1016338 | -0.003558169 | 0.7095087 | 0.1014412 | -0.004596591
[5 empty] | 0.1593873 | 0.1042223 | -0.002234742 |  | 0.2273854 | 0.1054954 | -0.003607831 | 0.4601388 | 0.1024404 | -0.003424039 | 0.7096486 | 0.1022462 | -0.004361
[5 empty] | 0.159464 | 0.105043 | -0.002234742 |  | 0.227593 | 0.1063261 | -0.003607831 | 0.4605467 | 0.103247 | -0.003424039 | 0.7096859 | 0.1030513 | -0.004361
[5 empty] | 0.1594777 | 0.1058636 | -0.002234966 |  | 0.2278615 | 0.1071567 | -0.003607831 | 0.4612674 | 0.1040536 | -0.003424039 | 0.7098175 | 0.1038564 | -0.004361
[5 empty] | 0.1594284 | 0.1066843 | -0.002234519 |  | 0.2280699 | 0.1079874 | -0.003607831 | 0.4617922 | 0.1048603 | -0.003424039 | 0.7101419 | 0.1046615 | -0.004361
[5 empty] | 0.1594837 | 0.1075049 | -0.002239596 |  | 0.2282484 | 0.1088181 | -0.003403601 | 0.4621838 | 0.1056669 | -0.003290393 | 0.7099699 | 0.1054666 | -0.004102549
[5 empty] | 0.1594762 | 0.1083256 | -0.002239148 |  | 0.2284572 | 0.1096487 | -0.003403601 | 0.46276 | 0.1064735 | -0.003290393 | 0.7103846 | 0.1062717 | -0.004102549
[5 empty] | 0.1595106 | 0.1091462 | -0.002239596 |  | 0.2286358 | 0.1104794 | -0.003403601 | 0.4632657 | 0.1072801 | -0.003290393 | 0.7103029 | 0.1070768 | -0.004102549
[5 empty] | 0.1595452 | 0.1099669 | -0.002242448 |  | 0.2289054 | 0.1113101 | -0.003403601 | 0.4636364 | 0.1080867 | -0.003156416 | 0.7104141 | 0.1078819 | -0.004102549
[5 empty] | 0.1595591 | 0.1107875 | -0.002243121 |  | 0.2290838 | 0.1121408 | -0.003192672 | 0.4641907 | 0.1088934 | -0.003156416 | 0.7104228 | 0.1086869 | -0.003829738
[5 empty] | 0.1595523 | 0.1116081 | -0.002243121 |  | 0.229262 | 0.1129714 | -0.003192672 | 0.4647367 | 0.1097 | -0.003156416 | 0.7108215 | 0.109492 | -0.003829738
[5 empty] | 0.1595249 | 0.1124288 | -0.002242896 |  | 0.229531 | 0.1138021 | -0.003192672 | 0.4652739 | 0.1105066 | -0.003156416 | 0.7106251 | 0.1102971 | -0.003829738
[5 empty] | 0.1595398 | 0.1132494 | -0.002242672 |  | 0.2297388 | 0.1146328 | -0.003192672 | 0.4656738 | 0.1113132 | -0.003156416 | 0.7107203 | 0.1111022 | -0.003550348
[5 empty] | 0.1595552 | 0.1140701 | -0.002245691 |  | 0.2299157 | 0.1154635 | -0.002984732 | 0.4661278 | 0.1121198 | -0.003024834 | 0.7110087 | 0.1119073 | -0.003550348
[5 empty] | 0.1595922 | 0.1148907 | -0.002245915 |  | 0.2300615 | 0.1162941 | -0.002984732 | 0.4666355 | 0.1129264 | -0.003024834 | 0.7108989 | 0.1127124 | -0.003550348
[5 empty] | 0.1596508 | 0.1157114 | -0.002245691 |  | 0.2302674 | 0.1171248 | -0.002984732 | 0.4668759 | 0.1137331 | -0.003024834 | 0.7111795 | 0.1135175 | -0.003550348
[5 empty] | 0.1596263 | 0.116532 | -0.002245915 |  | 0.2305641 | 0.1179555 | -0.002984732 | 0.4673613 | 0.1145397 | -0.002895977 | 0.7113576 | 0.1143226 | -0.003550348
[5 empty] | 0.1596654 | 0.1173527 | -0.002248356 |  | 0.2307379 | 0.1187861 | -0.002783721 | 0.4677065 | 0.1153463 | -0.002895977 | 0.7113347 | 0.1151277 | -0.003273368
[5 empty] | 0.1596425 | 0.1181733 | -0.002248356 |  | 0.2309107 | 0.1196168 | -0.002783721 | 0.4682963 | 0.1161529 | -0.002895977 | 0.7114065 | 0.1159327 | -0.003273368
[5 empty] | 0.1596835 | 0.118994 | -0.002249031 |  | 0.2311128 | 0.1204475 | -0.002783721 | 0.4685519 | 0.1169595 | -0.002895977 | 0.7112772 | 0.1167378 | -0.003273368
[5 empty] | 0.1597045 | 0.1198146 | -0.002248356 |  | 0.2313139 | 0.1212782 | -0.002783721 | 0.4688583 | 0.1177661 | -0.002895977 | 0.7115386 | 0.1175429 | -0.003007675
[5 empty] | 0.1597265 | 0.1206353 | -0.002251274 |  | 0.2315442 | 0.1221088 | -0.002598439 | 0.4692151 | 0.1185728 | -0.002767964 | 0.7115003 | 0.118348 | -0.003007675
[5 empty] | 0.1597498 | 0.1214559 | -0.002250823 |  | 0.2316813 | 0.1229395 | -0.002598439 | 0.4696863 | 0.1193794 | -0.002767964 | 0.7116554 | 0.1191531 | -0.003007675
[5 empty] | 0.1597952 | 0.1222766 | -0.002250823 |  | 0.2319701 | 0.1237702 | -0.002598439 | 0.4700138 | 0.120186 | -0.002767964 | 0.7118068 | 0.1199582 | -0.003007675
[5 empty] | 0.1598419 | 0.1230972 | -0.002252121 |  | 0.2321654 | 0.1246008 | -0.002598439 | 0.470197 | 0.1209926 | -0.002767964 | 0.7117573 | 0.1207633 | -0.003007675
[5 empty] | 0.1598271 | 0.1239179 | -0.002252571 |  | 0.232267 | 0.1254315 | -0.002434747 | 0.4706221 | 0.1217992 | -0.002643547 | 0.7118026 | 0.1215684 | -0.002761495
[5 empty] | 0.1598766 | 0.1247385 | -0.002252121 |  | 0.2324589 | 0.1262622 | -0.002434747 | 0.4707728 | 0.1226058 | -0.002643547 | 0.7118441 | 0.1223735 | -0.002761495
[5 empty] | 0.1599277 | 0.1255592 | -0.002252121 |  | 0.232741 | 0.1270929 | -0.002434747 | 0.4710355 | 0.1234125 | -0.002643547 | 0.7119807 | 0.1231785 | -0.002761495
[5 empty] | 0.1599174 | 0.1263798 | -0.002252346 |  | 0.2328677 | 0.1279235 | -0.002434747 | 0.47141 | 0.1242191 | -0.002643547 | 0.711719 | 0.1239836 | -0.002543161
[5 empty] | 0.1599927 | 0.1272005 | -0.002253076 |  | 0.2331152 | 0.1287542 | -0.002298944 | 0.4715083 | 0.1250257 | -0.002521805 | 0.7119468 | 0.1247887 | -0.002543161
[5 empty] | 0.16 | 0.1280211 | -0.002252851 |  | 0.2332683 | 0.1295849 | -0.002298944 | 0.4717819 | 0.1258323 | -0.002521805 | 0.7119737 | 0.1255938 | -0.002543161
[5 empty] | 0.160044 | 0.1288418 | -0.002253076 |  | 0.2334807 | 0.1304156 | -0.002298944 | 0.4719719 | 0.1266389 | -0.002521805 | 0.7118984 | 0.1263989 | -0.002543161
[5 empty] | 0.1600847 | 0.1296624 | -0.002253076 |  | 0.2335391 | 0.1312462 | -0.002298944 | 0.4720778 | 0.1274456 | -0.002521805 | 0.7121154 | 0.127204 | -0.002543161
[5 empty] | 0.160108 | 0.1304831 | -0.002243574 |  | 0.2338076 | 0.1320769 | -0.00219215 | 0.4723578 | 0.1282522 | -0.002403737 | 0.7119342 | 0.1280091 | -0.002361314
[5 empty] | 0.1601767 | 0.1313037 | -0.002243799 |  | 0.2340161 | 0.1329076 | -0.00219215 | 0.4723585 | 0.1290588 | -0.002403737 | 0.7118481 | 0.1288142 | -0.002361314
[5 empty] | 0.1602069 | 0.1321244 | -0.002243574 |  | 0.2341313 | 0.1337382 | -0.00219215 | 0.4724677 | 0.1298654 | -0.002403737 | 0.7118571 | 0.1296192 | -0.002361314
[5 empty] | 0.1602824 | 0.132945 | -0.002243799 |  | 0.2343694 | 0.1345689 | -0.00219215 | 0.4727496 | 0.130672 | -0.002290248 | 0.7119631 | 0.1304243 | -0.002361314
[5 empty] | 0.1602981 | 0.1337656 | -0.002214693 |  | 0.2344523 | 0.1353996 | -0.002092467 | 0.4726859 | 0.1314786 | -0.002290248 | 0.7118645 | 0.1312294 | -0.00222368
[5 empty] | 0.16038 | 0.1345863 | -0.002214915 |  | 0.23472 | 0.1362303 | -0.002092467 | 0.4727511 | 0.1322853 | -0.002290248 | 0.7118798 | 0.1320345 | -0.00222368
[5 empty] | 0.160444 | 0.1354069 | -0.002215136 |  | 0.2348015 | 0.1370609 | -0.002092467 | 0.4726848 | 0.1330919 | -0.002290248 | 0.7115146 | 0.1328396 | -0.00222368
[5 empty] | 0.16049 | 0.1362276 | -0.002167191 |  | 0.235006 | 0.1378916 | -0.002092467 | 0.4726729 | 0.1338985 | -0.002290248 | 0.7110704 | 0.1336447 | -0.00222368
[5 empty] | 0.1606231 | 0.1370482 | -0.002166758 |  | 0.235179 | 0.1387223 | -0.001995295 | 0.4727269 | 0.1347051 | -0.002180666 | 0.7106514 | 0.1344498 | -0.002103418
[5 empty] | 0.1606748 | 0.1378689 | -0.002166758 |  | 0.2353822 | 0.1395529 | -0.001995295 | 0.4726515 | 0.1355117 | -0.002180666 | 0.7098693 | 0.1352549 | -0.002103418
[5 empty] | 0.1607082 | 0.1386895 | -0.002167191 |  | 0.2354918 | 0.1403836 | -0.001995295 | 0.4723191 | 0.1363183 | -0.002180666 | 0.708927 | 0.13606 | -0.002103418
[5 empty] | 0.1607864 | 0.1395102 | -0.002167191 |  | 0.2356937 | 0.1412143 | -0.001995295 | 0.4719906 | 0.137125 | -0.002074102 | 0.7079288 | 0.136865 | -0.002103418
[5 empty] | 0.1608673 | 0.1403308 | -0.002103724 |  | 0.235926 | 0.142045 | -0.00190299 | 0.4716675 | 0.1379316 | -0.002074102 | 0.7066838 | 0.1376701 | -0.001988981
[5 empty] | 0.1609929 | 0.1411515 | -0.002103724 |  | 0.2360956 | 0.1428756 | -0.00190299 | 0.4713518 | 0.1387382 | -0.002074102 | 0.7051983 | 0.1384752 | -0.001988981
[5 empty] | 0.1610365 | 0.1419721 | -0.002104145 |  | 0.2362335 | 0.1437063 | -0.00190299 | 0.4709806 | 0.1395448 | -0.002074102 | 0.7036743 | 0.1392803 | -0.001988981
[5 empty] | 0.1611669 | 0.1427928 | -0.002103934 |  | 0.2363707 | 0.144537 | -0.00190299 | 0.4704267 | 0.1403514 | -0.002074102 | 0.7019219 | 0.1400854 | -0.001988981
[5 empty] | 0.1612574 | 0.1436134 | -0.002027715 |  | 0.2366004 | 0.1453677 | -0.00181558 | 0.4698856 | 0.141158 | -0.001970208 | 0.7000449 | 0.1408905 | -0.001881024
[5 empty] | 0.1613079 | 0.1444341 | -0.002027512 |  | 0.2367051 | 0.1461983 | -0.00181558 | 0.4692302 | 0.1419647 | -0.001970208 | 0.6981466 | 0.1416956 | -0.001881024
[5 empty] | 0.161445 | 0.1452547 | -0.002027512 |  | 0.2369025 | 0.147029 | -0.00181558 | 0.4686556 | 0.1427713 | -0.001970208 | 0.6964263 | 0.1425007 | -0.001881024
[5 empty] | 0.1615207 | 0.1460754 | -0.002027309 |  | 0.2370369 | 0.1478597 | -0.00181558 | 0.4680989 | 0.1435779 | -0.001970208 | 0.6943068 | 0.1433058 | -0.001881024
[5 empty] | 0.1616407 | 0.146896 | -0.001938107 |  | 0.2372641 | 0.1486903 | -0.001733166 | 0.467305 | 0.1443845 | -0.001869894 | 0.6918926 | 0.1441108 | -0.001780253
[5 empty] | 0.1617415 | 0.1477167 | -0.001938495 |  | 0.2374283 | 0.149521 | -0.001733166 | 0.4664046 | 0.1451911 | -0.001869894 | 0.6895766 | 0.1449159 | -0.001780253
[5 empty] | 0.1618441 | 0.1485373 | -0.001938495 |  | 0.2375919 | 0.1503517 | -0.001733166 | 0.465656 | 0.1459978 | -0.001869894 | 0.687267 | 0.145721 | -0.001780253
[5 empty] | 0.1619696 | 0.149358 | -0.001840329 |  | 0.2376923 | 0.1511824 | -0.001733166 | 0.4647406 | 0.1468044 | -0.001869894 | 0.6847772 | 0.1465261 | -0.001780253
[5 empty] | 0.1620543 | 0.1501786 | -0.001840145 |  | 0.2378858 | 0.152013 | -0.001656743 | 0.4638522 | 0.147611 | -0.001771749 | 0.682305 | 0.1473312 | -0.001687416
[5 empty] | 0.1621407 | 0.1509993 | -0.001840145 |  | 0.238016 | 0.1528437 | -0.001656743 | 0.4629287 | 0.1484176 | -0.001771749 | 0.6796648 | 0.1481363 | -0.001687416
[5 empty] | 0.1622284 | 0.1518199 | -0.001839961 |  | 0.2381456 | 0.1536744 | -0.001656743 | 0.4620356 | 0.1492242 | -0.001771749 | 0.6769583 | 0.1489414 | -0.001687416
[5 empty] | 0.1623389 | 0.1526406 | -0.001840145 |  | 0.2383684 | 0.1545051 | -0.001656743 | 0.4611744 | 0.1500308 | -0.001771749 | 0.6740018 | 0.1497465 | -0.001687416
[5 empty] | 0.1625144 | 0.1534612 | -0.001735882 |  | 0.2385279 | 0.1553357 | -0.001586107 | 0.4601564 | 0.1508375 | -0.001675973 | 0.6710864 | 0.1505515 | -0.001603294
[5 empty] | 0.1626061 | 0.1542819 | -0.001735882 |  | 0.2386867 | 0.1561664 | -0.001586107 | 0.458984 | 0.1516441 | -0.001675973 | 0.6683115 | 0.1513566 | -0.001603294
[5 empty] | 0.1626991 | 0.1551025 | -0.001735535 |  | 0.2387823 | 0.1569971 | -0.001586107 | 0.4580391 | 0.1524507 | -0.001675973 | 0.6653052 | 0.1521617 | -0.001603294
[5 empty] | 0.1628356 | 0.1559231 | -0.001735709 |  | 0.2390024 | 0.1578277 | -0.001586107 | 0.4568803 | 0.1532573 | -0.001583202 | 0.6626374 | 0.1529668 | -0.001603294
[5 empty] | 0.1629732 | 0.1567438 | -0.001625732 |  | 0.2391907 | 0.1586584 | -0.001521775 | 0.4556996 | 0.1540639 | -0.001583202 | 0.6594697 | 0.1537719 | -0.001529915
[5 empty] | 0.1630905 | 0.1575644 | -0.001625569 |  | 0.2392527 | 0.1594891 | -0.001521775 | 0.4546246 | 0.1548705 | -0.001583202 | 0.6564643 | 0.154577 | -0.001529915
[5 empty] | 0.1631447 | 0.1583851 | -0.001625406 |  | 0.2394082 | 0.1603198 | -0.001521775 | 0.4535309 | 0.1556772 | -0.001583202 | 0.6535323 | 0.1553821 | -0.001529915
[5 empty] | 0.1632848 | 0.1592057 | -0.001625244 |  | 0.2395944 | 0.1611504 | -0.001521775 | 0.452295 | 0.1564838 | -0.001583202 | 0.6504938 | 0.1561872 | -0.001529915
[5 empty] | 0.1634257 | 0.1600264 | -0.001512513 |  | 0.2397486 | 0.1619811 | -0.00146484 | 0.451107 | 0.1572904 | -0.001493028 | 0.6475398 | 0.1569923 | -0.001466774
[5 empty] | 0.1635246 | 0.160847 | -0.001512665 |  | 0.2399335 | 0.1628118 | -0.00146484 | 0.4499062 | 0.158097 | -0.001493028 | 0.6443079 | 0.1577973 | -0.001466774
[5 empty] | 0.1636239 | 0.1616677 | -0.001512665 |  | 0.2401178 | 0.1636424 | -0.00146484 | 0.448632 | 0.1589036 | -0.001493028 | 0.6414476 | 0.1586024 | -0.001466774
[5 empty] | 0.1637451 | 0.1624883 | -0.001427212 |  | 0.240207 | 0.1644731 | -0.001427354 | 0.4474109 | 0.1597103 | -0.001426926 | 0.6382311 | 0.1594075 | -0.001427212
[5 empty] | 0.1639307776 | 0.163309 | -0.001427497 |  | 0.2404214 | 0.1653038 | -0.001427354 | 0.4463067 | 0.1605169 | -0.001426926 | 0.6353045 | 0.1602126 | -0.001427212