## 1
Общество с ограниченной ответственностью "Инженерная геология" (ООО "ИнжГео") | [10 empty] | Общество с ограниченной ответственностью "Инженерная геология" (ООО "ИнжГео")
Юр. адрес: 117279, г. Москва, ул. Миклухо-Маклая, 36 а, этаж 5, пом. XXIII к. 76-84 | [10 empty] | Юр. адрес: 117279, г. Москва, ул. Миклухо-Маклая, 36 а, этаж 5, пом. XXIII к. 76-84 | [8 empty] | нагр |  |  | X0 | Y0 | R |  | нагр |  |  |  | X0 | Y0 | R | нагр |  |  |  | X0 | Y0 | R |  | нагр |  |  |  | X0 | Y0 | R
Телефон/факс +7 (495) 132-30-00, Адрес электронной почты inbox@inj-geo.ru | [10 empty] | Телефон/факс +7 (495) 132-30-00, Адрес электронной почты inbox@inj-geo.ru | [12 empty] | 0 | [7 empty] | 0 | [6 empty] | 0 | [7 empty] | 0
[20 empty] | девиатор | [6 empty] | девиатор | [6 empty] | девиатор | [7 empty] | девиатор
Испытательная лаборатория ООО «ИнжГео» | [10 empty] | Испытательная лаборатория ООО «ИнжГео» | [8 empty] | x0 | Угол | X | Y |  |  |  | x0 |  | Угол | X | Y |  |  | x0 |  | Угол | X | Y |  |  |  | x0 |  | Угол | X | Y
Адрес места осуществления деятельности лаборатории: г. Москва, просп. Вернадского, д. 51, стр. 1 | [10 empty] | Адрес места осуществления деятельности лаборатории: г. Москва, просп. Вернадского, д. 51, стр. 1 | [9 empty] | 0 | [7 empty] | 0 | [6 empty] | 0 | [7 empty] | 0
Телефон +7(910)4557682, E-mail: slg85@mail.ru | [10 empty] | Телефон +7(910)4557682, E-mail: slg85@mail.ru | [9 empty] | 5 | [7 empty] | 5 | [6 empty] | 5 | [7 empty] | 5
[21 empty] | 10 | [7 empty] | 10 | [6 empty] | 10 | [7 empty] | 10
Протокол испытаний № 13-63/36 от 04-12-2022 | [20 empty] | 15 | [7 empty] | 15 | [6 empty] | 15 | [7 empty] | 15
Наименование и адрес заказчика: ООО Регионстрой | [20 empty] | 20 | [7 empty] | 20 | [6 empty] | 20 | [7 empty] | 20
Наименование объекта: Переход трубопровода через р. Енисей | [20 empty] | 25 | [7 empty] | 25 | [6 empty] | 25 | [7 empty] | 25
Наименование используемого метода/методики: ГОСТ 12248.4-2020 | [20 empty] | 30 | [7 empty] | 30 | [6 empty] | 30 | [7 empty] | 30
Условия проведения испытания: температура окружающей среды (18 - 25)0С, влажность воздуха (40 - 75)% | [20 empty] | 35 | [7 empty] | 35 | [6 empty] | 35 | [7 empty] | 35
Дата получение объекта подлежащего испытаниям: 07-11-2022 | [20 empty] | 40 | [7 empty] | 40 | [6 empty] | 40 | [7 empty] | 40
Дата испытания: 25.10.2022-19.11.2036 | [20 empty] | 45 | [7 empty] | 45 | [6 empty] | 45 | [7 empty] | 45
Испытание грунтов методом трехосного сжатия | [10 empty] | Испытание грунтов методом трехосного сжатия | [9 empty] | 50 | [7 empty] | 50 | [6 empty] | 50 | [7 empty] | 50
Лабораторный номер: |  | 1071 | [5 empty] | We, % = | 0.53286882 |  | Лабораторный номер: | [6 empty] | We, % = |  |  | 55 | [7 empty] | 55 | [6 empty] | 55 | [7 empty] | 55
Номер скважины: |  | BH-004 | [5 empty] | ρ, г/см3 = | 1.9 |  | Номер скважины: | [6 empty] | ρ, г/см3 = |  |  | 60 | [7 empty] | 60 | [6 empty] | 60 | [7 empty] | 60
Глубина отбора, м: |  | 1.5 | [5 empty] | ρs, г/см3 = | 2.73 |  | Глубина отбора, м: | [6 empty] | ρs, г/см3 = |  |  | 65 | [7 empty] | 65 | [6 empty] | 65 | [7 empty] | 65
Наименование грунта: |  | Суглинок, после оттаивания текучий, легкий пылеватый | [5 empty] | e, д.е. = | 1.1 |  | Наименование грунта: | [6 empty] | e, д.е. = |  |  | 70 | [7 empty] | 70 | [6 empty] | 70 | [7 empty] | 70
Схема проведения опыта: |  | КД | [5 empty] | IL, д.е. = | 2.365 |  | Схема проведения опыта: |  | CD |  |  |  |  | IL, д.е. = |  |  | 75 | [7 empty] | 75 | [6 empty] | 75 | [7 empty] | 75
Результаты испытаний | [10 empty] | Результаты испытаний | [9 empty] | 80 | [7 empty] | 80 | [6 empty] | 80 | [7 empty] | 80
[21 empty] | 85 | [7 empty] | 85 | [6 empty] | 85 | [7 empty] | 85
[21 empty] | 90 | [7 empty] | 90 | [6 empty] | 90 | [7 empty] | 90
[21 empty] | 95 | [7 empty] | 95 | [6 empty] | 95 | [7 empty] | 95
[21 empty] | 100 | [7 empty] | 100 | [6 empty] | 100 | [7 empty] | 100
[21 empty] | 105 | [7 empty] | 105 | [6 empty] | 105 | [7 empty] | 105
[21 empty] | 110 | [7 empty] | 110 | [6 empty] | 110 | [7 empty] | 110
[21 empty] | 115 | [7 empty] | 115 | [6 empty] | 115 | [7 empty] | 115
[21 empty] | 120 | [7 empty] | 120 | [6 empty] | 120 | [7 empty] | 120
[21 empty] | 125 | [7 empty] | 125 | [6 empty] | 125 | [7 empty] | 125
[21 empty] | 130 | [7 empty] | 130 | [6 empty] | 130 | [7 empty] | 130
[21 empty] | 135 | [7 empty] | 135 | [6 empty] | 135 | [7 empty] | 135
[21 empty] | 140 | [7 empty] | 140 | [6 empty] | 140 | [7 empty] | 140
[21 empty] | 145 | [7 empty] | 145 | [6 empty] | 145 | [7 empty] | 145
[21 empty] | 150 | [7 empty] | 150 | [6 empty] | 150 | [7 empty] | 150
[21 empty] | 155 | [7 empty] | 155 | [6 empty] | 155 | [7 empty] | 155
[21 empty] | 160 | [7 empty] | 160 | [6 empty] | 160 | [7 empty] | 160
[21 empty] | 165 | [7 empty] | 165 | [6 empty] | 165 | [7 empty] | 165
[21 empty] | 170 | [7 empty] | 170 | [6 empty] | 170 | [7 empty] | 170
[21 empty] | 175 | [7 empty] | 175 | [6 empty] | 175 | [7 empty] | 175
[21 empty] | 180 | [7 empty] | 180 | [6 empty] | 180 | [7 empty] | 180
[13 empty] | Давление в камере, Мпа σ3 | Вертикальная нагрузка, Мпа σ1 | Поровое давление, Мпа u
[13 empty] | 0.05 | 0.2332784 |  |  |  |  | 1 | [6 empty] | σ3,кПа | σ1,кПа | u, кПа |  |  |  | 4
[13 empty] | 0.15 | 0.5869916 | [26 empty] | δ3, Мпа | δ1-δ3, МПа | δ1, МПа | δ1, КПа
[13 empty] | 0.25 | 0.9407048 | [20 empty] | С, МПа:
φ, град:
E, Мпа
[26 empty] | x | 0
[26 empty] | y |  |  |  | С, кПа | φ,°
Эффективные значения угла внутреннего трения и удельного сцепления ϕ', С'
[13 empty] | ϕ', град. = | 34
[13 empty] | С', МПа = | 0.015
|  | K0, д.е. | 0.4408071 | Эффективное напряжение, Мпа: |  |  |  |  | 0.02204035
|  | Модуль деформации E0, МПа: |  | Точки нахождения модуля Е0, Мпа (полное напряжение): |  |  |  |  | 0.02204035 | 0.05204035
|  | Модуль деформации E50, МПа: |  | qmax Давление при разрушении образца, Мпа (девиатор): |  |  |  |  | 0.1610526
|  | Коэф. Поперечной деформации, ϑ: |  | 0,5 qmax, Мпа (девиатор): |  |  |  |  | 0.08052632
| Начальник исп. лаборатории: | [6 empty] | Семиколенова Л.Г. |  |  |  |  | Начальник исп. лаборатории: |  |  |  |  | Семиколенова Л.Г.
Лист 1 , всего листов 2 | [11 empty] | Лист 2 , всего листов 2
Частичное воспроизведение протокола испытаний без письменного разрешения ООО «ИнжГео» ЗАПРЕЩАЕТСЯ | [11 empty] | Частичное воспроизведение протокола испытаний без письменного разрешения ООО «ИнжГео» ЗАПРЕЩАЕТСЯ
E0 |  |  | E50 |  | Деформация |  |  |  | Первая прочность |  |  | Вторая прочность |  |  | Третья прочность
devE0 | epsE0 |  | dev50 | epsE50 | dev | eps | ev |  | dev1 | eps1 | ev1 | dev1 | eps1 | ev2 | dev1 | eps1 | ev3
0.03 | 0.001577797 |  | 0.08052632 | 0.004733391 | 0 | 0 | 0.001406579 |  | 0 | 0 | 0.000786931 | 0 | 0 | 0.0005180762 | 0 | 0 | 0.0007835252
[5 empty] | 0.01467942 | 0.0007464773 | 0.001406438 |  | 0.01493942 | 0.0007621251 | 0.000786931 | 0.04814652 | 0.0007587633 | 0.0005180762 | 0.07179413 | 0.000756105 | 0.0007835252
Секущая модуля Е0 |  |  | Линия Q max |  | 0.03 | 0.001577797 | 0.001406016 |  | 0.03 | 0.001577797 | 0.000786931 | 0.09 | 0.001474577 | 0.0005180762 | 0.15 | 0.001643538 | 0.0007835252
| 0 |  |  | 0 | 0.04249405 | 0.002239432 | -0.001936636 |  | 0.04349734 | 0.002286375 | -0.002419942 | 0.139218 | 0.00227629 | -0.002688189 | 0.2069413 | 0.002268315 | -0.002997146
[5 empty] | 0.0574228 | 0.002985909 | -0.001937604 |  | 0.05870193 | 0.0030485 | -0.002419942 | 0.1850256 | 0.003035053 | -0.002688189 | 0.2771176 | 0.00302442 | -0.002997146
[5 empty] | 0.07039692 | 0.003732386 | -0.00193741 |  | 0.0730428 | 0.003810626 | -0.002419942 | 0.2184958 | 0.004001037 | -0.002688189 | 0.3304703 | 0.003780525 | -0.002997146
|  |  | Линия 0,5 Q max |  | 0.08052632 | 0.004733391 | -0.001935474 |  | 0.08455628 | 0.004572751 | -0.002419942 | 0.225099 | 0.00455258 | -0.002688189 | 0.3453524 | 0.004229176 | -0.002997146
|  |  |  | 0 | 0.08251933 | 0.005225341 | -0.0006430557 |  | 0.0916392 | 0.005386613 | -0.001516338 | 0.2338135 | 0.005311343 | -0.002657561 | 0.3618373 | 0.005292735 | -0.002967676
[5 empty] | 0.08539816 | 0.005971818 | -0.0006431199 |  | 0.09477884 | 0.006097001 | -0.001516338 | 0.242016 | 0.006070106 | -0.002657561 | 0.3721249 | 0.00604884 | -0.002967676
[5 empty] | 0.08789412 | 0.006718295 | -0.0006435057 |  | 0.09792083 | 0.006859126 | -0.001516338 | 0.2493322 | 0.00682887 | -0.002657561 | 0.3828059 | 0.006804945 | -0.002967676
[5 empty] | 0.09024482 | 0.007464773 | -0.0006564443 |  | 0.1009418 | 0.007621251 | -0.001516338 | 0.2567818 | 0.007587633 | -0.002657561 | 0.3919232 | 0.00756105 | -0.002967676
[5 empty] | 0.09251928 | 0.00821125 | -0.0006564443 |  | 0.1037342 | 0.008383376 | -0.001550449 | 0.2630987 | 0.008346396 | -0.002517371 | 0.4004585 | 0.008317155 | -0.002777925
Коэфф. Точки |  |  |  |  | 0.09455815 | 0.008957727 | -0.0006564443 |  | 0.1063377 | 0.009145501 | -0.001550449 | 0.2692813 | 0.00910516 | -0.002517371 | 0.4076695 | 0.00907326 | -0.002777925
[5 empty] | 0.0966025 | 0.009704205 | -0.000657101 |  | 0.1086991 | 0.009907626 | -0.001550449 | 0.2748999 | 0.009863923 | -0.002517371 | 0.4149062 | 0.009829365 | -0.002777925
[5 empty] | 0.09846023 | 0.01045068 | -0.0006565099 |  | 0.1109062 | 0.01066975 | -0.001550449 | 0.2800156 | 0.01062269 | -0.002517371 | 0.4216951 | 0.01058547 | -0.002777925
[5 empty] | 0.09997413 | 0.01119716 | -0.0006828003 |  | 0.1131168 | 0.01143188 | -0.001621591 | 0.2852578 | 0.01138145 | -0.002302508 | 0.4278109 | 0.01134158 | -0.002479623
[5 empty] | 0.1016169 | 0.01194364 | -0.000682732 |  | 0.1151325 | 0.012194 | -0.001621591 | 0.28926 | 0.01214021 | -0.002302508 | 0.4324046 | 0.01209768 | -0.002479623
[5 empty] | 0.1030691 | 0.01269011 | -0.000682732 |  | 0.1167781 | 0.01295613 | -0.001621591 | 0.293838 | 0.01289898 | -0.002302508 | 0.4381086 | 0.01285379 | -0.002479623
[5 empty] | 0.1041377 | 0.01343659 | -0.0006834832 |  | 0.1185789 | 0.01371825 | -0.001621591 | 0.2972509 | 0.01365774 | -0.002302508 | 0.4421607 | 0.01360989 | -0.002479623
[5 empty] | 0.1054939 | 0.01418307 | -0.0007223549 |  | 0.1199922 | 0.01448038 | -0.001722298 | 0.3006279 | 0.0144165 | -0.002058229 | 0.4462505 | 0.014366 | -0.002127628
[5 empty] | 0.1066397 | 0.01492955 | -0.000721705 |  | 0.1215183 | 0.0152425 | -0.001722298 | 0.3040441 | 0.01517527 | -0.002058229 | 0.4508486 | 0.0151221 | -0.002127628
[5 empty] | 0.1075817 | 0.01567602 | -0.0007217772 |  | 0.1227063 | 0.01600463 | -0.001722298 | 0.3068895 | 0.01593403 | -0.002058229 | 0.4541096 | 0.01587821 | -0.002127628
[5 empty] | 0.1086284 | 0.0164225 | -0.0007702357 |  | 0.124118 | 0.01676675 | -0.001722298 | 0.3098246 | 0.01669279 | -0.002058229 | 0.4578991 | 0.01663431 | -0.001783378
[5 empty] | 0.1095533 | 0.01716898 | -0.0007699276 |  | 0.1253146 | 0.01752888 | -0.001839993 | 0.3120924 | 0.01745156 | -0.001819583 | 0.4601386 | 0.01739042 | -0.001783378
[5 empty] | 0.110349 | 0.01791545 | -0.0007707749 |  | 0.1264093 | 0.018291 | -0.001839993 | 0.3151491 | 0.01821032 | -0.001819583 | 0.4641352 | 0.01814652 | -0.001783378
[5 empty] | 0.1111848 | 0.01866193 | -0.0007708519 |  | 0.1274116 | 0.01905313 | -0.001839993 | 0.3169778 | 0.01896908 | -0.001819583 | 0.4669462 | 0.01890263 | -0.001783378
[5 empty] | 0.1119582 | 0.01940841 | -0.0007704668 |  | 0.1285631 | 0.01981525 | -0.001839993 | 0.3189935 | 0.01972785 | -0.001819583 | 0.4688168 | 0.01965873 | -0.001783378
[5 empty] | 0.1126945 | 0.02015489 | -0.0008283551 |  | 0.1295006 | 0.02057738 | -0.00196522 | 0.3213182 | 0.02048661 | -0.001631758 | 0.4724504 | 0.02041484 | -0.00150532
[5 empty] | 0.1135666 | 0.02090136 | -0.0008279411 |  | 0.1302493 | 0.0213395 | -0.00196522 | 0.3231289 | 0.02124537 | -0.001631758 | 0.4753013 | 0.02117094 | -0.00150532
[5 empty] | 0.1141264 | 0.02164784 | -0.0008284379 |  | 0.131252 | 0.02210163 | -0.00196522 | 0.3250133 | 0.02200414 | -0.001631758 | 0.4775482 | 0.02192705 | -0.00150532
[5 empty] | 0.1149894 | 0.02239432 | -0.0008276099 |  | 0.132177 | 0.02286375 | -0.00196522 | 0.3260912 | 0.0227629 | -0.001631758 | 0.4808325 | 0.02268315 | -0.001353382
[5 empty] | 0.1158212 | 0.0231408 | -0.0008929899 |  | 0.1330517 | 0.02362588 | -0.002089273 | 0.3278593 | 0.02352166 | -0.001535771 | 0.4836677 | 0.02343926 | -0.001353382
[5 empty] | 0.1167142 | 0.02388727 | -0.0008928114 |  | 0.1341432 | 0.024388 | -0.002089273 | 0.3294851 | 0.02428043 | -0.001535771 | 0.4872676 | 0.02419536 | -0.001353382
[5 empty] | 0.1174775 | 0.02463375 | -0.0008925437 |  | 0.1350206 | 0.02515013 | -0.002089273 | 0.3318086 | 0.02503919 | -0.001535771 | 0.4901281 | 0.02495147 | -0.001353382
[5 empty] | 0.1183872 | 0.02538023 | -0.0008931684 |  | 0.1360626 | 0.02591225 | -0.002089273 | 0.3333072 | 0.02579795 | -0.001535771 | 0.4937125 | 0.02570757 | -0.001353382
[5 empty] | 0.1192795 | 0.0261267 | -0.0009742549 |  | 0.1369794 | 0.02667438 | -0.002207319 | 0.3346494 | 0.02655672 | -0.001546617 | 0.4972838 | 0.02646368 | -0.001341527
[5 empty] | 0.1202348 | 0.02687318 | -0.0009749369 |  | 0.1381686 | 0.0274365 | -0.002207319 | 0.3365173 | 0.02731548 | -0.001546617 | 0.5012624 | 0.02721978 | -0.001341527
[5 empty] | 0.1210904 | 0.02761966 | -0.000974742 |  | 0.1392047 | 0.02819863 | -0.002207319 | 0.338333 | 0.02807424 | -0.001546617 | 0.5042961 | 0.02797589 | -0.001341527
[5 empty] | 0.122118 | 0.02836614 | -0.0009738653 |  | 0.1401791 | 0.02896075 | -0.002207319 | 0.3398533 | 0.02883301 | -0.001546617 | 0.5085706 | 0.02873199 | -0.001341527
[5 empty] | 0.1230419 | 0.02911261 | -0.001178028 |  | 0.141338 | 0.02972288 | -0.002349576 | 0.3410288 | 0.02959177 | -0.001609963 | 0.5114375 | 0.0294881 | -0.00135123
[5 empty] | 0.1240501 | 0.02985909 | -0.001178971 |  | 0.1423754 | 0.030485 | -0.002349576 | 0.342499 | 0.03035053 | -0.001609963 | 0.5148671 | 0.0302442 | -0.00135123
[5 empty] | 0.1250547 | 0.03060557 | -0.001179324 |  | 0.1434427 | 0.03124713 | -0.002349576 | 0.3439231 | 0.0311093 | -0.001609963 | 0.5184832 | 0.03100031 | -0.00135123
[5 empty] | 0.1258429 | 0.03135205 | -0.001178735 |  | 0.1445196 | 0.03200925 | -0.002349576 | 0.345402 | 0.03186806 | -0.001609963 | 0.5219796 | 0.03175641 | -0.001364923
[5 empty] | 0.1269046 | 0.03209852 | -0.001495243 |  | 0.1453315 | 0.03277138 | -0.002522201 | 0.3465906 | 0.03262682 | -0.001711437 | 0.5255876 | 0.03251252 | -0.001364923
[5 empty] | 0.1276914 | 0.032845 | -0.001494795 |  | 0.1465605 | 0.0335335 | -0.002522201 | 0.3475389 | 0.03338559 | -0.001711437 | 0.5290753 | 0.03326862 | -0.001364923
[5 empty] | 0.128823 | 0.03359148 | -0.001494646 |  | 0.1472642 | 0.03429563 | -0.002522201 | 0.3490455 | 0.03414435 | -0.001711437 | 0.5314252 | 0.03402473 | -0.001364923
[5 empty] | 0.1297641 | 0.03433795 | -0.001879141 |  | 0.1483461 | 0.03505776 | -0.002522201 | 0.3502164 | 0.03490311 | -0.001711437 | 0.5351351 | 0.03478083 | -0.001364923
[5 empty] | 0.1304742 | 0.03508443 | -0.001878202 |  | 0.1493122 | 0.03581988 | -0.002705928 | 0.3516027 | 0.03566188 | -0.001837742 | 0.5385669 | 0.03553694 | -0.001383892
[5 empty] | 0.1313111 | 0.03583091 | -0.001879705 |  | 0.1500796 | 0.03658201 | -0.002705928 | 0.3526554 | 0.03642064 | -0.001837742 | 0.5414012 | 0.03629304 | -0.001383892
[5 empty] | 0.1324027 | 0.03657739 | -0.001879517 |  | 0.1510065 | 0.03734413 | -0.002705928 | 0.3539281 | 0.0371794 | -0.001837742 | 0.544187 | 0.03704915 | -0.001383892
[5 empty] | 0.133092 | 0.03732386 | -0.001878765 |  | 0.1519726 | 0.03810626 | -0.002705928 | 0.3543649 | 0.03793817 | -0.001837742 | 0.5472429 | 0.03780525 | -0.001383892
[5 empty] | 0.1338316 | 0.03807034 | -0.002284307 |  | 0.1528962 | 0.03886838 | -0.002884739 | 0.3553781 | 0.03869693 | -0.001975546 | 0.5500921 | 0.03856136 | -0.001404652
[5 empty] | 0.1347501 | 0.03881682 | -0.002286135 |  | 0.1536535 | 0.03963051 | -0.002884739 | 0.3565681 | 0.03945569 | -0.001975546 | 0.5530537 | 0.03931746 | -0.001404652
[5 empty] | 0.1354959 | 0.0395633 | -0.002286135 |  | 0.1544661 | 0.04039263 | -0.002884739 | 0.357887 | 0.04021446 | -0.001975546 | 0.5551624 | 0.04007357 | -0.001404652
[5 empty] | 0.1361958 | 0.04030977 | -0.002285221 |  | 0.1552311 | 0.04115476 | -0.002884739 | 0.3583718 | 0.04097322 | -0.001975546 | 0.559158 | 0.04082967 | -0.001404652
[5 empty] | 0.1368478 | 0.04105625 | -0.002676863 |  | 0.1559467 | 0.04191688 | -0.003055663 | 0.3592931 | 0.04173198 | -0.00211495 | 0.5614912 | 0.04158578 | -0.001427156
[5 empty] | 0.1376187 | 0.04180273 | -0.002673119 |  | 0.1569422 | 0.04267901 | -0.003055663 | 0.3604511 | 0.04249075 | -0.00211495 | 0.563366 | 0.04234188 | -0.001427156
[5 empty] | 0.1382825 | 0.0425492 | -0.002676061 |  | 0.1576177 | 0.04344113 | -0.003055663 | 0.3609291 | 0.04324951 | -0.00211495 | 0.566411 | 0.04309799 | -0.001427156
[5 empty] | 0.1389688 | 0.04329568 | -0.002674189 |  | 0.1580104 | 0.04420326 | -0.003055663 | 0.3616983 | 0.04400827 | -0.00211495 | 0.5689178 | 0.04385409 | -0.001427156
[5 empty] | 0.1393355 | 0.04404216 | -0.003002147 |  | 0.1587848 | 0.04496538 | -0.003192214 | 0.3629159 | 0.04476704 | -0.002245833 | 0.5719494 | 0.0446102 | -0.001449414
[5 empty] | 0.1398341 | 0.04478864 | -0.003001847 |  | 0.1592313 | 0.04572751 | -0.003192214 | 0.3641752 | 0.0455258 | -0.002245833 | 0.57411 | 0.0453663 | -0.001449414
[5 empty] | 0.1403882 | 0.04553511 | -0.003002147 |  | 0.1600597 | 0.04648963 | -0.003192214 | 0.3647065 | 0.04628456 | -0.002245833 | 0.5772101 | 0.04612241 | -0.001449414
[5 empty] | 0.1409776 | 0.04628159 | -0.003002147 |  | 0.160346 | 0.04725176 | -0.003192214 | 0.3655904 | 0.04704332 | -0.002245833 | 0.5791029 | 0.04687851 | -0.001449414
[5 empty] | 0.1414289 | 0.04702807 | -0.003212823 |  | 0.1610132 | 0.04801388 | -0.003290696 | 0.3664693 | 0.04780209 | -0.002355127 | 0.5810251 | 0.04763462 | -0.001469844
[5 empty] | 0.1417587 | 0.04777455 | -0.003215073 |  | 0.1614918 | 0.04877601 | -0.003290696 | 0.3674483 | 0.04856085 | -0.002355127 | 0.5833938 | 0.04839072 | -0.001469844
[5 empty] | 0.141965 | 0.04852102 | -0.003213466 |  | 0.1618433 | 0.04953813 | -0.003290696 | 0.368012 | 0.04931961 | -0.002355127 | 0.585795 | 0.04914683 | -0.001469844
[5 empty] | 0.1422956 | 0.0492675 | -0.00321668 |  | 0.1622352 | 0.05030026 | -0.003290696 | 0.3687827 | 0.05007838 | -0.002355127 | 0.5877262 | 0.04990293 | -0.001469844
[5 empty] | 0.1424029 | 0.05001398 | -0.003277118 |  | 0.1622844 | 0.05106238 | -0.003329877 | 0.3692958 | 0.05083714 | -0.002426981 | 0.590696 | 0.05065904 | -0.001490286
[5 empty] | 0.142814 | 0.05076045 | -0.003277773 |  | 0.1626261 | 0.05182451 | -0.003329877 | 0.3703843 | 0.0515959 | -0.002426981 | 0.5926912 | 0.05141514 | -0.001490286
[5 empty] | 0.1428695 | 0.05150693 | -0.003273188 |  | 0.1628424 | 0.05258663 | -0.003329877 | 0.3713753 | 0.05235467 | -0.002426981 | 0.5946331 | 0.05217125 | -0.001490286
[5 empty] | 0.1431704 | 0.05225341 | -0.00327548 |  | 0.1629848 | 0.05334876 | -0.003329877 | 0.3720615 | 0.05311343 | -0.002426981 | 0.5960138 | 0.05292735 | -0.001490286
[5 empty] | 0.1431766 | 0.05299989 | -0.003263258 |  | 0.1633554 | 0.05411088 | -0.003315668 | 0.3732275 | 0.05387219 | -0.002449913 | 0.5978472 | 0.05368346 | -0.001504147
[5 empty] | 0.1433901 | 0.05374636 | -0.00326228 |  | 0.1635281 | 0.05487301 | -0.003315668 | 0.3735157 | 0.05463096 | -0.002449913 | 0.5996264 | 0.05443956 | -0.001504147
[5 empty] | 0.1434052 | 0.05449284 | -0.00326228 |  | 0.1638441 | 0.05563513 | -0.003315668 | 0.3749601 | 0.05538972 | -0.002449913 | 0.6015217 | 0.05519567 | -0.001504147
[5 empty] | 0.1436283 | 0.05523932 | -0.003262606 |  | 0.1638979 | 0.05639726 | -0.003315668 | 0.3756164 | 0.05614848 | -0.002449913 | 0.6034519 | 0.05595177 | -0.001504147
[5 empty] | 0.1438273 | 0.0559858 | -0.003224354 |  | 0.1639244 | 0.05715938 | -0.003283304 | 0.3765856 | 0.05690725 | -0.002441121 | 0.6047683 | 0.05670788 | -0.001514421
[5 empty] | 0.1437699 | 0.05673227 | -0.003221454 |  | 0.1642235 | 0.05792151 | -0.003283304 | 0.3768677 | 0.05766601 | -0.002441121 | 0.6067614 | 0.05746398 | -0.001514421
[5 empty] | 0.1440763 | 0.05747875 | -0.00322081 |  | 0.1644959 | 0.05868363 | -0.003283304 | 0.3779901 | 0.05842477 | -0.002441121 | 0.6090052 | 0.05822009 | -0.001514421
[5 empty] | 0.1440874 | 0.05822523 | -0.003224354 |  | 0.1644629 | 0.05944576 | -0.003283304 | 0.3787407 | 0.05918354 | -0.002441121 | 0.6104684 | 0.05897619 | -0.001514421
[5 empty] | 0.1444049 | 0.0589717 | -0.003165821 |  | 0.1645963 | 0.06020788 | -0.0032221 | 0.3801236 | 0.0599423 | -0.002412923 | 0.6118353 | 0.0597323 | -0.001522183
[5 empty] | 0.1445437 | 0.05971818 | -0.00316329 |  | 0.1647246 | 0.06097001 | -0.0032221 | 0.3804442 | 0.06070106 | -0.002412923 | 0.6144871 | 0.0604884 | -0.001522183
[5 empty] | 0.1443868 | 0.06046466 | -0.003166138 |  | 0.1648482 | 0.06173213 | -0.0032221 | 0.3817164 | 0.06145983 | -0.002412923 | 0.6161805 | 0.06124451 | -0.001522183
[5 empty] | 0.1447317 | 0.06121114 | -0.003162657 |  | 0.1652896 | 0.06249426 | -0.0032221 | 0.3824544 | 0.06221859 | -0.002412923 | 0.6177764 | 0.06200061 | -0.001522183
[5 empty] | 0.1446253 | 0.06195761 | -0.003095083 |  | 0.165275 | 0.06325638 | -0.003141366 | 0.3834017 | 0.06297735 | -0.002368014 | 0.6184051 | 0.06275672 | -0.001532088
[5 empty] | 0.1447684 | 0.06270409 | -0.003094155 |  | 0.1655574 | 0.06401851 | -0.003141366 | 0.3839718 | 0.06373612 | -0.002368014 | 0.6202366 | 0.06351282 | -0.001532088
[5 empty] | 0.1450835 | 0.06345057 | -0.003092918 |  | 0.1655772 | 0.06478063 | -0.003141366 | 0.3851789 | 0.06449488 | -0.002368014 | 0.6223181 | 0.06426893 | -0.001532088
[5 empty] | 0.144947 | 0.06419705 | -0.003095083 |  | 0.1657869 | 0.06554276 | -0.003141366 | 0.3857938 | 0.06525364 | -0.002368014 | 0.6239513 | 0.06502503 | -0.001532088
[5 empty] | 0.1452167 | 0.06494352 | -0.003003379 |  | 0.1656908 | 0.06630488 | -0.00304622 | 0.3866184 | 0.06601241 | -0.002309599 | 0.6260963 | 0.06578114 | -0.001541009
[5 empty] | 0.1450932 | 0.06569 | -0.003005482 |  | 0.1657634 | 0.06706701 | -0.00304622 | 0.3877609 | 0.06677117 | -0.002309599 | 0.6273521 | 0.06653724 | -0.001541009
[5 empty] | 0.1454547 | 0.06643648 | -0.003003379 |  | 0.1659835 | 0.06782914 | -0.00304622 | 0.3880388 | 0.06752993 | -0.002309599 | 0.6285041 | 0.06729335 | -0.001541009
[5 empty] | 0.1453838 | 0.06718295 | -0.00300428 |  | 0.1659844 | 0.06859126 | -0.00304622 | 0.3892801 | 0.0682887 | -0.002309599 | 0.6307834 | 0.06804945 | -0.001541009
[5 empty] | 0.1456033 | 0.06792943 | -0.00290593 |  | 0.1661763 | 0.06935339 | -0.002934419 | 0.3898162 | 0.06904746 | -0.002245573 | 0.6321678 | 0.06880556 | -0.001549619
[5 empty] | 0.1456052 | 0.06867591 | -0.002903027 |  | 0.1663437 | 0.07011551 | -0.002934419 | 0.3908867 | 0.06980622 | -0.002245573 | 0.6336234 | 0.06956166 | -0.001549619
[5 empty] | 0.1457416 | 0.06942239 | -0.002903898 |  | 0.1663134 | 0.07087764 | -0.002934419 | 0.3911949 | 0.07056499 | -0.002245573 | 0.6347079 | 0.07031777 | -0.001549619
[5 empty] | 0.1456408 | 0.07016886 | -0.00290593 |  | 0.1666699 | 0.07163976 | -0.002934419 | 0.3924175 | 0.07132375 | -0.002245573 | 0.6369256 | 0.07107387 | -0.001549619
[5 empty] | 0.1456552 | 0.07091534 | -0.002792492 |  | 0.1664609 | 0.07240189 | -0.002813489 | 0.3930928 | 0.07208251 | -0.002169706 | 0.6377958 | 0.07182998 | -0.001558607
[5 empty] | 0.1458438 | 0.07166182 | -0.002795007 |  | 0.1666175 | 0.07316401 | -0.002813489 | 0.3937619 | 0.07284128 | -0.002169706 | 0.639001 | 0.07258608 | -0.001558607
[5 empty] | 0.1458541 | 0.0724083 | -0.002796124 |  | 0.1669018 | 0.07392614 | -0.002813489 | 0.3945878 | 0.07360004 | -0.002169706 | 0.6414332 | 0.07334219 | -0.001558607
[5 empty] | 0.1458627 | 0.07315477 | -0.002796404 |  | 0.1667288 | 0.07468826 | -0.002681375 | 0.3954621 | 0.0743588 | -0.002169706 | 0.6417075 | 0.07409829 | -0.001558607
[5 empty] | 0.1462223 | 0.07390125 | -0.002678017 |  | 0.1670308 | 0.07545039 | -0.002681375 | 0.3958934 | 0.07511757 | -0.002090737 | 0.6435661 | 0.0748544 | -0.001566019
[5 empty] | 0.146208 | 0.07464773 | -0.002680964 |  | 0.167049 | 0.07621251 | -0.002681375 | 0.3965905 | 0.07587633 | -0.002090737 | 0.6451368 | 0.0756105 | -0.001566019
[5 empty] | 0.1462119 | 0.0753942 | -0.002679625 |  | 0.1670221 | 0.07697464 | -0.002681375 | 0.3978827 | 0.07663509 | -0.002090737 | 0.6462383 | 0.07636661 | -0.001566019
[5 empty] | 0.1463713 | 0.07614068 | -0.002680429 |  | 0.1671237 | 0.07773676 | -0.002681375 | 0.3982376 | 0.07739386 | -0.002090737 | 0.6472271 | 0.07712271 | -0.001566019
[5 empty] | 0.1464316 | 0.07688716 | -0.002555464 |  | 0.1672241 | 0.07849889 | -0.002550216 | 0.398639 | 0.07815262 | -0.002007926 | 0.6490913 | 0.07787882 | -0.001571908
[5 empty] | 0.1464711 | 0.07763364 | -0.00255291 |  | 0.1674753 | 0.07926101 | -0.002550216 | 0.4001314 | 0.07891138 | -0.002007926 | 0.6510238 | 0.07863492 | -0.001571908
[5 empty] | 0.1465882 | 0.07838011 | -0.002555719 |  | 0.1674429 | 0.08002314 | -0.002550216 | 0.4007377 | 0.07967015 | -0.002007926 | 0.6515819 | 0.07939103 | -0.001571908
[5 empty] | 0.1465868 | 0.07912659 | -0.002552654 |  | 0.1675618 | 0.08078526 | -0.002550216 | 0.4011155 | 0.08042891 | -0.002007926 | 0.6525651 | 0.08014713 | -0.001571908
[5 empty] | 0.1464863 | 0.07987307 | -0.002431339 |  | 0.1674623 | 0.08154739 | -0.002413434 | 0.40165 | 0.08118767 | -0.001927986 | 0.6537938 | 0.08090324 | -0.001578226
[5 empty] | 0.1466604 | 0.08061955 | -0.002430366 |  | 0.1677103 | 0.08230951 | -0.002413434 | 0.4022864 | 0.08194644 | -0.001927986 | 0.6555402 | 0.08165934 | -0.001578226
[5 empty] | 0.1467752 | 0.08136602 | -0.002429394 |  | 0.1678492 | 0.08307164 | -0.002413434 | 0.4029697 | 0.0827052 | -0.001927986 | 0.6571713 | 0.08241545 | -0.001578226
[5 empty] | 0.1466537 | 0.0821125 | -0.002431582 |  | 0.1678788 | 0.08383376 | -0.002413434 | 0.4041982 | 0.08346396 | -0.001927986 | 0.65796 | 0.08317155 | -0.001578226
[5 empty] | 0.1468861 | 0.08285898 | -0.002309571 |  | 0.1677341 | 0.08459589 | -0.002276186 | 0.4041996 | 0.08422273 | -0.001848677 | 0.6590841 | 0.08392766 | -0.001583632
[5 empty] | 0.1468036 | 0.08360545 | -0.002307956 |  | 0.1680903 | 0.08535801 | -0.002276186 | 0.4055228 | 0.08498149 | -0.001848677 | 0.6598165 | 0.08468376 | -0.001583632
[5 empty] | 0.1469967 | 0.08435193 | -0.002308879 |  | 0.1679674 | 0.08612014 | -0.002276186 | 0.4055047 | 0.08574025 | -0.001848677 | 0.6607018 | 0.08543987 | -0.001583632
[5 empty] | 0.1469933 | 0.08509841 | -0.002307033 |  | 0.1680626 | 0.08688226 | -0.002276186 | 0.4069223 | 0.08649902 | -0.001848677 | 0.6621961 | 0.08619597 | -0.001583632
[5 empty] | 0.1470098 | 0.08584489 | -0.002185663 |  | 0.1681366 | 0.08764439 | -0.002145819 | 0.4071627 | 0.08725778 | -0.001775977 | 0.6638445 | 0.08695208 | -0.001589624
[5 empty] | 0.1470071 | 0.08659136 | -0.002186318 |  | 0.1684075 | 0.08840651 | -0.002145819 | 0.4073925 | 0.08801654 | -0.001775977 | 0.6646417 | 0.08770818 | -0.001589624
[5 empty] | 0.1470443 | 0.08733784 | -0.002183697 |  | 0.1683738 | 0.08916864 | -0.002145819 | 0.4080024 | 0.08877531 | -0.001775977 | 0.6648589 | 0.08846429 | -0.001589624
[5 empty] | 0.1471611 | 0.08808432 | -0.002185444 |  | 0.1684719 | 0.08993076 | -0.002145819 | 0.4089935 | 0.08953407 | -0.001775977 | 0.6666918 | 0.08922039 | -0.001589624
[5 empty] | 0.1473379 | 0.0888308 | -0.002069375 |  | 0.1683309 | 0.09069289 | -0.002021428 | 0.4097515 | 0.09029283 | -0.00171109 | 0.6662031 | 0.0899765 | -0.00159294
[5 empty] | 0.1473975 | 0.08957727 | -0.002068754 |  | 0.1685186 | 0.09145501 | -0.002021428 | 0.4101636 | 0.0910516 | -0.00171109 | 0.6683402 | 0.0907326 | -0.00159294
[5 empty] | 0.1472213 | 0.09032375 | -0.002070203 |  | 0.1685986 | 0.09221714 | -0.002021428 | 0.4106768 | 0.09181036 | -0.00171109 | 0.6690692 | 0.09148871 | -0.00159294
[5 empty] | 0.1475199 | 0.09107023 | -0.002069789 |  | 0.168702 | 0.09297926 | -0.002021428 | 0.4114598 | 0.09256912 | -0.00171109 | 0.6693049 | 0.09224481 | -0.00159294
[5 empty] | 0.1473265 | 0.0918167 | -0.001961544 |  | 0.1686977 | 0.09374139 | -0.001907139 | 0.411446 | 0.09332789 | -0.001660555 | 0.6696897 | 0.09300092 | -0.001595394
[5 empty] | 0.1475096 | 0.09256318 | -0.001959976 |  | 0.1687609 | 0.09450351 | -0.001907139 | 0.4126569 | 0.09408665 | -0.001660555 | 0.6701313 | 0.09375702 | -0.001595394
[5 empty] | 0.1476746 | 0.09330966 | -0.001959583 |  | 0.1688917 | 0.09526564 | -0.001907139 | 0.4127886 | 0.09484541 | -0.001660555 | 0.671827 | 0.09451313 | -0.001595394
[5 empty] | 0.1477821 | 0.09405614 | -0.001959387 |  | 0.1688934 | 0.09602776 | -0.001907139 | 0.4137529 | 0.09560418 | -0.001660555 | 0.6724743 | 0.09526923 | -0.001595394
[5 empty] | 0.1478124 | 0.09480261 | -0.001861814 |  | 0.1690725 | 0.09678989 | -0.001807748 | 0.41403 | 0.09636294 | -0.001619982 | 0.672993 | 0.09602534 | -0.001598659
[5 empty] | 0.1478051 | 0.09554909 | -0.001862 |  | 0.1691227 | 0.09755201 | -0.001807748 | 0.4146898 | 0.0971217 | -0.001619982 | 0.6733823 | 0.09678144 | -0.001598659
[5 empty] | 0.1479582 | 0.09629557 | -0.001860884 |  | 0.1695044 | 0.09831414 | -0.001807748 | 0.4146602 | 0.09788047 | -0.001619982 | 0.6735492 | 0.09753755 | -0.001598659
[5 empty] | 0.147975 | 0.09704205 | -0.001862559 |  | 0.1692969 | 0.09907626 | -0.001722539 | 0.4156914 | 0.09863923 | -0.001619982 | 0.674879 | 0.09829365 | -0.001598659
[5 empty] | 0.1478951 | 0.09778852 | -0.001773915 |  | 0.1696846 | 0.09983839 | -0.001722539 | 0.4155799 | 0.09939799 | -0.001599115 | 0.674969 | 0.09904976 | -0.001599611
[5 empty] | 0.147976 | 0.098535 | -0.001774092 |  | 0.1695486 | 0.1006005 | -0.001722539 | 0.4158514 | 0.1001568 | -0.001599115 | 0.675852 | 0.09980586 | -0.001599611
[5 empty] | 0.1482181 | 0.09928148 | -0.001773915 |  | 0.1698111 | 0.1013626 | -0.001722539 | 0.4166836 | 0.1009155 | -0.001599115 | 0.6759732 | 0.100562 | -0.001599611
[5 empty] | 0.1481657 | 0.100028 | -0.001772851 |  | 0.1699893 | 0.1021248 | -0.001722539 | 0.4171183 | 0.1016743 | -0.001599115 | 0.6756282 | 0.1013181 | -0.001599611
[5 empty] | 0.1483937 | 0.1007744 | -0.001700146 |  | 0.1699291 | 0.1028869 | -0.001658061 | 0.4174948 | 0.102433 | -0.001584904 | 0.6765762 | 0.1020742 | -0.001599284
[5 empty] | 0.1485454 | 0.1015209 | -0.001698956 |  | 0.1701366 | 0.103649 | -0.001658061 | 0.4182672 | 0.1031918 | -0.001584904 | 0.6762243 | 0.1028303 | -0.001599284
[5 empty] | 0.1484422 | 0.1022674 | -0.001700826 |  | 0.1701939 | 0.1044111 | -0.001658061 | 0.4188111 | 0.1039506 | -0.001584904 | 0.6777224 | 0.1035864 | -0.001599284
[5 empty] | 0.1485606 | 0.1030139 | -0.001700996 |  | 0.1704754 | 0.1051733 | -0.001658061 | 0.4187279 | 0.1047093 | -0.001584904 | 0.6772706 | 0.1043425 | -0.001599284
[5 empty] | 0.1487221 | 0.1037603 | -0.001643796 |  | 0.1703205 | 0.1059354 | -0.001614103 | 0.4194957 | 0.1054681 | -0.001570169 | 0.6777424 | 0.1050986 | -0.001596226
[5 empty] | 0.1488474 | 0.1045068 | -0.001642975 |  | 0.1704783 | 0.1066975 | -0.001614103 | 0.4192369 | 0.1062269 | -0.001570169 | 0.6784892 | 0.1058547 | -0.001596226
[5 empty] | 0.1490758 | 0.1052533 | -0.00164199 |  | 0.1709055 | 0.1074596 | -0.001614103 | 0.4200579 | 0.1069856 | -0.001570169 | 0.6790469 | 0.1066108 | -0.001596226
[5 empty] | 0.1491688 | 0.1059998 | -0.001642318 |  | 0.1710506 | 0.1082218 | -0.001614103 | 0.4205921 | 0.1077444 | -0.001570169 | 0.6796939 | 0.1073669 | -0.001596226
[5 empty] | 0.1493452 | 0.1067463 | -0.001606439 |  | 0.170935 | 0.1089839 | -0.001592848 | 0.4211241 | 0.1085032 | -0.001559492 | 0.6793152 | 0.108123 | -0.001593798
[5 empty] | 0.1494062 | 0.1074927 | -0.001608368 |  | 0.1712867 | 0.109746 | -0.001592848 | 0.4214825 | 0.1092619 | -0.001559492 | 0.6801404 | 0.1088791 | -0.001593798
[5 empty] | 0.149551 | 0.1082392 | -0.001608046 |  | 0.1714428 | 0.1105081 | -0.001592848 | 0.4216667 | 0.1100207 | -0.001559492 | 0.6802181 | 0.1096352 | -0.001593798
[5 empty] | 0.1495405 | 0.1089857 | -0.001606118 |  | 0.1713805 | 0.1112703 | -0.001575383 | 0.4217908 | 0.1107794 | -0.001559492 | 0.6804775 | 0.1103913 | -0.001593798
[5 empty] | 0.1498338 | 0.1097322 | -0.001586908 |  | 0.1716313 | 0.1120324 | -0.001575383 | 0.4222552 | 0.1115382 | -0.001547724 | 0.6802672 | 0.1111474 | -0.001591683
[5 empty] | 0.149932 | 0.1104786 | -0.001589131 |  | 0.1719739 | 0.1127945 | -0.001575383 | 0.4226594 | 0.112297 | -0.001547724 | 0.6810764 | 0.1119035 | -0.001591683
[5 empty] | 0.1499346 | 0.1112251 | -0.001587861 |  | 0.1720757 | 0.1135566 | -0.001575383 | 0.4230607 | 0.1130557 | -0.001547724 | 0.6819747 | 0.1126596 | -0.001591683
[5 empty] | 0.1501214 | 0.1119716 | -0.001588337 |  | 0.1722248 | 0.1143188 | -0.001575383 | 0.4240898 | 0.1138145 | -0.001547724 | 0.6816578 | 0.1134158 | -0.001591683
[5 empty] | 0.1504526 | 0.1127181 | -0.001571721 |  | 0.1724657 | 0.1150809 | -0.001561529 | 0.4245426 | 0.1145733 | -0.001536017 | 0.6825474 | 0.1141719 | -0.001586705
[5 empty] | 0.150608 | 0.1134645 | -0.001571092 |  | 0.1726651 | 0.115843 | -0.001561529 | 0.4247049 | 0.115332 | -0.001536017 | 0.6832464 | 0.114928 | -0.001586705
[5 empty] | 0.1505268 | 0.114211 | -0.001571563 |  | 0.1726002 | 0.1166051 | -0.001561529 | 0.4245186 | 0.1160908 | -0.001536017 | 0.683288 | 0.1156841 | -0.001586705
[5 empty] | 0.1507504 | 0.1149575 | -0.001572821 |  | 0.1728273 | 0.1173673 | -0.001561529 | 0.4252482 | 0.1168495 | -0.001536017 | 0.6825782 | 0.1164402 | -0.001586705
[5 empty] | 0.1508173 | 0.115704 | -0.001557908 |  | 0.1730573 | 0.1181294 | -0.001546326 | 0.4253415 | 0.1176083 | -0.001524877 | 0.6831693 | 0.1171963 | -0.001581733
[5 empty] | 0.1511091 | 0.1164505 | -0.00155822 |  | 0.1731562 | 0.1188915 | -0.001546326 | 0.4257762 | 0.1183671 | -0.001524877 | 0.6833822 | 0.1179524 | -0.001581733
[5 empty] | 0.1512237 | 0.1171969 | -0.001558998 |  | 0.1733469 | 0.1196536 | -0.001546326 | 0.4263799 | 0.1191258 | -0.001524877 | 0.6847106 | 0.1187085 | -0.001581733
[5 empty] | 0.1515032 | 0.1179434 | -0.001557285 |  | 0.1734956 | 0.1204158 | -0.001534654 | 0.42698 | 0.1198846 | -0.001524877 | 0.6849135 | 0.1194646 | -0.001581733
[5 empty] | 0.1515042 | 0.1186899 | -0.001542313 |  | 0.17396 | 0.1211779 | -0.001534654 | 0.4273454 | 0.1206434 | -0.001516161 | 0.685111 | 0.1202207 | -0.001575978
[5 empty] | 0.1517103 | 0.1194364 | -0.00154293 |  | 0.1739571 | 0.12194 | -0.001534654 | 0.4272446 | 0.1214021 | -0.001516161 | 0.6853966 | 0.1209768 | -0.001575978
[5 empty] | 0.152021 | 0.1201828 | -0.001543856 |  | 0.1743151 | 0.1227021 | -0.001534654 | 0.4282367 | 0.1221609 | -0.001516161 | 0.6848351 | 0.1217329 | -0.001575978
[5 empty] | 0.1523757 | 0.1209293 | -0.001543701 |  | 0.1744963 | 0.1234643 | -0.001534654 | 0.428011 | 0.1229197 | -0.00150626 | 0.6852965 | 0.122489 | -0.001575978
[5 empty] | 0.1523901 | 0.1216758 | -0.001528162 |  | 0.1746349 | 0.1242264 | -0.001521191 | 0.4290527 | 0.1236784 | -0.00150626 | 0.6851909 | 0.1232451 | -0.001566779
[5 empty] | 0.1527316 | 0.1224223 | -0.001529538 |  | 0.1747083 | 0.1249885 | -0.001521191 | 0.4293959 | 0.1244372 | -0.00150626 | 0.6867639 | 0.1240012 | -0.001566779
[5 empty] | 0.1526709 | 0.1231688 | -0.00152908 |  | 0.1751439 | 0.1257506 | -0.001521191 | 0.4294448 | 0.1251959 | -0.00150626 | 0.6862724 | 0.1247573 | -0.001566779
[5 empty] | 0.1529377 | 0.1239152 | -0.00152908 |  | 0.175447 | 0.1265128 | -0.001521191 | 0.4294884 | 0.1259547 | -0.00150626 | 0.6859618 | 0.1255134 | -0.001566779
[5 empty] | 0.1530858 | 0.1246617 | -0.001517055 |  | 0.1753918 | 0.1272749 | -0.001511809 | 0.4301065 | 0.1267135 | -0.001498539 | 0.6865815 | 0.1262695 | -0.001559796
[5 empty] | 0.1533994 | 0.1254082 | -0.001516449 |  | 0.1758348 | 0.128037 | -0.001511809 | 0.4304877 | 0.1274722 | -0.001498539 | 0.6871953 | 0.1270256 | -0.001559796
[5 empty] | 0.1536144 | 0.1261547 | -0.001516297 |  | 0.1758286 | 0.1287991 | -0.001511809 | 0.4305154 | 0.128231 | -0.001498539 | 0.6878031 | 0.1277817 | -0.001559796
[5 empty] | 0.1538322 | 0.1269011 | -0.001514933 |  | 0.1760728 | 0.1295613 | -0.001500962 | 0.4308859 | 0.1289898 | -0.001498539 | 0.6880298 | 0.1285379 | -0.001559796
[5 empty] | 0.1541956 | 0.1276476 | -0.001507541 |  | 0.1762965 | 0.1303234 | -0.001500962 | 0.4311348 | 0.1297485 | -0.001490182 | 0.6875939 | 0.129294 | -0.0015508
[5 empty] | 0.1542965 | 0.1283941 | -0.001507089 |  | 0.1767262 | 0.1310855 | -0.001500962 | 0.4316688 | 0.1305073 | -0.001490182 | 0.6877139 | 0.1300501 | -0.0015508
[5 empty] | 0.1545428 | 0.1291406 | -0.001506638 |  | 0.1769087 | 0.1318476 | -0.001500962 | 0.4319646 | 0.1312661 | -0.001490182 | 0.68839 | 0.1308062 | -0.0015508
[5 empty] | 0.1546894 | 0.129887 | -0.001507089 |  | 0.1772294 | 0.1326098 | -0.001500962 | 0.43208 | 0.1320248 | -0.001490182 | 0.6876525 | 0.1315623 | -0.0015508
[5 empty] | 0.1550433 | 0.1306335 | -0.001496867 |  | 0.177143 | 0.1333719 | -0.001492347 | 0.4319564 | 0.1327836 | -0.001484956 | 0.6885968 | 0.1323184 | -0.001541664
[5 empty] | 0.1552152 | 0.13138 | -0.001497466 |  | 0.1776267 | 0.134134 | -0.001492347 | 0.4327584 | 0.1335423 | -0.001484956 | 0.688033 | 0.1330745 | -0.001541664
[5 empty] | 0.155533 | 0.1321265 | -0.001497166 |  | 0.1779532 | 0.1348961 | -0.001492347 | 0.4333799 | 0.1343011 | -0.001484956 | 0.6889639 | 0.1338306 | -0.001541664
[5 empty] | 0.1555654 | 0.132873 | -0.001496867 |  | 0.1780994 | 0.1356583 | -0.001492347 | 0.4331209 | 0.1350599 | -0.001484956 | 0.6887614 | 0.1345867 | -0.001541664
[5 empty] | 0.1558671 | 0.1336194 | -0.001485477 |  | 0.1783384 | 0.1364204 | -0.001483789 | 0.433555 | 0.1358186 | -0.001478581 | 0.6894906 | 0.1353428 | -0.001530698
[5 empty] | 0.1560474 | 0.1343659 | -0.00148518 |  | 0.178579 | 0.1371825 | -0.001483789 | 0.4340412 | 0.1365774 | -0.001478581 | 0.6898372 | 0.1360989 | -0.001530698
[5 empty] | 0.1566011 | 0.1351124 | -0.001486071 |  | 0.1786156 | 0.1379446 | -0.001483789 | 0.4339371 | 0.1373362 | -0.001478581 | 0.6888615 | 0.136855 | -0.001530698
[5 empty] | 0.1565582 | 0.1358589 | -0.001486368 |  | 0.1790424 | 0.1387068 | -0.001483789 | 0.4341764 | 0.1380949 | -0.001478581 | 0.6902267 | 0.1376111 | -0.001530698
[5 empty] | 0.1568475 | 0.1366053 | -0.001479855 |  | 0.1792192 | 0.1394689 | -0.00147685 | 0.4342337 | 0.1388537 | -0.001475244 | 0.6899875 | 0.1383672 | -0.001518991
[5 empty] | 0.1573459 | 0.1373518 | -0.001478672 |  | 0.1794661 | 0.140231 | -0.00147685 | 0.4349268 | 0.1396124 | -0.001475244 | 0.6897406 | 0.1391233 | -0.001518991
[5 empty] | 0.1575355 | 0.1380983 | -0.001479116 |  | 0.1795538 | 0.1409931 | -0.00147685 | 0.4352624 | 0.1403712 | -0.001475244 | 0.6900499 | 0.1398794 | -0.001518991
[5 empty] | 0.1577681 | 0.1388448 | -0.001478672 |  | 0.1799185 | 0.1417553 | -0.00147685 | 0.4348304 | 0.14113 | -0.001475244 | 0.6909154 | 0.1406355 | -0.001518991
[5 empty] | 0.1580023 | 0.1395913 | -0.001475919 |  | 0.1803308 | 0.1425174 | -0.001473506 | 0.43521 | 0.1418887 | -0.001471435 | 0.6908332 | 0.1413916 | -0.001506698
[5 empty] | 0.1581339 | 0.1403377 | -0.001474592 |  | 0.1805375 | 0.1432795 | -0.001473506 | 0.4351725 | 0.1426475 | -0.001471435 | 0.6910251 | 0.1421477 | -0.001506698
[5 empty] | 0.1583499 | 0.1410842 | -0.001474592 |  | 0.1807916 | 0.1440416 | -0.001473506 | 0.4356544 | 0.1434063 | -0.001471435 | 0.6900806 | 0.1429038 | -0.001506698
[5 empty] | 0.1585881 | 0.1418307 | -0.001474739 |  | 0.1809545 | 0.1448038 | -0.001473506 | 0.4363046 | 0.144165 | -0.001471435 | 0.6905384 | 0.14366 | -0.001506698
[5 empty] | 0.1590991 | 0.1425772 | -0.001469944 |  | 0.1811878 | 0.1455659 | -0.001469697 | 0.4355997 | 0.1449238 | -0.001468374 | 0.6899535 | 0.1444161 | -0.00149337
[5 empty] | 0.15934 | 0.1433236 | -0.001469209 |  | 0.1814686 | 0.146328 | -0.001469697 | 0.4360586 | 0.1456826 | -0.001468374 | 0.6900186 | 0.1451722 | -0.00149337
[5 empty] | 0.1594564 | 0.1440701 | -0.001467741 |  | 0.1819359 | 0.1470901 | -0.001469697 | 0.436627 | 0.1464413 | -0.001468374 | 0.6905456 | 0.1459283 | -0.00149337
[5 empty] | 0.1596363 | 0.1448166 | -0.001468071 |  | 0.18208 | 0.1478523 | -0.001469697 | 0.4366012 | 0.1472001 | -0.001467418 | 0.6901236 | 0.1466844 | -0.00149337
[5 empty] | 0.159985 | 0.1455631 | -0.001467778 |  | 0.1821785 | 0.1486144 | -0.001467996 | 0.4363911 | 0.1479588 | -0.001467418 | 0.6903514 | 0.1474405 | -0.001479166
[5 empty] | 0.1604189 | 0.1463095 | -0.001469099 |  | 0.1824171 | 0.1493765 | -0.001467996 | 0.4367006 | 0.1487176 | -0.001467418 | 0.6901943 | 0.1481966 | -0.001479166
[5 empty] | 0.1606857 | 0.147056 | -0.001469392 |  | 0.1827265 | 0.1501386 | -0.001467996 | 0.4369431 | 0.1494764 | -0.001467418 | 0.6907809 | 0.1489527 | -0.001479166
[5 empty] | 0.1610526 | 0.1478025 | -0.001466953 |  | 0.1832784 | 0.1509008 | -0.001466659 | 0.4369916 | 0.1502351 | -0.001466073 | 0.6907048 | 0.1497088 | -0.001467833
[5 empty] | 0.1609682 | 0.148549 | -0.001466659 |  | 0.1834883 | 0.1516629 | -0.001466659 | 0.4367568 | 0.1509939 | -0.001466073 | 0.6903285 | 0.1504649 | -0.001467833