## 1
Общество с ограниченной ответственностью "Инженерная геология" (ООО "ИнжГео") | [10 empty] | Общество с ограниченной ответственностью "Инженерная геология" (ООО "ИнжГео")
Юр. адрес: 117279, г. Москва, ул. Миклухо-Маклая, 36 а, этаж 5, пом. XXIII к. 76-84 | [10 empty] | Юр. адрес: 117279, г. Москва, ул. Миклухо-Маклая, 36 а, этаж 5, пом. XXIII к. 76-84 | [8 empty] | нагр |  |  | X0 | Y0 | R |  | нагр |  |  |  | X0 | Y0 | R | нагр |  |  |  | X0 | Y0 | R |  | нагр |  |  |  | X0 | Y0 | R
Телефон/факс +7 (495) 132-30-00, Адрес электронной почты inbox@inj-geo.ru | [10 empty] | Телефон/факс +7 (495) 132-30-00, Адрес электронной почты inbox@inj-geo.ru | [12 empty] | 0 | [7 empty] | 0 | [6 empty] | 0 | [7 empty] | 0
[20 empty] | девиатор | [6 empty] | девиатор | [6 empty] | девиатор | [7 empty] | девиатор
Испытательная лаборатория ООО «ИнжГео» | [10 empty] | Испытательная лаборатория ООО «ИнжГео» | [8 empty] | x0 | Угол | X | Y |  |  |  | x0 |  | Угол | X | Y |  |  | x0 |  | Угол | X | Y |  |  |  | x0 |  | Угол | X | Y
Адрес места осуществления деятельности лаборатории: г. Москва, просп. Вернадского, д. 51, стр. 1 | [10 empty] | Адрес места осуществления деятельности лаборатории: г. Москва, просп. Вернадского, д. 51, стр. 1 | [9 empty] | 0 | [7 empty] | 0 | [6 empty] | 0 | [7 empty] | 0
Телефон +7(910)4557682, E-mail: slg85@mail.ru | [10 empty] | Телефон +7(910)4557682, E-mail: slg85@mail.ru | [9 empty] | 5 | [7 empty] | 5 | [6 empty] | 5 | [7 empty] | 5
[21 empty] | 10 | [7 empty] | 10 | [6 empty] | 10 | [7 empty] | 10
Протокол испытаний № 13-63/37 от 05-12-2022 | [20 empty] | 15 | [7 empty] | 15 | [6 empty] | 15 | [7 empty] | 15
Наименование и адрес заказчика: ООО Регионстрой | [20 empty] | 20 | [7 empty] | 20 | [6 empty] | 20 | [7 empty] | 20
Наименование объекта: Переход трубопровода через р. Енисей | [20 empty] | 25 | [7 empty] | 25 | [6 empty] | 25 | [7 empty] | 25
Наименование используемого метода/методики: ГОСТ 12248.4-2020 | [20 empty] | 30 | [7 empty] | 30 | [6 empty] | 30 | [7 empty] | 30
Условия проведения испытания: температура окружающей среды (18 - 25)0С, влажность воздуха (40 - 75)% | [20 empty] | 35 | [7 empty] | 35 | [6 empty] | 35 | [7 empty] | 35
Дата получение объекта подлежащего испытаниям: 08-11-2022 | [20 empty] | 40 | [7 empty] | 40 | [6 empty] | 40 | [7 empty] | 40
Дата испытания: 25.10.2022-19.11.2037 | [20 empty] | 45 | [7 empty] | 45 | [6 empty] | 45 | [7 empty] | 45
Испытание грунтов методом трехосного сжатия | [10 empty] | Испытание грунтов методом трехосного сжатия | [9 empty] | 50 | [7 empty] | 50 | [6 empty] | 50 | [7 empty] | 50
Лабораторный номер: |  | 1072 | [5 empty] | We, % = | 0.506050912 |  | Лабораторный номер: | [6 empty] | We, % = |  |  | 55 | [7 empty] | 55 | [6 empty] | 55 | [7 empty] | 55
Номер скважины: |  | BH-004 | [5 empty] | ρ, г/см3 = | 1.9 |  | Номер скважины: | [6 empty] | ρ, г/см3 = |  |  | 60 | [7 empty] | 60 | [6 empty] | 60 | [7 empty] | 60
Глубина отбора, м: |  | 3 | [5 empty] | ρs, г/см3 = | 2.72 |  | Глубина отбора, м: | [6 empty] | ρs, г/см3 = |  |  | 65 | [7 empty] | 65 | [6 empty] | 65 | [7 empty] | 65
Наименование грунта: |  | Суглинок, после оттаивания текучий, легкий пылеватый | [5 empty] | e, д.е. = | 1.1 |  | Наименование грунта: | [6 empty] | e, д.е. = |  |  | 70 | [7 empty] | 70 | [6 empty] | 70 | [7 empty] | 70
Схема проведения опыта: |  | КД | [5 empty] | IL, д.е. = | 2.288 |  | Схема проведения опыта: |  | CD |  |  |  |  | IL, д.е. = |  |  | 75 | [7 empty] | 75 | [6 empty] | 75 | [7 empty] | 75
Результаты испытаний | [10 empty] | Результаты испытаний | [9 empty] | 80 | [7 empty] | 80 | [6 empty] | 80 | [7 empty] | 80
[21 empty] | 85 | [7 empty] | 85 | [6 empty] | 85 | [7 empty] | 85
[21 empty] | 90 | [7 empty] | 90 | [6 empty] | 90 | [7 empty] | 90
[21 empty] | 95 | [7 empty] | 95 | [6 empty] | 95 | [7 empty] | 95
[21 empty] | 100 | [7 empty] | 100 | [6 empty] | 100 | [7 empty] | 100
[21 empty] | 105 | [7 empty] | 105 | [6 empty] | 105 | [7 empty] | 105
[21 empty] | 110 | [7 empty] | 110 | [6 empty] | 110 | [7 empty] | 110
[21 empty] | 115 | [7 empty] | 115 | [6 empty] | 115 | [7 empty] | 115
[21 empty] | 120 | [7 empty] | 120 | [6 empty] | 120 | [7 empty] | 120
[21 empty] | 125 | [7 empty] | 125 | [6 empty] | 125 | [7 empty] | 125
[21 empty] | 130 | [7 empty] | 130 | [6 empty] | 130 | [7 empty] | 130
[21 empty] | 135 | [7 empty] | 135 | [6 empty] | 135 | [7 empty] | 135
[21 empty] | 140 | [7 empty] | 140 | [6 empty] | 140 | [7 empty] | 140
[21 empty] | 145 | [7 empty] | 145 | [6 empty] | 145 | [7 empty] | 145
[21 empty] | 150 | [7 empty] | 150 | [6 empty] | 150 | [7 empty] | 150
[21 empty] | 155 | [7 empty] | 155 | [6 empty] | 155 | [7 empty] | 155
[21 empty] | 160 | [7 empty] | 160 | [6 empty] | 160 | [7 empty] | 160
[21 empty] | 165 | [7 empty] | 165 | [6 empty] | 165 | [7 empty] | 165
[21 empty] | 170 | [7 empty] | 170 | [6 empty] | 170 | [7 empty] | 170
[21 empty] | 175 | [7 empty] | 175 | [6 empty] | 175 | [7 empty] | 175
[21 empty] | 180 | [7 empty] | 180 | [6 empty] | 180 | [7 empty] | 180
[13 empty] | Давление в камере, Мпа σ3 | Вертикальная нагрузка, Мпа σ1 | Поровое давление, Мпа u
[13 empty] | 0.055897905 | 0.2639024 |  |  |  |  | 1 | [6 empty] | σ3,кПа | σ1,кПа | u, кПа |  |  |  | 4
[13 empty] | 0.155897905 | 0.6329196 | [26 empty] | δ3, Мпа | δ1-δ3, МПа | δ1, МПа | δ1, КПа
[13 empty] | 0.255897905 | 1.001937 | [20 empty] | С, МПа:
φ, град:
E, Мпа
[26 empty] | x | 0
[26 empty] | y |  |  |  | С, кПа | φ,°
Эффективные значения угла внутреннего трения и удельного сцепления ϕ', С'
[13 empty] | ϕ', град. = | 35
[13 empty] | С', МПа = | 0.015
|  | K0, д.е. | 0.4264236 | Эффективное напряжение, Мпа: |  |  |  |  | 0.02383618
|  | Модуль деформации E0, МПа: |  | Точки нахождения модуля Е0, Мпа (полное напряжение): |  |  |  |  | 0.02383618 | 0.05383618
|  | Модуль деформации E50, МПа: |  | qmax Давление при разрушении образца, Мпа (девиатор): |  |  |  |  | 0.162
|  | Коэф. Поперечной деформации, ϑ: |  | 0,5 qmax, Мпа (девиатор): |  |  |  |  | 0.081
| Начальник исп. лаборатории: | [6 empty] | Семиколенова Л.Г. |  |  |  |  | Начальник исп. лаборатории: |  |  |  |  | Семиколенова Л.Г.
Лист 1 , всего листов 2 | [11 empty] | Лист 2 , всего листов 2
Частичное воспроизведение протокола испытаний без письменного разрешения ООО «ИнжГео» ЗАПРЕЩАЕТСЯ | [11 empty] | Частичное воспроизведение протокола испытаний без письменного разрешения ООО «ИнжГео» ЗАПРЕЩАЕТСЯ
E0 |  |  | E50 |  | Деформация |  |  |  | Первая прочность |  |  | Вторая прочность |  |  | Третья прочность
devE0 | epsE0 |  | dev50 | epsE50 | dev | eps | ev |  | dev1 | eps1 | ev1 | dev1 | eps1 | ev2 | dev1 | eps1 | ev3
0.03 | 0.001498907 |  | 0.081 | 0.004496721 | 0 | 0 | 0.0008748797 |  | 0 | 0 | 0.0003423791 | 0 | 0 | 0.0009706417 | 0 | 0 | 0.001089042
[5 empty] | 0.01567578 | 0.0007601671 | 0.0008747922 |  | 0.01526447 | 0.0007426008 | 0.0003423791 | 0.04853307 | 0.000769853 | 0.0009706417 | 0.06828406 | 0.0007473886 | 0.001089042
Секущая модуля Е0 |  |  | Линия Q max |  | 0.03 | 0.001498907 | 0.0008755796 |  | 0.033538743 | 0.001675715 | 0.0003423791 | 0.093538743 | 0.001537353 | 0.0009706417 | 0.153538743 | 0.001745537 | 0.001089042
| 0 |  |  | 0 | 0.04597247 | 0.002280501 | -0.002883413 |  | 0.04439226 | 0.002227802 | -0.003084878 | 0.1413879 | 0.002309559 | -0.002755989 | 0.1965035 | 0.002242166 | -0.003168728
[5 empty] | 0.06187144 | 0.003040668 | -0.00287938 |  | 0.06014822 | 0.002970403 | -0.003084878 | 0.1895248 | 0.003079412 | -0.002755989 | 0.2647041 | 0.002989554 | -0.003168728
[5 empty] | 0.0747641 | 0.003800836 | -0.002879956 |  | 0.07556898 | 0.003713004 | -0.003084878 | 0.2262113 | 0.003849265 | -0.002755989 | 0.3260219 | 0.003736943 | -0.003168728
|  |  | Линия 0,5 Q max |  | 0.081 | 0.004496721 | -0.002882549 |  | 0.08919478 | 0.004455605 | -0.003084878 | 0.2385108 | 0.004355598 | -0.002755989 | 0.3730195 | 0.004711943 | -0.003168728
|  |  |  | 0 | 0.08409694 | 0.00532117 | -0.002899515 |  | 0.09930334 | 0.005198206 | -0.002979484 | 0.2503638 | 0.005388971 | -0.002637379 | 0.3838687 | 0.00523172 | -0.002902205
[5 empty] | 0.08651739 | 0.006081337 | -0.002899225 |  | 0.1040022 | 0.005773692 | -0.002979484 | 0.2586429 | 0.006158824 | -0.002637379 | 0.3972422 | 0.005979109 | -0.002902205
[5 empty] | 0.08897333 | 0.006841504 | -0.002896038 |  | 0.1085286 | 0.006683407 | -0.002979484 | 0.2668843 | 0.006928677 | -0.002637379 | 0.4101255 | 0.006726498 | -0.002902205
[5 empty] | 0.09092341 | 0.007601671 | -0.002899515 |  | 0.111831 | 0.007426008 | -0.002979484 | 0.2735907 | 0.00769853 | -0.002637379 | 0.4230539 | 0.007473886 | -0.002902205
[5 empty] | 0.09300803 | 0.008361838 | -0.002817395 |  | 0.1152785 | 0.008168609 | -0.002884833 | 0.2803503 | 0.008468383 | -0.002589052 | 0.4339697 | 0.008221275 | -0.002597199
Коэфф. Точки |  |  |  |  | 0.09488908 | 0.009122005 | -0.002817395 |  | 0.118131 | 0.008911209 | -0.002884833 | 0.2866375 | 0.009238236 | -0.002589052 | 0.4453018 | 0.008968663 | -0.002597199
[5 empty] | 0.09648804 | 0.009882173 | -0.002817114 |  | 0.1211884 | 0.00965381 | -0.002884833 | 0.2926102 | 0.01000809 | -0.002589052 | 0.4552906 | 0.009716052 | -0.002597199
[5 empty] | 0.09790055 | 0.01064234 | -0.002817959 |  | 0.1238477 | 0.01039641 | -0.002771334 | 0.2982969 | 0.01077794 | -0.002552006 | 0.4645932 | 0.01046344 | -0.002597199
[5 empty] | 0.09928602 | 0.01140251 | -0.002668156 |  | 0.1263787 | 0.01113901 | -0.002771334 | 0.3031289 | 0.01154779 | -0.002552006 | 0.4736831 | 0.01121083 | -0.002257383
[5 empty] | 0.1007188 | 0.01216267 | -0.002669757 |  | 0.1285321 | 0.01188161 | -0.002771334 | 0.3072542 | 0.01231765 | -0.002552006 | 0.4816525 | 0.01195822 | -0.002257383
[5 empty] | 0.1016675 | 0.01292284 | -0.002670291 |  | 0.1309606 | 0.01262421 | -0.002771334 | 0.3119037 | 0.0130875 | -0.002552006 | 0.4894888 | 0.01270561 | -0.002257383
[5 empty] | 0.102777 | 0.01368301 | -0.002669491 |  | 0.1330067 | 0.01336681 | -0.002771334 | 0.3158513 | 0.01385735 | -0.002552006 | 0.4966391 | 0.013453 | -0.002257383
[5 empty] | 0.1037868 | 0.01444318 | -0.002482691 |  | 0.1349174 | 0.01410941 | -0.002653491 | 0.3191588 | 0.01462721 | -0.002527831 | 0.5030591 | 0.01420038 | -0.001908522
[5 empty] | 0.1048471 | 0.01520334 | -0.002483932 |  | 0.1366425 | 0.01485202 | -0.002653491 | 0.3227038 | 0.01539706 | -0.002527831 | 0.5089317 | 0.01494777 | -0.001908522
[5 empty] | 0.1056755 | 0.01596351 | -0.002481946 |  | 0.1384013 | 0.01559462 | -0.002653491 | 0.325654 | 0.01616691 | -0.002527831 | 0.5135982 | 0.01569516 | -0.001908522
[5 empty] | 0.1063274 | 0.01672368 | -0.002481698 |  | 0.1400875 | 0.01633722 | -0.002653491 | 0.3287048 | 0.01693677 | -0.002527831 | 0.5189394 | 0.01644255 | -0.001908522
[5 empty] | 0.107079 | 0.01748384 | -0.002280966 |  | 0.1415514 | 0.01707982 | -0.002542233 | 0.3313499 | 0.01770662 | -0.002506499 | 0.5243887 | 0.01718994 | -0.001594588
[5 empty] | 0.1079437 | 0.01824401 | -0.002279826 |  | 0.1430162 | 0.01782242 | -0.002542233 | 0.3332673 | 0.01847647 | -0.002506499 | 0.529127 | 0.01793733 | -0.001594588
[5 empty] | 0.1085066 | 0.01900418 | -0.002281194 |  | 0.144331 | 0.01856502 | -0.002542233 | 0.3355055 | 0.01924632 | -0.002506499 | 0.5333407 | 0.01868472 | -0.001594588
[5 empty] | 0.1092049 | 0.01976435 | -0.002075828 |  | 0.1452806 | 0.01930762 | -0.002542233 | 0.3378479 | 0.02001618 | -0.002506499 | 0.5369827 | 0.0194321 | -0.001594588
[5 empty] | 0.1099558 | 0.02052451 | -0.002077697 |  | 0.1466161 | 0.02005022 | -0.002448723 | 0.3393798 | 0.02078603 | -0.002475371 | 0.5404823 | 0.02017949 | -0.001344756
[5 empty] | 0.1105943 | 0.02128468 | -0.002077282 |  | 0.1475795 | 0.02079282 | -0.002448723 | 0.3414598 | 0.02155588 | -0.002475371 | 0.5445167 | 0.02092688 | -0.001344756
[5 empty] | 0.1115333 | 0.02204485 | -0.002076244 |  | 0.1485616 | 0.02153542 | -0.002448723 | 0.3431204 | 0.02232574 | -0.002475371 | 0.5476851 | 0.02167427 | -0.001344756
[5 empty] | 0.1121556 | 0.02280501 | -0.002076244 |  | 0.1494067 | 0.02227802 | -0.002448723 | 0.3451329 | 0.02309559 | -0.002475371 | 0.5504174 | 0.02242166 | -0.001344756
[5 empty] | 0.1130537 | 0.02356518 | -0.001900661 |  | 0.1505335 | 0.02302062 | -0.002382885 | 0.346922 | 0.02386544 | -0.002435765 | 0.5544462 | 0.02316905 | -0.001192505
[5 empty] | 0.1137999 | 0.02432535 | -0.001902372 |  | 0.1512077 | 0.02376323 | -0.002382885 | 0.3483074 | 0.0246353 | -0.002435765 | 0.5577912 | 0.02391644 | -0.001192505
[5 empty] | 0.1148963 | 0.02508551 | -0.001902182 |  | 0.152097 | 0.02450583 | -0.002382885 | 0.3505236 | 0.02540515 | -0.002435765 | 0.5598277 | 0.02466382 | -0.001192505
[5 empty] | 0.1160062 | 0.02584568 | -0.001901801 |  | 0.1529402 | 0.02524843 | -0.002382885 | 0.3522748 | 0.026175 | -0.002435765 | 0.5639354 | 0.02541121 | -0.001192505
[5 empty] | 0.1170059 | 0.02660585 | -0.001751295 |  | 0.1538072 | 0.02599103 | -0.002358684 | 0.3541701 | 0.02694485 | -0.002367048 | 0.5674343 | 0.0261586 | -0.001167027
[5 empty] | 0.118248 | 0.02736602 | -0.001753222 |  | 0.1544322 | 0.02673363 | -0.002358684 | 0.355293 | 0.02771471 | -0.002367048 | 0.5706165 | 0.02690599 | -0.001167027
[5 empty] | 0.1191405 | 0.02812618 | -0.001752696 |  | 0.1552527 | 0.02747623 | -0.002358684 | 0.3567672 | 0.02848456 | -0.002367048 | 0.5728822 | 0.02765338 | -0.001167027
[5 empty] | 0.1203872 | 0.02888635 | -0.001751996 |  | 0.1558343 | 0.02821883 | -0.002358684 | 0.3584957 | 0.02925441 | -0.002367048 | 0.5757221 | 0.02840077 | -0.001167027
[5 empty] | 0.1214594 | 0.02964652 | -0.001592693 |  | 0.1566432 | 0.02896143 | -0.002378174 | 0.3597095 | 0.03002427 | -0.002256763 | 0.5789788 | 0.02914816 | -0.001196825
[5 empty] | 0.1228153 | 0.03040668 | -0.001593489 |  | 0.157427 | 0.02970403 | -0.002378174 | 0.3618549 | 0.03079412 | -0.002256763 | 0.5825759 | 0.02989554 | -0.001196825
[5 empty] | 0.1239349 | 0.03116685 | -0.001592056 |  | 0.1580158 | 0.03044663 | -0.002378174 | 0.3632824 | 0.03156397 | -0.002256763 | 0.5849231 | 0.03064293 | -0.001196825
[5 empty] | 0.1250193 | 0.03192702 | -0.001425892 |  | 0.158795 | 0.03118923 | -0.002378174 | 0.3643004 | 0.03233383 | -0.002256763 | 0.5871915 | 0.03139032 | -0.001196825
[5 empty] | 0.1261517 | 0.03268719 | -0.001425607 |  | 0.1592298 | 0.03193183 | -0.002440055 | 0.3654818 | 0.03310368 | -0.002110782 | 0.5893834 | 0.03213771 | -0.001251724
[5 empty] | 0.1272582 | 0.03344735 | -0.00142632 |  | 0.1598792 | 0.03267443 | -0.002440055 | 0.3665167 | 0.03387353 | -0.002110782 | 0.5924344 | 0.0328851 | -0.001251724
[5 empty] | 0.1286022 | 0.03420752 | -0.00142518 |  | 0.1603786 | 0.03341704 | -0.002440055 | 0.3682967 | 0.03464338 | -0.002110782 | 0.5956744 | 0.03363249 | -0.001251724
[5 empty] | 0.1296454 | 0.03496769 | -0.001426035 |  | 0.1610315 | 0.03415964 | -0.002440055 | 0.3695169 | 0.03541324 | -0.00194508 | 0.5975721 | 0.03437988 | -0.001251724
[5 empty] | 0.1307579 | 0.03572785 | -0.001263771 |  | 0.1614056 | 0.03490224 | -0.002526714 | 0.3703862 | 0.03618309 | -0.00194508 | 0.5997444 | 0.03512726 | -0.001327331
[5 empty] | 0.1317555 | 0.03648802 | -0.001265288 |  | 0.1618049 | 0.03564484 | -0.002526714 | 0.3713792 | 0.03695294 | -0.00194508 | 0.6025397 | 0.03587465 | -0.001327331
[5 empty] | 0.1329616 | 0.03724819 | -0.001265415 |  | 0.1623837 | 0.03638744 | -0.002526714 | 0.3727101 | 0.0377228 | -0.00194508 | 0.6038156 | 0.03662204 | -0.001327331
[5 empty] | 0.1340453 | 0.03800836 | -0.001265035 |  | 0.1629692 | 0.03713004 | -0.002637117 | 0.3731659 | 0.03849265 | -0.00194508 | 0.6070981 | 0.03736943 | -0.001327331
[5 empty] | 0.1350564 | 0.03876852 | -0.001119946 |  | 0.1635188 | 0.03787264 | -0.002637117 | 0.3740694 | 0.0392625 | -0.001769458 | 0.6087749 | 0.03811682 | -0.001413379
[5 empty] | 0.1358414 | 0.03952869 | -0.001121403 |  | 0.1636818 | 0.03861524 | -0.002637117 | 0.3752129 | 0.04003235 | -0.001769458 | 0.6099633 | 0.03886421 | -0.001413379
[5 empty] | 0.1369352 | 0.04028886 | -0.00112073 |  | 0.1641173 | 0.03935784 | -0.002637117 | 0.3762273 | 0.04080221 | -0.001769458 | 0.613007 | 0.0396116 | -0.001413379
[5 empty] | 0.137532 | 0.04104902 | -0.001120842 |  | 0.1645854 | 0.04010044 | -0.002637117 | 0.3771142 | 0.04157206 | -0.001769458 | 0.6139181 | 0.04035899 | -0.001413379
[5 empty] | 0.1386015 | 0.04180919 | -0.001006283 |  | 0.1651759 | 0.04084304 | -0.00275727 | 0.3784089 | 0.04234191 | -0.001595126 | 0.6168715 | 0.04110637 | -0.001504126
[5 empty] | 0.1392003 | 0.04256936 | -0.001006787 |  | 0.1654034 | 0.04158564 | -0.00275727 | 0.3794203 | 0.04311177 | -0.001595126 | 0.6188239 | 0.04185376 | -0.001504126
[5 empty] | 0.1399461 | 0.04332953 | -0.001006485 |  | 0.1659323 | 0.04232824 | -0.00275727 | 0.3797204 | 0.04388162 | -0.001595126 | 0.6203845 | 0.04260115 | -0.001504126
[5 empty] | 0.1404941 | 0.04408969 | -0.001006283 |  | 0.1661433 | 0.04307085 | -0.00275727 | 0.3807033 | 0.04465147 | -0.001595126 | 0.6219924 | 0.04334854 | -0.001504126
[5 empty] | 0.1410109 | 0.04484986 | -0.0009344336 |  | 0.1667701 | 0.04381345 | -0.002878282 | 0.3816217 | 0.04542133 | -0.001437403 | 0.6231226 | 0.04409593 | -0.00159333
[5 empty] | 0.141493 | 0.04561003 | -0.0009346205 |  | 0.1669243 | 0.04455605 | -0.002878282 | 0.3828544 | 0.04619118 | -0.001437403 | 0.6252728 | 0.04484332 | -0.00159333
[5 empty] | 0.1420132 | 0.04637019 | -0.0009357423 |  | 0.1674976 | 0.04529865 | -0.002878282 | 0.3839196 | 0.04696103 | -0.001437403 | 0.6267741 | 0.04559071 | -0.00159333
[5 empty] | 0.142222 | 0.04713036 | -0.0009165117 |  | 0.1677105 | 0.04604125 | -0.002878282 | 0.3845485 | 0.04773088 | -0.001437403 | 0.6292173 | 0.04633809 | -0.001669779
[5 empty] | 0.1425762 | 0.04789053 | -0.0009166948 |  | 0.1681221 | 0.04678385 | -0.002993712 | 0.3853361 | 0.04850074 | -0.00130414 | 0.6308379 | 0.04708548 | -0.001669779
[5 empty] | 0.1428722 | 0.0486507 | -0.0009162369 |  | 0.1685326 | 0.04752645 | -0.002993712 | 0.3860686 | 0.04927059 | -0.00130414 | 0.6316339 | 0.04783287 | -0.001669779
[5 empty] | 0.1430461 | 0.04941086 | -0.0009158705 |  | 0.1689205 | 0.04826905 | -0.002993712 | 0.3869647 | 0.05004044 | -0.00130414 | 0.6339152 | 0.04858026 | -0.001669779
[5 empty] | 0.1429635 | 0.05017103 | -0.000916878 |  | 0.1692642 | 0.04901165 | -0.002993712 | 0.3878099 | 0.0508103 | -0.001208532 | 0.6349308 | 0.04932765 | -0.001669779
[5 empty] | 0.1431068 | 0.0509312 | -0.0009234543 |  | 0.1697224 | 0.04975425 | -0.003096612 | 0.3882794 | 0.05158015 | -0.001208532 | 0.6364609 | 0.05007504 | -0.001726069
[5 empty] | 0.1433415 | 0.05169136 | -0.0009234543 |  | 0.1700481 | 0.05049685 | -0.003096612 | 0.389082 | 0.05235 | -0.001208532 | 0.6377063 | 0.05082243 | -0.001726069
[5 empty] | 0.1436873 | 0.05245153 | -0.0009235466 |  | 0.1704679 | 0.05123945 | -0.003096612 | 0.3904946 | 0.05311986 | -0.001208532 | 0.6401004 | 0.05156981 | -0.001726069
[5 empty] | 0.1436604 | 0.0532117 | -0.000923362 |  | 0.1706435 | 0.05198206 | -0.003096612 | 0.3914827 | 0.05388971 | -0.001208532 | 0.6415886 | 0.0523172 | -0.001726069
[5 empty] | 0.1438414 | 0.05397187 | -0.0009404791 |  | 0.170983 | 0.05272466 | -0.003176079 | 0.3917176 | 0.05465956 | -0.001162339 | 0.6425281 | 0.05306459 | -0.001760093
[5 empty] | 0.1439596 | 0.05473203 | -0.0009405731 |  | 0.171534 | 0.05346726 | -0.003176079 | 0.3926244 | 0.05542941 | -0.001162339 | 0.644718 | 0.05381198 | -0.001760093
[5 empty] | 0.1442283 | 0.0554922 | -0.0009397273 |  | 0.1719339 | 0.05420986 | -0.003176079 | 0.3938784 | 0.05619927 | -0.001162339 | 0.6455533 | 0.05455937 | -0.001760093
[5 empty] | 0.1442209 | 0.05625237 | -0.0009636425 |  | 0.1725252 | 0.05495246 | -0.003176079 | 0.3944293 | 0.05696912 | -0.001162339 | 0.647196 | 0.05530676 | -0.001760093
[5 empty] | 0.1442671 | 0.05701253 | -0.0009633537 |  | 0.1728528 | 0.05569506 | -0.003218664 | 0.3957486 | 0.05773897 | -0.001161988 | 0.6485629 | 0.05605415 | -0.001763078
[5 empty] | 0.1444645 | 0.0577727 | -0.0009631612 |  | 0.1732139 | 0.05643766 | -0.003218664 | 0.3965693 | 0.05850883 | -0.001161988 | 0.6505545 | 0.05680153 | -0.001763078
[5 empty] | 0.1446385 | 0.05853287 | -0.0009633537 |  | 0.1734719 | 0.05718026 | -0.003218664 | 0.3976082 | 0.05927868 | -0.001161988 | 0.6512691 | 0.05754892 | -0.001763078
[5 empty] | 0.1445943 | 0.05929304 | -0.0009635463 |  | 0.1740411 | 0.05792286 | -0.003218664 | 0.3983673 | 0.06004853 | -0.001161988 | 0.6533349 | 0.05829631 | -0.001763078
[5 empty] | 0.1447993 | 0.0600532 | -0.0009939355 |  | 0.1744852 | 0.05866546 | -0.003221562 | 0.3991785 | 0.06081839 | -0.001175656 | 0.6546656 | 0.0590437 | -0.001761333
[5 empty] | 0.1448838 | 0.06081337 | -0.0009948305 |  | 0.1751243 | 0.05940806 | -0.003221562 | 0.4000975 | 0.06158824 | -0.001175656 | 0.6562601 | 0.05979109 | -0.001761333
[5 empty] | 0.1448671 | 0.06157354 | -0.0009941344 |  | 0.1755657 | 0.06015066 | -0.003221562 | 0.4011804 | 0.06235809 | -0.001175656 | 0.6571157 | 0.06053848 | -0.001761333
[5 empty] | 0.1449833 | 0.0623337 | -0.0009947311 |  | 0.1761554 | 0.06089326 | -0.003221562 | 0.4022607 | 0.06312794 | -0.001197192 | 0.6587827 | 0.06128587 | -0.001761333
[5 empty] | 0.1452913 | 0.06309387 | -0.001030534 |  | 0.1763592 | 0.06163587 | -0.003195616 | 0.4035059 | 0.0638978 | -0.001197192 | 0.6595255 | 0.06203325 | -0.001759366
[5 empty] | 0.1453035 | 0.06385404 | -0.001030534 |  | 0.1771057 | 0.06237847 | -0.003195616 | 0.404133 | 0.06466765 | -0.001197192 | 0.6609901 | 0.06278064 | -0.001759366
[5 empty] | 0.1454687 | 0.06461421 | -0.001031461 |  | 0.1777444 | 0.06312107 | -0.003195616 | 0.4052043 | 0.0654375 | -0.001197192 | 0.6618025 | 0.06352803 | -0.001759366
[5 empty] | 0.145416 | 0.06537437 | -0.001030534 |  | 0.1781571 | 0.06386367 | -0.00314124 | 0.4054864 | 0.06620736 | -0.001197192 | 0.6635228 | 0.06427542 | -0.001759366
[5 empty] | 0.1455363 | 0.06613454 | -0.001073515 |  | 0.1786464 | 0.06460627 | -0.00314124 | 0.4071692 | 0.06697721 | -0.001225871 | 0.6646818 | 0.06502281 | -0.001755004
[5 empty] | 0.1456148 | 0.06689471 | -0.001073193 |  | 0.1790244 | 0.06534887 | -0.00314124 | 0.4077239 | 0.06774706 | -0.001225871 | 0.6672134 | 0.0657702 | -0.001755004
[5 empty] | 0.1457886 | 0.06765487 | -0.001073193 |  | 0.1796902 | 0.06609147 | -0.00314124 | 0.4086125 | 0.06851691 | -0.001225871 | 0.6677065 | 0.06651759 | -0.001755004
[5 empty] | 0.1458229 | 0.06841504 | -0.001073086 |  | 0.1803148 | 0.06683407 | -0.00314124 | 0.4094406 | 0.06928677 | -0.001225871 | 0.6697591 | 0.06726498 | -0.001755004
[5 empty] | 0.1458157 | 0.06917521 | -0.001119238 |  | 0.1810156 | 0.06757667 | -0.003059659 | 0.4099816 | 0.07005662 | -0.001259772 | 0.6703217 | 0.06801236 | -0.001748372
[5 empty] | 0.1457671 | 0.06993538 | -0.001119126 |  | 0.1813419 | 0.06831927 | -0.003059659 | 0.4113113 | 0.07082647 | -0.001259772 | 0.6713354 | 0.06875975 | -0.001748372
[5 empty] | 0.145971 | 0.07069554 | -0.00111935 |  | 0.1820753 | 0.06906187 | -0.003059659 | 0.411673 | 0.07159633 | -0.001259772 | 0.6734521 | 0.06950714 | -0.001748372
[5 empty] | 0.1461926 | 0.07145571 | -0.001167803 |  | 0.1824316 | 0.06980447 | -0.003059659 | 0.4125409 | 0.07236618 | -0.001259772 | 0.6742585 | 0.07025453 | -0.001748372
[5 empty] | 0.1461576 | 0.07221588 | -0.001167453 |  | 0.1832438 | 0.07054707 | -0.002962858 | 0.4137462 | 0.07313603 | -0.00129874 | 0.6757978 | 0.07100192 | -0.001739251
[5 empty] | 0.1461209 | 0.07297604 | -0.001166986 |  | 0.1838201 | 0.07128968 | -0.002962858 | 0.4149482 | 0.07390589 | -0.00129874 | 0.6766742 | 0.07174931 | -0.001739251
[5 empty] | 0.1461218 | 0.07373621 | -0.00116652 |  | 0.1840863 | 0.07203228 | -0.002962858 | 0.4157469 | 0.07467574 | -0.00129874 | 0.6780989 | 0.0724967 | -0.001739251
[5 empty] | 0.1462586 | 0.07449638 | -0.00116722 |  | 0.1847616 | 0.07277488 | -0.002854331 | 0.4163122 | 0.07544559 | -0.00129874 | 0.679513 | 0.07324408 | -0.001739251
[5 empty] | 0.1462959 | 0.07525654 | -0.001218421 |  | 0.1855108 | 0.07351748 | -0.002854331 | 0.4174451 | 0.07621544 | -0.001341055 | 0.6804482 | 0.07399147 | -0.001732455
[5 empty] | 0.146391 | 0.07601671 | -0.001219396 |  | 0.185971 | 0.07426008 | -0.002854331 | 0.4180577 | 0.0769853 | -0.001341055 | 0.6823088 | 0.07473886 | -0.001732455
[5 empty] | 0.1464654 | 0.07677688 | -0.00121903 |  | 0.186552 | 0.07500268 | -0.002854331 | 0.4184926 | 0.07775515 | -0.001341055 | 0.6822826 | 0.07548625 | -0.001732455
[5 empty] | 0.1465978 | 0.07753705 | -0.001218421 |  | 0.1873026 | 0.07574528 | -0.002854331 | 0.4200724 | 0.078525 | -0.001385804 | 0.6837454 | 0.07623364 | -0.001732455
[5 empty] | 0.146415 | 0.07829721 | -0.001271232 |  | 0.1878095 | 0.07648788 | -0.00272595 | 0.4203818 | 0.07929486 | -0.001385804 | 0.6852914 | 0.07698103 | -0.001723054
[5 empty] | 0.1465853 | 0.07905738 | -0.001270089 |  | 0.1881437 | 0.07723048 | -0.00272595 | 0.4213772 | 0.08006471 | -0.001385804 | 0.686073 | 0.07772842 | -0.001723054
[5 empty] | 0.1465978 | 0.07981755 | -0.001270851 |  | 0.1890377 | 0.07797308 | -0.00272595 | 0.4225414 | 0.08083456 | -0.001385804 | 0.6881623 | 0.0784758 | -0.001723054
[5 empty] | 0.1468065 | 0.08057771 | -0.001270724 |  | 0.1896119 | 0.07871568 | -0.00272595 | 0.4231807 | 0.08160442 | -0.001385804 | 0.6887311 | 0.07922319 | -0.001712391
[5 empty] | 0.1467789 | 0.08133788 | -0.00132088 |  | 0.1899127 | 0.07945828 | -0.002592713 | 0.4240461 | 0.08237427 | -0.001428714 | 0.6892866 | 0.07997058 | -0.001712391
[5 empty] | 0.1467709 | 0.08209805 | -0.001319561 |  | 0.1907017 | 0.08020088 | -0.002592713 | 0.4245002 | 0.08314412 | -0.001428714 | 0.6906805 | 0.08071797 | -0.001712391
[5 empty] | 0.1469989 | 0.08285822 | -0.001320485 |  | 0.191315 | 0.08094349 | -0.002592713 | 0.4257035 | 0.08391397 | -0.001428714 | 0.6914943 | 0.08146536 | -0.001712391
[5 empty] | 0.1469319 | 0.08361838 | -0.001320748 |  | 0.1915528 | 0.08168609 | -0.002592713 | 0.4264369 | 0.08468383 | -0.001428714 | 0.6933388 | 0.08221275 | -0.001712391
[5 empty] | 0.1470816 | 0.08437855 | -0.001369962 |  | 0.1921069 | 0.08242869 | -0.002456457 | 0.4273395 | 0.08545368 | -0.001469582 | 0.6943177 | 0.08296014 | -0.001700591
[5 empty] | 0.1469756 | 0.08513872 | -0.00137051 |  | 0.1927799 | 0.08317129 | -0.002456457 | 0.4279451 | 0.08622353 | -0.001469582 | 0.6949036 | 0.08370752 | -0.001700591
[5 empty] | 0.1472247 | 0.08589888 | -0.001369551 |  | 0.1933978 | 0.08391389 | -0.002456457 | 0.4288952 | 0.08699339 | -0.001469582 | 0.6961423 | 0.08445491 | -0.001700591
[5 empty] | 0.1472578 | 0.08665905 | -0.001417675 |  | 0.19381 | 0.08465649 | -0.002456457 | 0.429723 | 0.08776324 | -0.001469582 | 0.6967015 | 0.0852023 | -0.001700591
[5 empty] | 0.1471141 | 0.08741922 | -0.001416683 |  | 0.1946152 | 0.08539909 | -0.002317878 | 0.4302522 | 0.08853309 | -0.001507166 | 0.6979148 | 0.08594969 | -0.0016866
[5 empty] | 0.1473853 | 0.08817939 | -0.0014164 |  | 0.1951635 | 0.08614169 | -0.002317878 | 0.4311855 | 0.08930295 | -0.001507166 | 0.698638 | 0.08669708 | -0.0016866
[5 empty] | 0.147204 | 0.08893955 | -0.001417958 |  | 0.1954778 | 0.08688429 | -0.002317878 | 0.4314085 | 0.0900728 | -0.001507166 | 0.7008773 | 0.08744447 | -0.0016866
[5 empty] | 0.1472012 | 0.08969972 | -0.001417958 |  | 0.1961861 | 0.08762689 | -0.002317878 | 0.4321534 | 0.09084265 | -0.001507166 | 0.7016706 | 0.08819186 | -0.001675428
[5 empty] | 0.1472984 | 0.09045989 | -0.001461624 |  | 0.1965078 | 0.08836949 | -0.002177852 | 0.4328922 | 0.0916125 | -0.001540415 | 0.7021629 | 0.08893925 | -0.001675428
[5 empty] | 0.1475549 | 0.09122005 | -0.001461917 |  | 0.1969966 | 0.08911209 | -0.002177852 | 0.4336838 | 0.09238236 | -0.001540415 | 0.7036958 | 0.08968663 | -0.001675428
[5 empty] | 0.1473785 | 0.09198022 | -0.001463379 |  | 0.197425 | 0.0898547 | -0.002177852 | 0.434174 | 0.09315221 | -0.001540415 | 0.7044485 | 0.09043402 | -0.001675428
[5 empty] | 0.1476383 | 0.09274039 | -0.001463086 |  | 0.1978429 | 0.0905973 | -0.002177852 | 0.4351893 | 0.09392206 | -0.001568781 | 0.7057638 | 0.09118141 | -0.001675428
[5 empty] | 0.1476035 | 0.09350056 | -0.001503892 |  | 0.19825 | 0.0913399 | -0.002047766 | 0.4356663 | 0.09469192 | -0.001568781 | 0.7064893 | 0.0919288 | -0.001662465
[5 empty] | 0.1478473 | 0.09426072 | -0.001502539 |  | 0.1990276 | 0.0920825 | -0.002047766 | 0.4370841 | 0.09546177 | -0.001568781 | 0.7072007 | 0.09267619 | -0.001662465
[5 empty] | 0.1476582 | 0.09502089 | -0.001503591 |  | 0.1993355 | 0.0928251 | -0.002047766 | 0.4368956 | 0.09623162 | -0.001568781 | 0.7073198 | 0.09342358 | -0.001662465
[5 empty] | 0.1478469 | 0.09578106 | -0.00150269 |  | 0.1997586 | 0.0935677 | -0.001923163 | 0.4378859 | 0.09700148 | -0.001568781 | 0.7084844 | 0.09417097 | -0.001662465
[5 empty] | 0.1478006 | 0.09654122 | -0.001536258 |  | 0.1999386 | 0.0943103 | -0.001923163 | 0.4389297 | 0.09777133 | -0.001587941 | 0.709346 | 0.09491835 | -0.001647861
[5 empty] | 0.1480337 | 0.09730139 | -0.001535183 |  | 0.2004636 | 0.0950529 | -0.001923163 | 0.4393127 | 0.09854118 | -0.001587941 | 0.7101936 | 0.09566574 | -0.001647861
[5 empty] | 0.1481903 | 0.09806156 | -0.001535797 |  | 0.200924 | 0.0957955 | -0.001923163 | 0.4396882 | 0.09931103 | -0.001587941 | 0.7118971 | 0.09641313 | -0.001647861
[5 empty] | 0.1482703 | 0.09882173 | -0.001534569 |  | 0.2013705 | 0.0965381 | -0.001923163 | 0.4405929 | 0.1000809 | -0.001587941 | 0.7125234 | 0.09716052 | -0.001635854
[5 empty] | 0.1483333 | 0.09958189 | -0.001565071 |  | 0.2014678 | 0.0972807 | -0.00181608 | 0.4412522 | 0.1008507 | -0.001596968 | 0.71236 | 0.09790791 | -0.001635854
[5 empty] | 0.1482208 | 0.1003421 | -0.001564602 |  | 0.201833 | 0.0980233 | -0.00181608 | 0.442024 | 0.1016206 | -0.001596968 | 0.7142163 | 0.0986553 | -0.001635854
[5 empty] | 0.1483294 | 0.1011022 | -0.001565071 |  | 0.2023116 | 0.0987659 | -0.00181608 | 0.4422501 | 0.1023904 | -0.001596968 | 0.7144104 | 0.09940269 | -0.001635854
[5 empty] | 0.1484213 | 0.1018624 | -0.001585165 |  | 0.2025419 | 0.09950851 | -0.00181608 | 0.4431872 | 0.1031603 | -0.001596968 | 0.7144919 | 0.1001501 | -0.001635854
[5 empty] | 0.1485165 | 0.1026226 | -0.001585006 |  | 0.2027555 | 0.1002511 | -0.001722319 | 0.4437614 | 0.1039302 | -0.00159888 | 0.7161121 | 0.1008975 | -0.001621794
[5 empty] | 0.1485755 | 0.1033827 | -0.001586591 |  | 0.2031072 | 0.1009937 | -0.001722319 | 0.4446331 | 0.1047 | -0.00159888 | 0.7160657 | 0.1016449 | -0.001621794
[5 empty] | 0.1488765 | 0.1041429 | -0.001585165 |  | 0.2035971 | 0.1017363 | -0.001722319 | 0.4452022 | 0.1054699 | -0.00159888 | 0.7172682 | 0.1023922 | -0.001621794
[5 empty] | 0.1489626 | 0.1049031 | -0.001585957 |  | 0.203732 | 0.1024789 | -0.001722319 | 0.4454679 | 0.1062397 | -0.00159888 | 0.7180669 | 0.1031396 | -0.001621794
[5 empty] | 0.148953 | 0.1056632 | -0.001596739 |  | 0.2040039 | 0.1032215 | -0.001648217 | 0.4468141 | 0.1070096 | -0.001596368 | 0.7192402 | 0.103887 | -0.001606653
[5 empty] | 0.1491464 | 0.1064234 | -0.001595622 |  | 0.2038931 | 0.1039641 | -0.001648217 | 0.4474357 | 0.1077794 | -0.001596368 | 0.7195214 | 0.1046344 | -0.001606653
[5 empty] | 0.1493041 | 0.1071836 | -0.001595941 |  | 0.2042565 | 0.1047067 | -0.001648217 | 0.4479338 | 0.1085493 | -0.001596368 | 0.7206648 | 0.1053818 | -0.001606653
[5 empty] | 0.1492867 | 0.1079437 | -0.001597058 |  | 0.2042097 | 0.1054493 | -0.001648217 | 0.4481269 | 0.1093191 | -0.001596368 | 0.7202311 | 0.1061292 | -0.001606653
[5 empty] | 0.1494529 | 0.1087039 | -0.001599029 |  | 0.2043504 | 0.1061919 | -0.001598651 | 0.4493442 | 0.110089 | -0.001593076 | 0.721931 | 0.1068766 | -0.001594135
[5 empty] | 0.149504 | 0.1094641 | -0.001600789 |  | 0.204835 | 0.1069345 | -0.001598651 | 0.4499545 | 0.1108588 | -0.001593076 | 0.7223565 | 0.107624 | -0.001594135
[5 empty] | 0.1498794 | 0.1102242 | -0.001599349 |  | 0.2046286 | 0.1076771 | -0.001598651 | 0.4497741 | 0.1116287 | -0.001593076 | 0.7220942 | 0.1083713 | -0.001594135
[5 empty] | 0.14978 | 0.1109844 | -0.001600149 |  | 0.2049423 | 0.1084197 | -0.001598651 | 0.450317 | 0.1123985 | -0.001593076 | 0.7232963 | 0.1091187 | -0.001594135
[5 empty] | 0.1501849 | 0.1117446 | -0.001598888 |  | 0.2051768 | 0.1091623 | -0.001565347 | 0.4509175 | 0.1131684 | -0.001587429 | 0.7236145 | 0.1098661 | -0.001579538
[5 empty] | 0.1501143 | 0.1125047 | -0.001598089 |  | 0.2050971 | 0.1099049 | -0.001565347 | 0.4523049 | 0.1139382 | -0.001587429 | 0.7241251 | 0.1106135 | -0.001579538
[5 empty] | 0.1502481 | 0.1132649 | -0.001598089 |  | 0.2053295 | 0.1106475 | -0.001565347 | 0.4525957 | 0.1147081 | -0.001587429 | 0.7245339 | 0.1113609 | -0.001579538
[5 empty] | 0.1506268 | 0.1140251 | -0.001598089 |  | 0.2054563 | 0.1113901 | -0.001565347 | 0.4531263 | 0.1154779 | -0.001587429 | 0.7261164 | 0.1121083 | -0.001579538
[5 empty] | 0.1508295 | 0.1147852 | -0.001593253 |  | 0.2053468 | 0.1121327 | -0.001530927 | 0.4539582 | 0.1162478 | -0.001581035 | 0.7261251 | 0.1128557 | -0.00156307
[5 empty] | 0.1507755 | 0.1155454 | -0.001593093 |  | 0.2054449 | 0.1128753 | -0.001530927 | 0.4538722 | 0.1170177 | -0.001581035 | 0.7267184 | 0.1136031 | -0.00156307
[5 empty] | 0.1509664 | 0.1163056 | -0.001592298 |  | 0.2054373 | 0.1136179 | -0.001530927 | 0.4550029 | 0.1177875 | -0.001581035 | 0.7269142 | 0.1143505 | -0.00156307
[5 empty] | 0.1513022 | 0.1170657 | -0.001592934 |  | 0.2057159 | 0.1143605 | -0.001530927 | 0.4551532 | 0.1185574 | -0.001570592 | 0.728187 | 0.1150978 | -0.00156307
[5 empty] | 0.1512396 | 0.1178259 | -0.001582266 |  | 0.2057055 | 0.1151031 | -0.001498785 | 0.4563394 | 0.1193272 | -0.001570592 | 0.7290622 | 0.1158452 | -0.001545447
[5 empty] | 0.1516037 | 0.1185861 | -0.001583531 |  | 0.2056675 | 0.1158457 | -0.001498785 | 0.4566046 | 0.1200971 | -0.001570592 | 0.7289479 | 0.1165926 | -0.001545447
[5 empty] | 0.15175 | 0.1193462 | -0.001581949 |  | 0.2060207 | 0.1165883 | -0.001498785 | 0.4568045 | 0.1208669 | -0.001570592 | 0.7294189 | 0.11734 | -0.001545447
[5 empty] | 0.1519606 | 0.1201064 | -0.001571595 |  | 0.2061631 | 0.1173309 | -0.001498785 | 0.4573681 | 0.1216368 | -0.001570592 | 0.7298844 | 0.1180874 | -0.001545447
[5 empty] | 0.1522154 | 0.1208666 | -0.001572067 |  | 0.2062778 | 0.1180735 | -0.001466348 | 0.458358 | 0.1224066 | -0.001558805 | 0.7303442 | 0.1188348 | -0.001527658
[5 empty] | 0.1524738 | 0.1216267 | -0.001571753 |  | 0.2060242 | 0.1188161 | -0.001466348 | 0.4587303 | 0.1231765 | -0.001558805 | 0.7308969 | 0.1195822 | -0.001527658
[5 empty] | 0.1524727 | 0.1223869 | -0.001571281 |  | 0.2064242 | 0.1195587 | -0.001466348 | 0.4592831 | 0.1239463 | -0.001558805 | 0.7319374 | 0.1203296 | -0.001527658
[5 empty] | 0.1528193 | 0.1231471 | -0.001572539 |  | 0.2064294 | 0.1203013 | -0.001466348 | 0.4604478 | 0.1247162 | -0.001558805 | 0.7329722 | 0.121077 | -0.001527658
[5 empty] | 0.152784 | 0.1239072 | -0.001557853 |  | 0.2066429 | 0.1210439 | -0.001436157 | 0.4604388 | 0.125486 | -0.001545363 | 0.7334079 | 0.1218243 | -0.001507632
[5 empty] | 0.1532592 | 0.1246674 | -0.001557853 |  | 0.2064874 | 0.1217865 | -0.001436157 | 0.4609801 | 0.1262559 | -0.001545363 | 0.733837 | 0.1225717 | -0.001507632
[5 empty] | 0.15323 | 0.1254276 | -0.001558321 |  | 0.2064613 | 0.1225291 | -0.001436157 | 0.461147 | 0.1270257 | -0.001545363 | 0.7346549 | 0.1233191 | -0.001507632
[5 empty] | 0.1535087 | 0.1261877 | -0.001557386 |  | 0.2067747 | 0.1232717 | -0.001436157 | 0.4621126 | 0.1277956 | -0.001545363 | 0.7340798 | 0.1240665 | -0.001507632
[5 empty] | 0.1536887 | 0.1269479 | -0.001542533 |  | 0.2065876 | 0.1240143 | -0.001408605 | 0.4623327 | 0.1285654 | -0.001527808 | 0.7352798 | 0.1248139 | -0.001485195
[5 empty] | 0.1541777 | 0.1277081 | -0.001541763 |  | 0.2067663 | 0.1247569 | -0.001408605 | 0.4629815 | 0.1293353 | -0.001527808 | 0.7361756 | 0.1255613 | -0.001485195
[5 empty] | 0.1540983 | 0.1284682 | -0.0015413 |  | 0.2067593 | 0.1254995 | -0.001408605 | 0.4641219 | 0.1301052 | -0.001527808 | 0.7366675 | 0.1263087 | -0.001485195
[5 empty] | 0.1544301 | 0.1292284 | -0.001541763 |  | 0.2069607 | 0.1262421 | -0.001408605 | 0.4645772 | 0.130875 | -0.001527808 | 0.7367546 | 0.1270561 | -0.001485195
[5 empty] | 0.1548057 | 0.1299886 | -0.001522031 |  | 0.2071602 | 0.1269847 | -0.001384767 | 0.46478 | 0.1316449 | -0.001508924 | 0.7368332 | 0.1278035 | -0.001464583
[5 empty] | 0.1548976 | 0.1307487 | -0.00151975 |  | 0.2071212 | 0.1277273 | -0.001384767 | 0.4651642 | 0.1324147 | -0.001508924 | 0.7377971 | 0.1285508 | -0.001464583
[5 empty] | 0.1550328 | 0.1315089 | -0.001520814 |  | 0.2071328 | 0.1284699 | -0.001384767 | 0.4652953 | 0.1331846 | -0.001508924 | 0.7385543 | 0.1292982 | -0.001464583
[5 empty] | 0.1553346 | 0.1322691 | -0.001520054 |  | 0.207274 | 0.1292125 | -0.001384767 | 0.4659812 | 0.1339544 | -0.001485396 | 0.7379113 | 0.1300456 | -0.001464583
[5 empty] | 0.1557419 | 0.1330292 | -0.00149653 |  | 0.2073868 | 0.1299551 | -0.001361723 | 0.4671609 | 0.1347243 | -0.001485396 | 0.7394465 | 0.130793 | -0.001441716
[5 empty] | 0.1557814 | 0.1337894 | -0.001497578 |  | 0.2072344 | 0.1306977 | -0.001361723 | 0.467652 | 0.1354941 | -0.001485396 | 0.739282 | 0.1315404 | -0.001441716
[5 empty] | 0.1560083 | 0.1345496 | -0.001498177 |  | 0.2074221 | 0.1314403 | -0.001361723 | 0.4679514 | 0.136264 | -0.001485396 | 0.7394063 | 0.1322878 | -0.001441716
[5 empty] | 0.1565057 | 0.1353097 | -0.001467998 |  | 0.207634 | 0.1321829 | -0.001361723 | 0.4679964 | 0.1370338 | -0.001485396 | 0.7400189 | 0.1330352 | -0.001441716
[5 empty] | 0.1567372 | 0.1360699 | -0.001468291 |  | 0.2075278 | 0.1329255 | -0.001342521 | 0.4685981 | 0.1378037 | -0.001461262 | 0.7401237 | 0.1337826 | -0.001418576
[5 empty] | 0.1569502 | 0.1368301 | -0.001467998 |  | 0.2077618 | 0.1336681 | -0.001342521 | 0.4686954 | 0.1385735 | -0.001461262 | 0.741514 | 0.13453 | -0.001418576
[5 empty] | 0.1570201 | 0.1375902 | -0.001468879 |  | 0.2076774 | 0.1344107 | -0.001342521 | 0.4694127 | 0.1393434 | -0.001461262 | 0.7418979 | 0.1352773 | -0.001418576
[5 empty] | 0.1575477 | 0.1383504 | -0.001468732 |  | 0.2078543 | 0.1351533 | -0.001326077 | 0.4700004 | 0.1401132 | -0.001461262 | 0.7411744 | 0.1360247 | -0.001418576
[5 empty] | 0.1576004 | 0.1391106 | -0.001439554 |  | 0.2079234 | 0.1358959 | -0.001326077 | 0.4704583 | 0.1408831 | -0.001432963 | 0.7417366 | 0.1367721 | -0.001392847
[5 empty] | 0.1579246 | 0.1398708 | -0.001440994 |  | 0.2077267 | 0.1366385 | -0.001326077 | 0.4705978 | 0.1416529 | -0.001432963 | 0.742388 | 0.1375195 | -0.001392847
[5 empty] | 0.1583756 | 0.1406309 | -0.001439698 |  | 0.2076066 | 0.1373811 | -0.001326077 | 0.4713592 | 0.1424228 | -0.001432963 | 0.7435279 | 0.1382669 | -0.001392847
[5 empty] | 0.1586412 | 0.1413911 | -0.001439122 |  | 0.2079323 | 0.1381237 | -0.001326077 | 0.4722416 | 0.1431927 | -0.001432963 | 0.7435585 | 0.1390143 | -0.001392847
[5 empty] | 0.1587622 | 0.1421513 | -0.001406862 |  | 0.2078337 | 0.1388663 | -0.001312818 | 0.4725542 | 0.1439625 | -0.001400137 | 0.744177 | 0.1397617 | -0.001367851
[5 empty] | 0.1588636 | 0.1429114 | -0.0014063 |  | 0.2081019 | 0.1396089 | -0.001312818 | 0.4727988 | 0.1447324 | -0.001400137 | 0.7442844 | 0.1405091 | -0.001367851
[5 empty] | 0.1594263 | 0.1436716 | -0.001406862 |  | 0.2078665 | 0.1403515 | -0.001312818 | 0.4730379 | 0.1455022 | -0.001400137 | 0.7435802 | 0.1412564 | -0.001367851
[5 empty] | 0.1596768 | 0.1444318 | -0.0014063 |  | 0.207945 | 0.1410941 | -0.001312818 | 0.4732087 | 0.1462721 | -0.001400137 | 0.7444633 | 0.1420038 | -0.001367851
[5 empty] | 0.1598657 | 0.1451919 | -0.001368288 |  | 0.2078099 | 0.1418368 | -0.001303029 | 0.4741297 | 0.1470419 | -0.001366019 | 0.7447345 | 0.1427512 | -0.001342116
[5 empty] | 0.1600555 | 0.1459521 | -0.001368836 |  | 0.2081998 | 0.1425794 | -0.001303029 | 0.4743528 | 0.1478118 | -0.001366019 | 0.7453934 | 0.1434986 | -0.001342116
[5 empty] | 0.1603094 | 0.1467123 | -0.00136993 |  | 0.2081387 | 0.143322 | -0.001303029 | 0.4748856 | 0.1485816 | -0.001366019 | 0.7445388 | 0.144246 | -0.001342116
[5 empty] | 0.1605854 | 0.1474724 | -0.001369383 |  | 0.2080748 | 0.1440646 | -0.001303029 | 0.4749084 | 0.1493515 | -0.001326988 | 0.7457729 | 0.1449934 | -0.001342116
[5 empty] | 0.1608835 | 0.1482326 | -0.001329712 |  | 0.2081929 | 0.1448072 | -0.001296473 | 0.4756199 | 0.1501213 | -0.001326988 | 0.7452925 | 0.1457408 | -0.001315599
[5 empty] | 0.1611614 | 0.1489928 | -0.001330243 |  | 0.2079917 | 0.1455498 | -0.001296473 | 0.4761999 | 0.1508912 | -0.001326988 | 0.7456997 | 0.1464882 | -0.001315599
[5 empty] | 0.161567 | 0.1497529 | -0.001329978 |  | 0.2081043 | 0.1462924 | -0.001296473 | 0.4763952 | 0.151661 | -0.001326988 | 0.745693 | 0.1472356 | -0.001315599
[5 empty] | 0.162 | 0.1505131 | -0.001295619 |  | 0.2080045 | 0.147035 | -0.001295748 | 0.4770217 | 0.1524309 | -0.001296914 | 0.7460389 | 0.1479829 | -0.001295748
[5 empty] | 0.1619576 | 0.1512733 | -0.00129536 |  | 0.2079517 | 0.1477776 | -0.001295748 | 0.4768318 | 0.1532007 | -0.001296914 | 0.7464397 | 0.1487303 | -0.001295748